## 1
Общество с ограниченной ответственностью "Инженерная геология" (ООО "ИнжГео") | [10 empty] | Общество с ограниченной ответственностью "Инженерная геология" (ООО "ИнжГео")
Юр. адрес: 117279, г. Москва, ул. Миклухо-Маклая, 36 а, этаж 5, пом. XXIII к. 76-84 | [10 empty] | Юр. адрес: 117279, г. Москва, ул. Миклухо-Маклая, 36 а, этаж 5, пом. XXIII к. 76-84 | [8 empty] | нагр |  |  | X0 | Y0 | R |  | нагр |  |  |  | X0 | Y0 | R | нагр |  |  |  | X0 | Y0 | R |  | нагр |  |  |  | X0 | Y0 | R
Телефон/факс +7 (495) 132-30-00, Адрес электронной почты inbox@inj-geo.ru | [10 empty] | Телефон/факс +7 (495) 132-30-00, Адрес электронной почты inbox@inj-geo.ru | [12 empty] | 0 | [7 empty] | 0 | [6 empty] | 0 | [7 empty] | 0
[20 empty] | девиатор | [6 empty] | девиатор | [6 empty] | девиатор | [7 empty] | девиатор
Испытательная лаборатория ООО «ИнжГео» | [10 empty] | Испытательная лаборатория ООО «ИнжГео» | [8 empty] | x0 | Угол | X | Y |  |  |  | x0 |  | Угол | X | Y |  |  | x0 |  | Угол | X | Y |  |  |  | x0 |  | Угол | X | Y
Адрес места осуществления деятельности лаборатории: г. Москва, просп. Вернадского, д. 51, стр. 1 | [10 empty] | Адрес места осуществления деятельности лаборатории: г. Москва, просп. Вернадского, д. 51, стр. 1 | [9 empty] | 0 | [7 empty] | 0 | [6 empty] | 0 | [7 empty] | 0
Телефон +7(910)4557682, E-mail: slg85@mail.ru | [10 empty] | Телефон +7(910)4557682, E-mail: slg85@mail.ru | [9 empty] | 5 | [7 empty] | 5 | [6 empty] | 5 | [7 empty] | 5
[21 empty] | 10 | [7 empty] | 10 | [6 empty] | 10 | [7 empty] | 10
Протокол испытаний № 13-63/38 от 06-12-2022 | [20 empty] | 15 | [7 empty] | 15 | [6 empty] | 15 | [7 empty] | 15
Наименование и адрес заказчика: ООО Регионстрой | [20 empty] | 20 | [7 empty] | 20 | [6 empty] | 20 | [7 empty] | 20
Наименование объекта: Переход трубопровода через р. Енисей | [20 empty] | 25 | [7 empty] | 25 | [6 empty] | 25 | [7 empty] | 25
Наименование используемого метода/методики: ГОСТ 12248.4-2020 | [20 empty] | 30 | [7 empty] | 30 | [6 empty] | 30 | [7 empty] | 30
Условия проведения испытания: температура окружающей среды (18 - 25)0С, влажность воздуха (40 - 75)% | [20 empty] | 35 | [7 empty] | 35 | [6 empty] | 35 | [7 empty] | 35
Дата получение объекта подлежащего испытаниям: 09-11-2022 | [20 empty] | 40 | [7 empty] | 40 | [6 empty] | 40 | [7 empty] | 40
Дата испытания: 25.10.2022-19.11.2038 | [20 empty] | 45 | [7 empty] | 45 | [6 empty] | 45 | [7 empty] | 45
Испытание грунтов методом трехосного сжатия | [10 empty] | Испытание грунтов методом трехосного сжатия | [9 empty] | 50 | [7 empty] | 50 | [6 empty] | 50 | [7 empty] | 50
Лабораторный номер: |  | 1073 | [5 empty] | We, % = | 0.5043344 |  | Лабораторный номер: | [6 empty] | We, % = |  |  | 55 | [7 empty] | 55 | [6 empty] | 55 | [7 empty] | 55
Номер скважины: |  | BH-004 | [5 empty] | ρ, г/см3 = | 1.9 |  | Номер скважины: | [6 empty] | ρ, г/см3 = |  |  | 60 | [7 empty] | 60 | [6 empty] | 60 | [7 empty] | 60
Глубина отбора, м: |  | 4.7 | [5 empty] | ρs, г/см3 = | 2.7 |  | Глубина отбора, м: | [6 empty] | ρs, г/см3 = |  |  | 65 | [7 empty] | 65 | [6 empty] | 65 | [7 empty] | 65
Наименование грунта: |  | Суглинок, после оттаивания текучий, легкий песчанистый | [5 empty] | e, д.е. = | 1.1 |  | Наименование грунта: | [6 empty] | e, д.е. = |  |  | 70 | [7 empty] | 70 | [6 empty] | 70 | [7 empty] | 70
Схема проведения опыта: |  | КД | [5 empty] | IL, д.е. = | 2.6 |  | Схема проведения опыта: |  | CD |  |  |  |  | IL, д.е. = |  |  | 75 | [7 empty] | 75 | [6 empty] | 75 | [7 empty] | 75
Результаты испытаний | [10 empty] | Результаты испытаний | [9 empty] | 80 | [7 empty] | 80 | [6 empty] | 80 | [7 empty] | 80
[21 empty] | 85 | [7 empty] | 85 | [6 empty] | 85 | [7 empty] | 85
[21 empty] | 90 | [7 empty] | 90 | [6 empty] | 90 | [7 empty] | 90
[21 empty] | 95 | [7 empty] | 95 | [6 empty] | 95 | [7 empty] | 95
[21 empty] | 100 | [7 empty] | 100 | [6 empty] | 100 | [7 empty] | 100
[21 empty] | 105 | [7 empty] | 105 | [6 empty] | 105 | [7 empty] | 105
[21 empty] | 110 | [7 empty] | 110 | [6 empty] | 110 | [7 empty] | 110
[21 empty] | 115 | [7 empty] | 115 | [6 empty] | 115 | [7 empty] | 115
[21 empty] | 120 | [7 empty] | 120 | [6 empty] | 120 | [7 empty] | 120
[21 empty] | 125 | [7 empty] | 125 | [6 empty] | 125 | [7 empty] | 125
[21 empty] | 130 | [7 empty] | 130 | [6 empty] | 130 | [7 empty] | 130
[21 empty] | 135 | [7 empty] | 135 | [6 empty] | 135 | [7 empty] | 135
[21 empty] | 140 | [7 empty] | 140 | [6 empty] | 140 | [7 empty] | 140
[21 empty] | 145 | [7 empty] | 145 | [6 empty] | 145 | [7 empty] | 145
[21 empty] | 150 | [7 empty] | 150 | [6 empty] | 150 | [7 empty] | 150
[21 empty] | 155 | [7 empty] | 155 | [6 empty] | 155 | [7 empty] | 155
[21 empty] | 160 | [7 empty] | 160 | [6 empty] | 160 | [7 empty] | 160
[21 empty] | 165 | [7 empty] | 165 | [6 empty] | 165 | [7 empty] | 165
[21 empty] | 170 | [7 empty] | 170 | [6 empty] | 170 | [7 empty] | 170
[21 empty] | 175 | [7 empty] | 175 | [6 empty] | 175 | [7 empty] | 175
[21 empty] | 180 | [7 empty] | 180 | [6 empty] | 180 | [7 empty] | 180
[13 empty] | Давление в камере, Мпа σ3 | Вертикальная нагрузка, Мпа σ1 | Поровое давление, Мпа u
[13 empty] | 0.0875733845 | 0.396197 |  |  |  |  | 1 | [6 empty] | σ3,кПа | σ1,кПа | u, кПа |  |  |  | 4
[13 empty] | 0.1875733845 | 0.781381 | [26 empty] | δ3, Мпа | δ1-δ3, МПа | δ1, МПа | δ1, КПа
[13 empty] | 0.2875733845 | 1.166565 | [20 empty] | С, МПа:
φ, град:
E, Мпа
[26 empty] | x | 0
[26 empty] | y |  |  |  | С, кПа | φ,°
Эффективные значения угла внутреннего трения и удельного сцепления ϕ', С'
[13 empty] | ϕ', град. = | 36
[13 empty] | С', МПа = | 0.015
|  | K0, д.е. | 0.4122147 | Эффективное напряжение, Мпа: |  |  |  |  | 0.03609904
|  | Модуль деформации E0, МПа: |  | Точки нахождения модуля Е0, Мпа (полное напряжение): |  |  |  |  | 0.03609904 | 0.06609904
|  | Модуль деформации E50, МПа: |  | qmax Давление при разрушении образца, Мпа (девиатор): |  |  |  |  | 0.1628571
|  | Коэф. Поперечной деформации, ϑ: |  | 0,5 qmax, Мпа (девиатор): |  |  |  |  | 0.08142857
| Начальник исп. лаборатории: | [6 empty] | Семиколенова Л.Г. |  |  |  |  | Начальник исп. лаборатории: |  |  |  |  | Семиколенова Л.Г.
Лист 1 , всего листов 2 | [11 empty] | Лист 2 , всего листов 2
Частичное воспроизведение протокола испытаний без письменного разрешения ООО «ИнжГео» ЗАПРЕЩАЕТСЯ | [11 empty] | Частичное воспроизведение протокола испытаний без письменного разрешения ООО «ИнжГео» ЗАПРЕЩАЕТСЯ
E0 |  |  | E50 |  | Деформация |  |  |  | Первая прочность |  |  | Вторая прочность |  |  | Третья прочность
devE0 | epsE0 |  | dev50 | epsE50 | dev | eps | ev |  | dev1 | eps1 | ev1 | dev1 | eps1 | ev2 | dev1 | eps1 | ev3
0.03 | 0.001427531 |  | 0.08142857 | 0.004282592 | 0 | 0 | 0.0003137306 |  | 0 | 0 | 0.0008053621 | 0 | 0 | 0.0003273537 | 0 | 0 | 0.0008694706
[5 empty] | 0.01638731 | 0.0007588193 | 0.0003137306 |  | 0.01722596 | 0.0007923491 | 0.0008053621 | 0.03656355 | 0.0007825621 | 0.0003273537 | 0.05699792 | 0.0007861802 | 0.0008694706
Секущая модуля Е0 |  |  | Линия Q max |  | 0.03 | 0.001427531 | 0.0003140443 |  | 0.03401954 | 0.001584698 | 0.0008053621 | 0.07236347 | 0.001565124 | 0.0003273537 | 0.112043 | 0.00157236 | 0.0008694706
| 0 |  |  | 0 | 0.04832176 | 0.002276458 | -0.002170223 |  | 0.0525440307 | 0.002500274 | -0.004425473 | 0.1125440307 | 0.002500274 | -0.004345201 | 0.1725440307 | 0.002475518 | -0.00434354
[5 empty] | 0.06486663 | 0.003035277 | -0.002171091 |  | 0.06640374 | 0.003169397 | -0.004425473 | 0.1402065 | 0.003130248 | -0.004345201 | 0.218761 | 0.003144721 | -0.00434354
[5 empty] | 0.07726329 | 0.003794097 | -0.00217044 |  | 0.08356298 | 0.003961746 | -0.004425473 | 0.176623 | 0.00391281 | -0.004345201 | 0.2754671 | 0.003930901 | -0.00434354
|  |  | Линия 0,5 Q max |  | 0.08142857 | 0.004282592 | -0.002172176 |  | 0.1008758 | 0.004754095 | -0.004425473 | 0.2127465 | 0.004695372 | -0.004345201 | 0.331456 | 0.004717081 | -0.00434354
|  |  |  | 0 | 0.08598255 | 0.005311735 | -0.001914578 |  | 0.1174712 | 0.005546444 | -0.002888401 | 0.2458242 | 0.005477935 | -0.001427887 | 0.3815243 | 0.005503261 | -0.002525733
[5 empty] | 0.08878526 | 0.006070555 | -0.001915343 |  | 0.132481 | 0.006338793 | -0.002888401 | 0.2732227 | 0.006260497 | -0.001427887 | 0.4201691 | 0.006289442 | -0.002525733
[5 empty] | 0.0917179 | 0.006829374 | -0.00191343 |  | 0.1446744 | 0.007131142 | -0.002888401 | 0.2969038 | 0.007290319 | -0.001427887 | 0.4394958 | 0.006969259 | -0.002525733
[5 empty] | 0.09426128 | 0.007588193 | -0.001914578 |  | 0.1543118 | 0.008115756 | -0.002888401 | 0.3046272 | 0.007825621 | -0.001427887 | 0.4555041 | 0.007861802 | -0.002525733
[5 empty] | 0.09666344 | 0.008347013 | -0.002011352 |  | 0.1583034 | 0.00871584 | -0.002360683 | 0.3150788 | 0.008608183 | -0.001035146 | 0.4692302 | 0.008647982 | -0.002129236
Коэфф. Точки |  |  |  |  | 0.09901051 | 0.009105832 | -0.002011352 |  | 0.1630094 | 0.00950819 | -0.002360683 | 0.3244064 | 0.009390745 | -0.001035146 | 0.4809287 | 0.009434162 | -0.002129236
[5 empty] | 0.1012112 | 0.009864651 | -0.00201095 |  | 0.1675587 | 0.01030054 | -0.002360683 | 0.3336439 | 0.01017331 | -0.001035146 | 0.4923741 | 0.01022034 | -0.002129236
[5 empty] | 0.1030764 | 0.01062347 | -0.002013163 |  | 0.1715564 | 0.01109289 | -0.002360683 | 0.3422027 | 0.01095587 | -0.001035146 | 0.5030753 | 0.01100652 | -0.002129236
[5 empty] | 0.1047169 | 0.01138229 | -0.002171436 |  | 0.1754498 | 0.01188524 | -0.002343524 | 0.3502591 | 0.01173843 | -0.001144782 | 0.5136308 | 0.0117927 | -0.001910476
[5 empty] | 0.1064214 | 0.01214111 | -0.00217187 |  | 0.1793394 | 0.01267759 | -0.002343524 | 0.3581631 | 0.01252099 | -0.001144782 | 0.5232882 | 0.01257888 | -0.001910476
[5 empty] | 0.1079529 | 0.01289993 | -0.002173825 |  | 0.1827075 | 0.01346994 | -0.002343524 | 0.3650108 | 0.01330356 | -0.001144782 | 0.5310115 | 0.01336506 | -0.001910476
[5 empty] | 0.109415 | 0.01365875 | -0.002174042 |  | 0.1859938 | 0.01426228 | -0.002343524 | 0.3724804 | 0.01408612 | -0.001144782 | 0.5398595 | 0.01415124 | -0.001910476
[5 empty] | 0.1108183 | 0.01441757 | -0.002355053 |  | 0.1892163 | 0.01505463 | -0.002334293 | 0.3781413 | 0.01486868 | -0.001319906 | 0.5473322 | 0.01493742 | -0.001748576
[5 empty] | 0.1120111 | 0.01517639 | -0.00235317 |  | 0.1917779 | 0.01584698 | -0.002334293 | 0.3844864 | 0.01565124 | -0.001319906 | 0.554792 | 0.0157236 | -0.001748576
[5 empty] | 0.1130981 | 0.01593521 | -0.00235317 |  | 0.1947215 | 0.01663933 | -0.002334293 | 0.3903585 | 0.0164338 | -0.001319906 | 0.5613555 | 0.01650978 | -0.001748576
[5 empty] | 0.1141705 | 0.01669403 | -0.002354582 |  | 0.1972792 | 0.01743168 | -0.002334293 | 0.3952517 | 0.01721637 | -0.001319906 | 0.5667942 | 0.01729596 | -0.001748576
[5 empty] | 0.1150242 | 0.01745284 | -0.002538369 |  | 0.199372 | 0.01822403 | -0.002325805 | 0.4004651 | 0.01799893 | -0.001528614 | 0.5727675 | 0.01808214 | -0.001628357
[5 empty] | 0.1159649 | 0.01821166 | -0.002539385 |  | 0.2018156 | 0.01901638 | -0.002325805 | 0.4052668 | 0.01878149 | -0.001528614 | 0.5790721 | 0.01886832 | -0.001628357
[5 empty] | 0.1168875 | 0.01897048 | -0.002539385 |  | 0.203877 | 0.01980873 | -0.002325805 | 0.4100344 | 0.01956405 | -0.001528614 | 0.58419 | 0.0196545 | -0.001628357
[5 empty] | 0.1177013 | 0.0197293 | -0.002539385 |  | 0.2060625 | 0.02060108 | -0.002325805 | 0.4136531 | 0.02034661 | -0.001528614 | 0.5883189 | 0.02044068 | -0.001628357
[5 empty] | 0.1185156 | 0.02048812 | -0.00268693 |  | 0.2076222 | 0.02139343 | -0.002322979 | 0.4179425 | 0.02112918 | -0.001743969 | 0.5935107 | 0.02122687 | -0.001542869
[5 empty] | 0.1192559 | 0.02124694 | -0.002685856 |  | 0.2093913 | 0.02218578 | -0.002322979 | 0.4209941 | 0.02191174 | -0.001743969 | 0.5981423 | 0.02201305 | -0.001542869
[5 empty] | 0.1199476 | 0.02200576 | -0.002685051 |  | 0.2111794 | 0.02297812 | -0.002322979 | 0.4245879 | 0.0226943 | -0.001743969 | 0.602246 | 0.02279923 | -0.001542869
[5 empty] | 0.1205998 | 0.02276458 | -0.002686393 |  | 0.2132718 | 0.02377047 | -0.002322979 | 0.4286358 | 0.02347686 | -0.001743969 | 0.6054975 | 0.02358541 | -0.001542869
[5 empty] | 0.1212899 | 0.0235234 | -0.002764773 |  | 0.2146602 | 0.02456282 | -0.002316063 | 0.431375 | 0.02425942 | -0.001940401 | 0.6102576 | 0.02437159 | -0.001478475
[5 empty] | 0.1220965 | 0.02428222 | -0.002765879 |  | 0.2165016 | 0.02535517 | -0.002316063 | 0.4347381 | 0.02504199 | -0.001940401 | 0.6142428 | 0.02515777 | -0.001478475
[5 empty] | 0.1229266 | 0.02504104 | -0.002765602 |  | 0.218145 | 0.02614752 | -0.002316063 | 0.4376337 | 0.02582455 | -0.001940401 | 0.6171196 | 0.02594395 | -0.001478475
[5 empty] | 0.1236403 | 0.02579986 | -0.002762838 |  | 0.2194165 | 0.02693987 | -0.002316063 | 0.4402043 | 0.02660711 | -0.001940401 | 0.6207295 | 0.02673013 | -0.001478475
[5 empty] | 0.1246017 | 0.02655868 | -0.00275026 |  | 0.2212189 | 0.02773222 | -0.002302757 | 0.4439831 | 0.02738967 | -0.002085403 | 0.625302 | 0.02751631 | -0.001421792
[5 empty] | 0.1254428 | 0.0273175 | -0.002748611 |  | 0.2226426 | 0.02852457 | -0.002302757 | 0.446348 | 0.02817223 | -0.002085403 | 0.6295884 | 0.02830249 | -0.001421792
[5 empty] | 0.1261799 | 0.02807632 | -0.00274971 |  | 0.2245046 | 0.02931692 | -0.002302757 | 0.4495107 | 0.0289548 | -0.002085403 | 0.6337153 | 0.02908867 | -0.001421792
[5 empty] | 0.1267414 | 0.02883513 | -0.002747511 |  | 0.2262157 | 0.03010927 | -0.002273915 | 0.4517868 | 0.02973736 | -0.002195597 | 0.6375467 | 0.02987485 | -0.001368984
[5 empty] | 0.1275515 | 0.02959395 | -0.00263795 |  | 0.2280372 | 0.03090162 | -0.002273915 | 0.4551553 | 0.03051992 | -0.002195597 | 0.6405274 | 0.03066103 | -0.001368984
[5 empty] | 0.1282218 | 0.03035277 | -0.002640061 |  | 0.2296213 | 0.03169397 | -0.002273915 | 0.4577613 | 0.03130248 | -0.002195597 | 0.645075 | 0.03144721 | -0.001368984
[5 empty] | 0.1288942 | 0.03111159 | -0.002641645 |  | 0.2311549 | 0.03248631 | -0.002273915 | 0.4601145 | 0.03208505 | -0.002195597 | 0.6478456 | 0.03223339 | -0.001368984
[5 empty] | 0.1297305 | 0.03187041 | -0.002640853 |  | 0.2327645 | 0.03327866 | -0.002273915 | 0.4620831 | 0.03286761 | -0.002195597 | 0.6516405 | 0.03301957 | -0.001368984
[5 empty] | 0.1303907 | 0.03262923 | -0.002455944 |  | 0.234354 | 0.03407101 | -0.002222352 | 0.4653604 | 0.03365017 | -0.002305795 | 0.6543089 | 0.03380575 | -0.001316871
[5 empty] | 0.1308733 | 0.03338805 | -0.002455698 |  | 0.2361164 | 0.03486336 | -0.002222352 | 0.4676048 | 0.03443273 | -0.002305795 | 0.6582071 | 0.03459193 | -0.001316871
[5 empty] | 0.1315941 | 0.03414687 | -0.002457171 |  | 0.2374687 | 0.03565571 | -0.002222352 | 0.4695944 | 0.03521529 | -0.002305795 | 0.6615504 | 0.03537811 | -0.001316871
[5 empty] | 0.1322465 | 0.03490569 | -0.002453979 |  | 0.2390898 | 0.03644806 | -0.002222352 | 0.4717897 | 0.03599786 | -0.002305795 | 0.6645282 | 0.03616429 | -0.001316871
[5 empty] | 0.1326656 | 0.03566451 | -0.002226351 |  | 0.2404253 | 0.03724041 | -0.002151964 | 0.4740614 | 0.03678042 | -0.002412131 | 0.6677142 | 0.03695047 | -0.001269584
[5 empty] | 0.1333813 | 0.03642333 | -0.00222346 |  | 0.241899 | 0.03803276 | -0.002151964 | 0.47681 | 0.03756298 | -0.002412131 | 0.6693915 | 0.03773665 | -0.001269584
[5 empty] | 0.1338451 | 0.03718215 | -0.002226351 |  | 0.2436112 | 0.03882511 | -0.002151964 | 0.4791084 | 0.03834554 | -0.002412131 | 0.6736804 | 0.03852283 | -0.001269584
[5 empty] | 0.1345897 | 0.03794097 | -0.002225684 |  | 0.2448333 | 0.03961746 | -0.002151964 | 0.4804852 | 0.0391281 | -0.002412131 | 0.6763709 | 0.03930901 | -0.001227083
[5 empty] | 0.1349154 | 0.03869979 | -0.001964566 |  | 0.246326 | 0.04040981 | -0.002072562 | 0.4827432 | 0.03991067 | -0.002515321 | 0.6779362 | 0.04009519 | -0.001227083
[5 empty] | 0.1354493 | 0.03945861 | -0.001964959 |  | 0.2478238 | 0.04120215 | -0.002072562 | 0.4846809 | 0.04069323 | -0.002515321 | 0.6815675 | 0.04088137 | -0.001227083
[5 empty] | 0.1359891 | 0.04021742 | -0.001966138 |  | 0.2490571 | 0.0419945 | -0.002072562 | 0.4869036 | 0.04147579 | -0.002515321 | 0.683596 | 0.04166755 | -0.001227083
[5 empty] | 0.1366657 | 0.04097624 | -0.00196378 |  | 0.2501571 | 0.04278685 | -0.002072562 | 0.4887382 | 0.04225835 | -0.002515321 | 0.6855707 | 0.04245373 | -0.001227083
[5 empty] | 0.1371814 | 0.04173506 | -0.001697622 |  | 0.2516302 | 0.0435792 | -0.001988529 | 0.4907928 | 0.04304091 | -0.002607622 | 0.6887647 | 0.04323991 | -0.001187872
[5 empty] | 0.1376851 | 0.04249388 | -0.001696434 |  | 0.2529355 | 0.04437155 | -0.001988529 | 0.4926621 | 0.04382348 | -0.002607622 | 0.690745 | 0.04402609 | -0.001187872
[5 empty] | 0.1381019 | 0.0432527 | -0.001696434 |  | 0.2540023 | 0.0451639 | -0.001988529 | 0.4948227 | 0.04460604 | -0.002607622 | 0.6934687 | 0.04481227 | -0.001187872
[5 empty] | 0.1385068 | 0.04401152 | -0.00169864 |  | 0.25517 | 0.04595625 | -0.001988529 | 0.4961841 | 0.0453886 | -0.002607622 | 0.6957653 | 0.04559845 | -0.001187872
[5 empty] | 0.1388435 | 0.04477034 | -0.001448293 |  | 0.2563014 | 0.0467486 | -0.001906322 | 0.4977005 | 0.04617116 | -0.002691132 | 0.6982272 | 0.04638463 | -0.001155427
[5 empty] | 0.1392822 | 0.04552916 | -0.001448003 |  | 0.2573268 | 0.04754095 | -0.001906322 | 0.4995111 | 0.04695372 | -0.002691132 | 0.7010573 | 0.04717081 | -0.001155427
[5 empty] | 0.13971 | 0.04628798 | -0.001447424 |  | 0.2581405 | 0.0483333 | -0.001906322 | 0.5003801 | 0.04773629 | -0.002691132 | 0.7031728 | 0.04795699 | -0.001155427
[5 empty] | 0.1401083 | 0.0470468 | -0.001447714 |  | 0.2592606 | 0.04912565 | -0.001906322 | 0.5020264 | 0.04851885 | -0.002691132 | 0.705466 | 0.04874317 | -0.001128976
[5 empty] | 0.1405532 | 0.04780562 | -0.001238144 |  | 0.2602714 | 0.049918 | -0.001834289 | 0.5034882 | 0.04930141 | -0.00275452 | 0.7079424 | 0.04952935 | -0.001128976
[5 empty] | 0.1409882 | 0.04856444 | -0.001238887 |  | 0.2614854 | 0.05071034 | -0.001834289 | 0.5053192 | 0.05008397 | -0.00275452 | 0.7092107 | 0.05031553 | -0.001128976
[5 empty] | 0.1412987 | 0.04932326 | -0.001238391 |  | 0.262239 | 0.05150269 | -0.001834289 | 0.5069672 | 0.05086653 | -0.00275452 | 0.7115658 | 0.05110171 | -0.001128976
[5 empty] | 0.141906 | 0.05008208 | -0.001239754 |  | 0.2632292 | 0.05229504 | -0.001834289 | 0.5081537 | 0.0516491 | -0.00275452 | 0.715119 | 0.05188789 | -0.001128976
[5 empty] | 0.142159 | 0.05084089 | -0.001087868 |  | 0.2638595 | 0.05308739 | -0.001778967 | 0.5087376 | 0.05243166 | -0.002799756 | 0.7167698 | 0.05267407 | -0.001107332
[5 empty] | 0.1424408 | 0.05159971 | -0.001087541 |  | 0.2643734 | 0.05387974 | -0.001778967 | 0.5108796 | 0.05321422 | -0.002799756 | 0.7187231 | 0.05346025 | -0.001107332
[5 empty] | 0.1429256 | 0.05235853 | -0.00108852 |  | 0.2651928 | 0.05467209 | -0.001778967 | 0.5117228 | 0.05399678 | -0.002799756 | 0.7219932 | 0.05424643 | -0.001107332
[5 empty] | 0.1432669 | 0.05311735 | -0.001087432 |  | 0.2661776 | 0.05546444 | -0.001778967 | 0.5125214 | 0.05477935 | -0.002799756 | 0.7229539 | 0.05503261 | -0.001107332
[5 empty] | 0.1435224 | 0.05387617 | -0.001021242 |  | 0.2666903 | 0.05625679 | -0.001745908 | 0.5140475 | 0.05556191 | -0.002827812 | 0.7254431 | 0.05581879 | -0.001093443
[5 empty] | 0.143905 | 0.05463499 | -0.001021242 |  | 0.2673662 | 0.05704914 | -0.001745908 | 0.515392 | 0.05634447 | -0.002827812 | 0.7286626 | 0.05660497 | -0.001093443
[5 empty] | 0.1441831 | 0.05539381 | -0.001020324 |  | 0.2676081 | 0.05784149 | -0.001745908 | 0.5162033 | 0.05712703 | -0.002827812 | 0.7306875 | 0.05739115 | -0.001093443
[5 empty] | 0.1446318 | 0.05615263 | -0.00102012 |  | 0.2681529 | 0.05863384 | -0.001745908 | 0.5166207 | 0.05790959 | -0.002827812 | 0.7322273 | 0.05817733 | -0.001093443
[5 empty] | 0.144669 | 0.05691145 | -0.00102358 |  | 0.2687919 | 0.05942618 | -0.00172957 | 0.5182054 | 0.05869216 | -0.00282407 | 0.7349181 | 0.05896351 | -0.001087966
[5 empty] | 0.1450144 | 0.05767027 | -0.001024193 |  | 0.2690263 | 0.06021853 | -0.00172957 | 0.51885 | 0.05947472 | -0.00282407 | 0.7374394 | 0.05974969 | -0.001087966
[5 empty] | 0.1452983 | 0.05842909 | -0.001024193 |  | 0.269712 | 0.06101088 | -0.00172957 | 0.5198246 | 0.06025728 | -0.00282407 | 0.7394854 | 0.06053587 | -0.001087966
[5 empty] | 0.1458531 | 0.05918791 | -0.001023477 |  | 0.2702433 | 0.06180323 | -0.00172957 | 0.5205646 | 0.06103984 | -0.00282407 | 0.7430164 | 0.06132205 | -0.001087966
[5 empty] | 0.1460529 | 0.05994673 | -0.001036751 |  | 0.2707273 | 0.06259558 | -0.001715139 | 0.5216371 | 0.0618224 | -0.002790244 | 0.7445341 | 0.06210824 | -0.001092009
[5 empty] | 0.1463672 | 0.06070555 | -0.001037996 |  | 0.2708057 | 0.06338793 | -0.001715139 | 0.5221213 | 0.06260497 | -0.002790244 | 0.7481598 | 0.06289442 | -0.001092009
[5 empty] | 0.1467572 | 0.06146437 | -0.001037788 |  | 0.2713388 | 0.06418028 | -0.001715139 | 0.5225843 | 0.06338753 | -0.002790244 | 0.7497555 | 0.0636806 | -0.001092009
[5 empty] | 0.147046 | 0.06222318 | -0.001036751 |  | 0.2716099 | 0.06497263 | -0.001702462 | 0.5233826 | 0.06417009 | -0.002725294 | 0.752527 | 0.06446678 | -0.001092009
[5 empty] | 0.1470755 | 0.062982 | -0.001062407 |  | 0.2720141 | 0.06576498 | -0.001702462 | 0.5246602 | 0.06495265 | -0.002725294 | 0.7562713 | 0.06525296 | -0.001111913
[5 empty] | 0.1474171 | 0.06374082 | -0.001062301 |  | 0.2728045 | 0.06655733 | -0.001702462 | 0.5254216 | 0.06573521 | -0.002725294 | 0.7589011 | 0.06603914 | -0.001111913
[5 empty] | 0.1477756 | 0.06449964 | -0.001061982 |  | 0.2730811 | 0.06734968 | -0.001702462 | 0.5265221 | 0.06651778 | -0.002725294 | 0.7612429 | 0.06682532 | -0.001111913
[5 empty] | 0.1479532 | 0.06525846 | -0.001094272 |  | 0.2736368 | 0.06814202 | -0.001702462 | 0.5268919 | 0.06730034 | -0.002725294 | 0.7647629 | 0.0676115 | -0.001111913
[5 empty] | 0.1482068 | 0.06601728 | -0.001094382 |  | 0.2738224 | 0.06893437 | -0.001692543 | 0.5276736 | 0.0680829 | -0.002637985 | 0.7673588 | 0.06839768 | -0.001143559
[5 empty] | 0.1486559 | 0.0667761 | -0.001094382 |  | 0.2743966 | 0.06972672 | -0.001692543 | 0.5285828 | 0.06886546 | -0.002637985 | 0.7697597 | 0.06918386 | -0.001143559
[5 empty] | 0.1487645 | 0.06753492 | -0.001094272 |  | 0.2746007 | 0.07051907 | -0.001692543 | 0.5294774 | 0.06964802 | -0.002637985 | 0.7718546 | 0.06997004 | -0.001143559
[5 empty] | 0.1492478 | 0.06829374 | -0.001094819 |  | 0.2750138 | 0.07131142 | -0.001692543 | 0.5302144 | 0.07043059 | -0.002637985 | 0.7750192 | 0.07075622 | -0.001143559
[5 empty] | 0.1492305 | 0.06905256 | -0.001130905 |  | 0.2749113 | 0.07210377 | -0.001683165 | 0.5306507 | 0.07121315 | -0.002531576 | 0.778513 | 0.0715424 | -0.001184284
[5 empty] | 0.1495087 | 0.06981138 | -0.001130679 |  | 0.275599 | 0.07289612 | -0.001683165 | 0.5308579 | 0.07199571 | -0.002531576 | 0.7808397 | 0.07232858 | -0.001184284
[5 empty] | 0.149784 | 0.0705702 | -0.001131357 |  | 0.2760257 | 0.07368847 | -0.001683165 | 0.531699 | 0.07277827 | -0.002531576 | 0.7838076 | 0.07311476 | -0.001184284
[5 empty] | 0.1499763 | 0.07132902 | -0.001130905 |  | 0.2762275 | 0.07448082 | -0.001683165 | 0.5323847 | 0.07356084 | -0.002531576 | 0.787526 | 0.07390094 | -0.001184284
[5 empty] | 0.1504459 | 0.07208784 | -0.001176343 |  | 0.2764225 | 0.07527317 | -0.001672659 | 0.5326992 | 0.0743434 | -0.002414443 | 0.7896287 | 0.07468712 | -0.001233223
[5 empty] | 0.1507125 | 0.07284666 | -0.001175638 |  | 0.2768295 | 0.07606552 | -0.001672659 | 0.5332911 | 0.07512596 | -0.002414443 | 0.7931227 | 0.0754733 | -0.001233223
[5 empty] | 0.1508757 | 0.07360547 | -0.00117599 |  | 0.2767932 | 0.07685787 | -0.001672659 | 0.5341616 | 0.07590852 | -0.002414443 | 0.7953096 | 0.07625948 | -0.001233223
[5 empty] | 0.1512568 | 0.07436429 | -0.001176578 |  | 0.2772249 | 0.07765021 | -0.001672659 | 0.5340849 | 0.07669108 | -0.002414443 | 0.7988894 | 0.07704566 | -0.001233223
[5 empty] | 0.1513937 | 0.07512311 | -0.001223149 |  | 0.2778339 | 0.07844256 | -0.001665543 | 0.5345765 | 0.07747365 | -0.002287913 | 0.8014758 | 0.07783184 | -0.001287604
[5 empty] | 0.1515677 | 0.07588193 | -0.001223271 |  | 0.2776712 | 0.07923491 | -0.001665543 | 0.5360001 | 0.07825621 | -0.002287913 | 0.8036036 | 0.07861802 | -0.001287604
[5 empty] | 0.1518595 | 0.07664075 | -0.001224495 |  | 0.2780515 | 0.08002726 | -0.001665543 | 0.5363324 | 0.07903877 | -0.002287913 | 0.8064692 | 0.0794042 | -0.001287604
[5 empty] | 0.1520879 | 0.07739957 | -0.001273192 |  | 0.278464 | 0.08081961 | -0.001665543 | 0.5365129 | 0.07982133 | -0.002287913 | 0.80865 | 0.08019038 | -0.001287604
[5 empty] | 0.1524144 | 0.07815839 | -0.001271538 |  | 0.2783966 | 0.08161196 | -0.001659121 | 0.5367594 | 0.08060389 | -0.002159025 | 0.8117866 | 0.08097656 | -0.001343933
[5 empty] | 0.1526369 | 0.07891721 | -0.001272683 |  | 0.2787279 | 0.08240431 | -0.001659121 | 0.537943 | 0.08138646 | -0.002159025 | 0.8140098 | 0.08176274 | -0.001343933
[5 empty] | 0.1526131 | 0.07967603 | -0.001271538 |  | 0.2791659 | 0.08319666 | -0.001659121 | 0.5383971 | 0.08216902 | -0.002159025 | 0.8167459 | 0.08254892 | -0.001343933
[5 empty] | 0.1529713 | 0.08043485 | -0.001271538 |  | 0.2792339 | 0.08398901 | -0.001659121 | 0.5387019 | 0.08295158 | -0.002159025 | 0.8204384 | 0.0833351 | -0.001343933
[5 empty] | 0.1529815 | 0.08119367 | -0.001322536 |  | 0.2796292 | 0.08478136 | -0.001652721 | 0.5392937 | 0.08373414 | -0.002030764 | 0.8219841 | 0.08412128 | -0.001401754
[5 empty] | 0.1534762 | 0.08195249 | -0.001323595 |  | 0.2799855 | 0.08557371 | -0.001652721 | 0.5401012 | 0.0845167 | -0.002030764 | 0.8241457 | 0.08490746 | -0.001401754
[5 empty] | 0.1536429 | 0.08271131 | -0.00132333 |  | 0.2803028 | 0.08636605 | -0.001652721 | 0.5400336 | 0.08529927 | -0.002030764 | 0.826813 | 0.08569364 | -0.001401754
[5 empty] | 0.1537453 | 0.08347013 | -0.00132386 |  | 0.2806182 | 0.0871584 | -0.001652721 | 0.5411292 | 0.08608183 | -0.002030764 | 0.8295396 | 0.08647982 | -0.001401754
[5 empty] | 0.1541096 | 0.08422895 | -0.001375087 |  | 0.28038 | 0.08795075 | -0.001645517 | 0.5418605 | 0.08686439 | -0.001911385 | 0.8315396 | 0.087266 | -0.00145454
[5 empty] | 0.1543079 | 0.08498776 | -0.001375499 |  | 0.2809869 | 0.0887431 | -0.001645517 | 0.541498 | 0.08764695 | -0.001911385 | 0.8346 | 0.08805218 | -0.00145454
[5 empty] | 0.1543397 | 0.08574658 | -0.001374124 |  | 0.2810774 | 0.08953545 | -0.001645517 | 0.5422297 | 0.08842951 | -0.001911385 | 0.8361396 | 0.08883836 | -0.00145454
[5 empty] | 0.1544705 | 0.0865054 | -0.001374812 |  | 0.2813882 | 0.0903278 | -0.001645517 | 0.5429629 | 0.08921208 | -0.001911385 | 0.8380609 | 0.08962454 | -0.00145454
[5 empty] | 0.1546186 | 0.08726422 | -0.001422879 |  | 0.2818094 | 0.09112015 | -0.001640624 | 0.5432597 | 0.08999464 | -0.001801785 | 0.8400246 | 0.09041072 | -0.001502079
[5 empty] | 0.1549275 | 0.08802304 | -0.00142231 |  | 0.2816399 | 0.0919125 | -0.001640624 | 0.544144 | 0.0907772 | -0.001801785 | 0.8418024 | 0.0911969 | -0.001502079
[5 empty] | 0.1551106 | 0.08878186 | -0.001423164 |  | 0.2818396 | 0.09270485 | -0.001640624 | 0.5448856 | 0.09155976 | -0.001801785 | 0.8454278 | 0.09198308 | -0.001502079
[5 empty] | 0.1552906 | 0.08954068 | -0.001466702 |  | 0.2821138 | 0.0934972 | -0.001640624 | 0.5449721 | 0.09234232 | -0.001801785 | 0.8472792 | 0.09276926 | -0.001502079
[5 empty] | 0.1553239 | 0.0902995 | -0.001468904 |  | 0.2823519 | 0.09428955 | -0.001634251 | 0.5452825 | 0.09312489 | -0.001712803 | 0.8481398 | 0.09355544 | -0.001545125
[5 empty] | 0.1554772 | 0.09105832 | -0.00146817 |  | 0.2825542 | 0.0950819 | -0.001634251 | 0.5457443 | 0.09390745 | -0.001712803 | 0.8499356 | 0.09434162 | -0.001545125
[5 empty] | 0.1558744 | 0.09181714 | -0.001466996 |  | 0.2830542 | 0.09587424 | -0.001634251 | 0.5465055 | 0.09469001 | -0.001712803 | 0.851643 | 0.0951278 | -0.001545125
[5 empty] | 0.1558365 | 0.09257596 | -0.001468904 |  | 0.2829632 | 0.09666659 | -0.001634251 | 0.5477143 | 0.09547257 | -0.001712803 | 0.8531447 | 0.09591398 | -0.001545125
[5 empty] | 0.1562486 | 0.09333478 | -0.001510388 |  | 0.2837643 | 0.09745894 | -0.001627051 | 0.548049 | 0.09625514 | -0.001644729 | 0.8536379 | 0.09670016 | -0.001575415
[5 empty] | 0.1562663 | 0.0940936 | -0.001509181 |  | 0.2840116 | 0.09825129 | -0.001627051 | 0.5479498 | 0.0970377 | -0.001644729 | 0.8548308 | 0.09748634 | -0.001575415
[5 empty] | 0.1563839 | 0.09485242 | -0.001509785 |  | 0.2842617 | 0.09904364 | -0.001627051 | 0.5486678 | 0.09782026 | -0.001644729 | 0.8568372 | 0.09827252 | -0.001575415
[5 empty] | 0.1567049 | 0.09561124 | -0.001511143 |  | 0.2841431 | 0.09983599 | -0.001620154 | 0.5496163 | 0.09860282 | -0.001603035 | 0.8587404 | 0.0990587 | -0.001575415
[5 empty] | 0.1566098 | 0.09637005 | -0.001542999 |  | 0.2846597 | 0.1006283 | -0.001620154 | 0.5502801 | 0.09938538 | -0.001603035 | 0.8584736 | 0.09984488 | -0.001595574
[5 empty] | 0.1569457 | 0.09712887 | -0.001544697 |  | 0.2849943 | 0.1014207 | -0.001620154 | 0.5508806 | 0.1001679 | -0.001603035 | 0.8602732 | 0.1006311 | -0.001595574
[5 empty] | 0.1570304 | 0.09788769 | -0.001542691 |  | 0.2852212 | 0.102213 | -0.001620154 | 0.5518615 | 0.1009505 | -0.001603035 | 0.8615005 | 0.1014172 | -0.001595574
[5 empty] | 0.1571949 | 0.09864651 | -0.001544234 |  | 0.2852286 | 0.1030054 | -0.001620154 | 0.5524799 | 0.1017331 | -0.001603035 | 0.8618065 | 0.1022034 | -0.001595574
[5 empty] | 0.1573564 | 0.09940533 | -0.001570989 |  | 0.2857253 | 0.1037977 | -0.001614184 | 0.5521363 | 0.1025156 | -0.001587887 | 0.8615318 | 0.1029896 | -0.00159945
[5 empty] | 0.1575564 | 0.1001642 | -0.001570047 |  | 0.2858165 | 0.1045901 | -0.001614184 | 0.55342 | 0.1032982 | -0.001587887 | 0.8615449 | 0.1037758 | -0.00159945
[5 empty] | 0.1576704 | 0.100923 | -0.001569419 |  | 0.2859127 | 0.1053824 | -0.001614184 | 0.5539635 | 0.1040808 | -0.001587887 | 0.8632773 | 0.104562 | -0.00159945
[5 empty] | 0.1577606 | 0.1016818 | -0.001590084 |  | 0.2865376 | 0.1061748 | -0.001614184 | 0.553839 | 0.1048633 | -0.001587887 | 0.8631645 | 0.1053481 | -0.00159945
[5 empty] | 0.1580139 | 0.1024406 | -0.001590084 |  | 0.2869444 | 0.1069671 | -0.001605894 | 0.5550494 | 0.1056459 | -0.001573092 | 0.8645421 | 0.1061343 | -0.001597475
[5 empty] | 0.1580357 | 0.1031994 | -0.001588971 |  | 0.2868707 | 0.1077595 | -0.001605894 | 0.5555918 | 0.1064284 | -0.001573092 | 0.8646482 | 0.1069205 | -0.001597475
[5 empty] | 0.1580751 | 0.1039582 | -0.00158913 |  | 0.2872901 | 0.1085518 | -0.001605894 | 0.5557621 | 0.107211 | -0.001573092 | 0.8648637 | 0.1077067 | -0.001597475
[5 empty] | 0.1580906 | 0.1047171 | -0.001589289 |  | 0.287454 | 0.1093442 | -0.001605894 | 0.5563779 | 0.1079936 | -0.001573092 | 0.864843 | 0.1084929 | -0.001597475
[5 empty] | 0.1584987 | 0.1054759 | -0.001600158 |  | 0.2877373 | 0.1101365 | -0.001596425 | 0.5577385 | 0.1087761 | -0.001561089 | 0.8655079 | 0.109279 | -0.001599438
[5 empty] | 0.1584872 | 0.1062347 | -0.001599199 |  | 0.2882892 | 0.1109289 | -0.001596425 | 0.558429 | 0.1095587 | -0.001561089 | 0.8659366 | 0.1100652 | -0.001599438
[5 empty] | 0.1586812 | 0.1069935 | -0.001599199 |  | 0.2883161 | 0.1117212 | -0.001596425 | 0.5588211 | 0.1103413 | -0.001561089 | 0.8665903 | 0.1108514 | -0.001599438
[5 empty] | 0.1588525 | 0.1077523 | -0.001599359 |  | 0.2886819 | 0.1125136 | -0.001596425 | 0.5593619 | 0.1111238 | -0.001561089 | 0.8667767 | 0.1116376 | -0.001599438
[5 empty] | 0.1589611 | 0.1085112 | -0.001599273 |  | 0.2890485 | 0.1133059 | -0.001588183 | 0.559454 | 0.1119064 | -0.001547824 | 0.8668416 | 0.1124238 | -0.001598936
[5 empty] | 0.1588397 | 0.10927 | -0.001599273 |  | 0.2893028 | 0.1140983 | -0.001588183 | 0.5608164 | 0.1126889 | -0.001547824 | 0.8677088 | 0.1132099 | -0.001598936
[5 empty] | 0.1589266 | 0.1100288 | -0.001598473 |  | 0.2898972 | 0.1148906 | -0.001588183 | 0.5612816 | 0.1134715 | -0.001547824 | 0.8670685 | 0.1139961 | -0.001598936
[5 empty] | 0.1591385 | 0.1107876 | -0.001599592 |  | 0.2903796 | 0.115683 | -0.001578928 | 0.5620461 | 0.1142541 | -0.001547824 | 0.868155 | 0.1147823 | -0.001598936
[5 empty] | 0.1592037 | 0.1115464 | -0.001600968 |  | 0.290447 | 0.1164753 | -0.001578928 | 0.5620607 | 0.1150366 | -0.001535662 | 0.8681954 | 0.1155685 | -0.00159596
[5 empty] | 0.1593102 | 0.1123053 | -0.001599689 |  | 0.2907416 | 0.1172677 | -0.001578928 | 0.5634999 | 0.1158192 | -0.001535662 | 0.8684608 | 0.1163547 | -0.00159596
[5 empty] | 0.1594371 | 0.1130641 | -0.001598889 |  | 0.2913399 | 0.11806 | -0.001578928 | 0.5641141 | 0.1166017 | -0.001535662 | 0.8686043 | 0.1171408 | -0.00159596
[5 empty] | 0.1595844 | 0.1138229 | -0.001599529 |  | 0.2917498 | 0.1188524 | -0.001578928 | 0.5641267 | 0.1173843 | -0.001535662 | 0.87013 | 0.117927 | -0.00159596
[5 empty] | 0.1597101 | 0.1145817 | -0.001599304 |  | 0.2919708 | 0.1196447 | -0.001569618 | 0.56474 | 0.1181669 | -0.0015237 | 0.8706084 | 0.1187132 | -0.001593852
[5 empty] | 0.1597093 | 0.1153405 | -0.001598185 |  | 0.2919645 | 0.1204371 | -0.001569618 | 0.5655788 | 0.1189494 | -0.0015237 | 0.8699227 | 0.1194994 | -0.001593852
[5 empty] | 0.1597076 | 0.1160994 | -0.001599304 |  | 0.2925283 | 0.1212294 | -0.001569618 | 0.5656644 | 0.119732 | -0.0015237 | 0.871199 | 0.1202856 | -0.001593852
[5 empty] | 0.1600829 | 0.1168582 | -0.001597706 |  | 0.2931312 | 0.1220218 | -0.001569618 | 0.5669553 | 0.1205146 | -0.0015237 | 0.8707316 | 0.1210717 | -0.001593852
[5 empty] | 0.1600376 | 0.117617 | -0.001597202 |  | 0.2932784 | 0.1228141 | -0.001561189 | 0.5677943 | 0.1212971 | -0.001512571 | 0.8707208 | 0.1218579 | -0.001591958
[5 empty] | 0.1601172 | 0.1183758 | -0.001596084 |  | 0.2936927 | 0.1236065 | -0.001561189 | 0.5682558 | 0.1220797 | -0.001512571 | 0.8717466 | 0.1226441 | -0.001591958
[5 empty] | 0.1601539 | 0.1191346 | -0.001596563 |  | 0.2941841 | 0.1243988 | -0.001561189 | 0.5687168 | 0.1228622 | -0.001512571 | 0.8714908 | 0.1234303 | -0.001591958
[5 empty] | 0.1604629 | 0.1198935 | -0.001597042 |  | 0.2945619 | 0.1251912 | -0.001550836 | 0.5697069 | 0.1236448 | -0.001512571 | 0.8728519 | 0.1242165 | -0.001591958
[5 empty] | 0.1604974 | 0.1206523 | -0.001593109 |  | 0.2948257 | 0.1259835 | -0.001550836 | 0.5695617 | 0.1244274 | -0.001504094 | 0.8736267 | 0.1250027 | -0.001587878
[5 empty] | 0.1606993 | 0.1214111 | -0.001594225 |  | 0.2952431 | 0.1267759 | -0.001550836 | 0.5708547 | 0.1252099 | -0.001504094 | 0.8730026 | 0.1257888 | -0.001587878
[5 empty] | 0.1606052 | 0.1221699 | -0.001594225 |  | 0.2955082 | 0.1275682 | -0.001550836 | 0.5709353 | 0.1259925 | -0.001504094 | 0.8742285 | 0.126575 | -0.001587878
[5 empty] | 0.1606361 | 0.1229287 | -0.001593587 |  | 0.2957354 | 0.1283606 | -0.001550836 | 0.5718495 | 0.1267751 | -0.001504094 | 0.8734742 | 0.1273612 | -0.001587878
[5 empty] | 0.1606868 | 0.1236876 | -0.001590891 |  | 0.2956947 | 0.1291529 | -0.00154152 | 0.5716247 | 0.1275576 | -0.001495413 | 0.8734094 | 0.1281474 | -0.001582715
[5 empty] | 0.1608416 | 0.1244464 | -0.001589937 |  | 0.2961912 | 0.1299453 | -0.00154152 | 0.5726906 | 0.1283402 | -0.001495413 | 0.8738021 | 0.1289336 | -0.001582715
[5 empty] | 0.1608684 | 0.1252052 | -0.001588983 |  | 0.2966503 | 0.1307376 | -0.00154152 | 0.5736809 | 0.1291227 | -0.001495413 | 0.8754661 | 0.1297197 | -0.001582715
[5 empty] | 0.1611049 | 0.125964 | -0.001589142 |  | 0.2967257 | 0.13153 | -0.00154152 | 0.5736056 | 0.1299053 | -0.001495413 | 0.8753804 | 0.1305059 | -0.001582715
[5 empty] | 0.1611077 | 0.1267228 | -0.001585488 |  | 0.2970706 | 0.1323223 | -0.001532917 | 0.574672 | 0.1306879 | -0.001487752 | 0.8743577 | 0.1312921 | -0.001577083
[5 empty] | 0.1614258 | 0.1274816 | -0.001587074 |  | 0.2979169 | 0.1331147 | -0.001532917 | 0.5746712 | 0.1314704 | -0.001487752 | 0.8757688 | 0.1320783 | -0.001577083
[5 empty] | 0.1612988 | 0.1282405 | -0.00158644 |  | 0.2981479 | 0.133907 | -0.001532917 | 0.5756613 | 0.132253 | -0.001487752 | 0.876243 | 0.1328645 | -0.001577083
[5 empty] | 0.1615504 | 0.1289993 | -0.001586122 |  | 0.2985337 | 0.1346994 | -0.001532917 | 0.5764227 | 0.1330356 | -0.001487752 | 0.8750817 | 0.1336506 | -0.001577083
[5 empty] | 0.1615891 | 0.1297581 | -0.001579797 |  | 0.2984953 | 0.1354917 | -0.001523187 | 0.5774134 | 0.1338181 | -0.001480829 | 0.875425 | 0.1344368 | -0.00156735
[5 empty] | 0.1614567 | 0.1305169 | -0.001578061 |  | 0.2989594 | 0.136284 | -0.001523187 | 0.5773334 | 0.1346007 | -0.001480829 | 0.877041 | 0.135223 | -0.00156735
[5 empty] | 0.1618091 | 0.1312757 | -0.001578061 |  | 0.2992695 | 0.1370764 | -0.001523187 | 0.5779411 | 0.1353832 | -0.001480829 | 0.8769044 | 0.1360092 | -0.00156735
[5 empty] | 0.1616307 | 0.1320346 | -0.001579797 |  | 0.2996576 | 0.1378687 | -0.001523187 | 0.579085 | 0.1361658 | -0.001473778 | 0.8761784 | 0.1367954 | -0.00156735
[5 empty] | 0.1617043 | 0.1327934 | -0.001568961 |  | 0.3003178 | 0.1386611 | -0.001514165 | 0.5789258 | 0.1369484 | -0.001473778 | 0.8773073 | 0.1375815 | -0.001558685
[5 empty] | 0.1620302 | 0.1335522 | -0.001567863 |  | 0.3002031 | 0.1394534 | -0.001514165 | 0.5804536 | 0.1377309 | -0.001473778 | 0.876566 | 0.1383677 | -0.001558685
[5 empty] | 0.1618245 | 0.134311 | -0.001568961 |  | 0.3005542 | 0.1402458 | -0.001514165 | 0.5801391 | 0.1385135 | -0.001473778 | 0.8770979 | 0.1391539 | -0.001558685
[5 empty] | 0.1620617 | 0.1350698 | -0.001567393 |  | 0.3010226 | 0.1410381 | -0.001514165 | 0.5808992 | 0.139296 | -0.001473778 | 0.8778552 | 0.1399401 | -0.001558685
[5 empty] | 0.1621697 | 0.1358287 | -0.0015565 |  | 0.3015306 | 0.1418305 | -0.001503283 | 0.58189 | 0.1400786 | -0.001469711 | 0.8777897 | 0.1407263 | -0.001545601
[5 empty] | 0.1622756 | 0.1365875 | -0.00155759 |  | 0.3019616 | 0.1426228 | -0.001503283 | 0.5819572 | 0.1408612 | -0.001469711 | 0.8781824 | 0.1415124 | -0.001545601
[5 empty] | 0.1622945 | 0.1373463 | -0.0015565 |  | 0.3021206 | 0.1434152 | -0.001503283 | 0.582871 | 0.1416437 | -0.001469711 | 0.8775188 | 0.1422986 | -0.001545601
[5 empty] | 0.1622686 | 0.1381051 | -0.001557901 |  | 0.3025138 | 0.1442075 | -0.001503283 | 0.5840934 | 0.1424263 | -0.001469711 | 0.8777794 | 0.1430848 | -0.001545601
[5 empty] | 0.1622404 | 0.1388639 | -0.001542276 |  | 0.3029858 | 0.1449999 | -0.001493862 | 0.5849306 | 0.1432089 | -0.001465549 | 0.8789647 | 0.143871 | -0.001531362
[5 empty] | 0.162316 | 0.1396228 | -0.001541506 |  | 0.3032241 | 0.1457922 | -0.001493862 | 0.584455 | 0.1439914 | -0.001465549 | 0.8787436 | 0.1446572 | -0.001531362
[5 empty] | 0.1624529 | 0.1403816 | -0.00154089 |  | 0.3036584 | 0.1465846 | -0.001493862 | 0.5857552 | 0.144774 | -0.001465549 | 0.8781647 | 0.1454433 | -0.001531362
[5 empty] | 0.1624599 | 0.1411404 | -0.001541814 |  | 0.303741 | 0.1473769 | -0.001493862 | 0.5859732 | 0.1455565 | -0.001462632 | 0.8779275 | 0.1462295 | -0.001531362
[5 empty] | 0.1625069 | 0.1418992 | -0.001524765 |  | 0.3041763 | 0.1481693 | -0.001484242 | 0.5866549 | 0.1463391 | -0.001462632 | 0.8793145 | 0.1470157 | -0.001515923
[5 empty] | 0.1625301 | 0.142658 | -0.00152507 |  | 0.3046909 | 0.1489616 | -0.001484242 | 0.5870265 | 0.1471217 | -0.001462632 | 0.8790612 | 0.1478019 | -0.001515923
[5 empty] | 0.1628058 | 0.1434169 | -0.001525375 |  | 0.3048137 | 0.149754 | -0.001484242 | 0.5876301 | 0.1479042 | -0.001462632 | 0.8792661 | 0.1485881 | -0.001515923
[5 empty] | 0.1628451 | 0.1441757 | -0.001524004 |  | 0.3052509 | 0.1505463 | -0.001484242 | 0.5891646 | 0.1486868 | -0.001462632 | 0.8796961 | 0.1493742 | -0.001515923
[5 empty] | 0.1627753 | 0.1449345 | -0.001502648 |  | 0.3060822 | 0.1513387 | -0.001475901 | 0.5889918 | 0.1494694 | -0.0014601 | 0.8784852 | 0.1501604 | -0.001497878
[5 empty] | 0.1627026 | 0.1456933 | -0.0015037 |  | 0.3059308 | 0.152131 | -0.001475901 | 0.589517 | 0.1502519 | -0.0014601 | 0.8790153 | 0.1509466 | -0.001497878
[5 empty] | 0.162925 | 0.1464521 | -0.001502948 |  | 0.3066064 | 0.1529234 | -0.001475901 | 0.5909751 | 0.1510345 | -0.0014601 | 0.8791873 | 0.1517328 | -0.001497878
[5 empty] | 0.1626552 | 0.1472109 | -0.001504001 |  | 0.307086 | 0.1537157 | -0.001475901 | 0.5904884 | 0.151817 | -0.0014601 | 0.8784177 | 0.152519 | -0.001497878
[5 empty] | 0.1627442 | 0.1479698 | -0.001477783 |  | 0.3075268 | 0.1545081 | -0.001464711 | 0.5910124 | 0.1525996 | -0.001459721 | 0.8788061 | 0.1533051 | -0.001476616
[5 empty] | 0.1628302 | 0.1487286 | -0.001479408 |  | 0.3075337 | 0.1553004 | -0.001464711 | 0.5922376 | 0.1533822 | -0.001459721 | 0.879886 | 0.1540913 | -0.001476616
[5 empty] | 0.1630196 | 0.1494874 | -0.001477487 |  | 0.3082524 | 0.1560928 | -0.001464711 | 0.5923712 | 0.1541647 | -0.001459721 | 0.8794409 | 0.1548775 | -0.001476616
[5 empty] | 0.1628571 | 0.1502462 | -0.001458999 |  | 0.3086236 | 0.1568851 | -0.001458707 | 0.5938076 | 0.1549473 | -0.001458707 | 0.8789916 | 0.1556637 | -0.00145827
[5 empty] | 0.1629849 | 0.151005 | -0.001460166 |  | 0.3089406 | 0.1576775 | -0.001458707 | 0.5936513 | 0.1557299 | -0.001458707 | 0.8792249 | 0.1564499 | -0.00145827