## 1
Общество с ограниченной ответственностью "Инженерная геология" (ООО "ИнжГео") | [10 empty] | Общество с ограниченной ответственностью "Инженерная геология" (ООО "ИнжГео")
Юр. адрес: 117279, г. Москва, ул. Миклухо-Маклая, 36 а, этаж 5, пом. XXIII к. 76-84 | [10 empty] | Юр. адрес: 117279, г. Москва, ул. Миклухо-Маклая, 36 а, этаж 5, пом. XXIII к. 76-84 | [8 empty] | нагр |  |  | X0 | Y0 | R |  | нагр |  |  |  | X0 | Y0 | R | нагр |  |  |  | X0 | Y0 | R |  | нагр |  |  |  | X0 | Y0 | R
Телефон/факс +7 (495) 132-30-00, Адрес электронной почты inbox@inj-geo.ru | [10 empty] | Телефон/факс +7 (495) 132-30-00, Адрес электронной почты inbox@inj-geo.ru | [12 empty] | 0 | [7 empty] | 0 | [6 empty] | 0 | [7 empty] | 0
[20 empty] | девиатор | [6 empty] | девиатор | [6 empty] | девиатор | [7 empty] | девиатор
Испытательная лаборатория ООО «ИнжГео» | [10 empty] | Испытательная лаборатория ООО «ИнжГео» | [8 empty] | x0 | Угол | X | Y |  |  |  | x0 |  | Угол | X | Y |  |  | x0 |  | Угол | X | Y |  |  |  | x0 |  | Угол | X | Y
Адрес места осуществления деятельности лаборатории: г. Москва, просп. Вернадского, д. 51, стр. 1 | [10 empty] | Адрес места осуществления деятельности лаборатории: г. Москва, просп. Вернадского, д. 51, стр. 1 | [9 empty] | 0 | [7 empty] | 0 | [6 empty] | 0 | [7 empty] | 0
Телефон +7(910)4557682, E-mail: slg85@mail.ru | [10 empty] | Телефон +7(910)4557682, E-mail: slg85@mail.ru | [9 empty] | 5 | [7 empty] | 5 | [6 empty] | 5 | [7 empty] | 5
[21 empty] | 10 | [7 empty] | 10 | [6 empty] | 10 | [7 empty] | 10
Протокол испытаний № 13-63/39 от 07-12-2022 | [20 empty] | 15 | [7 empty] | 15 | [6 empty] | 15 | [7 empty] | 15
Наименование и адрес заказчика: ООО Регионстрой | [20 empty] | 20 | [7 empty] | 20 | [6 empty] | 20 | [7 empty] | 20
Наименование объекта: Переход трубопровода через р. Енисей | [20 empty] | 25 | [7 empty] | 25 | [6 empty] | 25 | [7 empty] | 25
Наименование используемого метода/методики: ГОСТ 12248.4-2020 | [20 empty] | 30 | [7 empty] | 30 | [6 empty] | 30 | [7 empty] | 30
Условия проведения испытания: температура окружающей среды (18 - 25)0С, влажность воздуха (40 - 75)% | [20 empty] | 35 | [7 empty] | 35 | [6 empty] | 35 | [7 empty] | 35
Дата получение объекта подлежащего испытаниям: 10-11-2022 | [20 empty] | 40 | [7 empty] | 40 | [6 empty] | 40 | [7 empty] | 40
Дата испытания: 25.10.2022-19.11.2039 | [20 empty] | 45 | [7 empty] | 45 | [6 empty] | 45 | [7 empty] | 45
Испытание грунтов методом трехосного сжатия | [10 empty] | Испытание грунтов методом трехосного сжатия | [9 empty] | 50 | [7 empty] | 50 | [6 empty] | 50 | [7 empty] | 50
Лабораторный номер: |  | 1074 | [5 empty] | We, % = | 0.568577864 |  | Лабораторный номер: | [6 empty] | We, % = |  |  | 55 | [7 empty] | 55 | [6 empty] | 55 | [7 empty] | 55
Номер скважины: |  | BH-006 | [5 empty] | ρ, г/см3 = | 1.9 |  | Номер скважины: | [6 empty] | ρ, г/см3 = |  |  | 60 | [7 empty] | 60 | [6 empty] | 60 | [7 empty] | 60
Глубина отбора, м: |  | 1.6 | [5 empty] | ρs, г/см3 = | 2.73 |  | Глубина отбора, м: | [6 empty] | ρs, г/см3 = |  |  | 65 | [7 empty] | 65 | [6 empty] | 65 | [7 empty] | 65
Наименование грунта: |  | Суглинок, после оттаивания текучий, тяжелый песчанистый | [5 empty] | e, д.е. = | 1.1 |  | Наименование грунта: | [6 empty] | e, д.е. = |  |  | 70 | [7 empty] | 70 | [6 empty] | 70 | [7 empty] | 70
Схема проведения опыта: |  | КД | [5 empty] | IL, д.е. = | 3.153 |  | Схема проведения опыта: |  | CD |  |  |  |  | IL, д.е. = |  |  | 75 | [7 empty] | 75 | [6 empty] | 75 | [7 empty] | 75
Результаты испытаний | [10 empty] | Результаты испытаний | [9 empty] | 80 | [7 empty] | 80 | [6 empty] | 80 | [7 empty] | 80
[21 empty] | 85 | [7 empty] | 85 | [6 empty] | 85 | [7 empty] | 85
[21 empty] | 90 | [7 empty] | 90 | [6 empty] | 90 | [7 empty] | 90
[21 empty] | 95 | [7 empty] | 95 | [6 empty] | 95 | [7 empty] | 95
[21 empty] | 100 | [7 empty] | 100 | [6 empty] | 100 | [7 empty] | 100
[21 empty] | 105 | [7 empty] | 105 | [6 empty] | 105 | [7 empty] | 105
[21 empty] | 110 | [7 empty] | 110 | [6 empty] | 110 | [7 empty] | 110
[21 empty] | 115 | [7 empty] | 115 | [6 empty] | 115 | [7 empty] | 115
[21 empty] | 120 | [7 empty] | 120 | [6 empty] | 120 | [7 empty] | 120
[21 empty] | 125 | [7 empty] | 125 | [6 empty] | 125 | [7 empty] | 125
[21 empty] | 130 | [7 empty] | 130 | [6 empty] | 130 | [7 empty] | 130
[21 empty] | 135 | [7 empty] | 135 | [6 empty] | 135 | [7 empty] | 135
[21 empty] | 140 | [7 empty] | 140 | [6 empty] | 140 | [7 empty] | 140
[21 empty] | 145 | [7 empty] | 145 | [6 empty] | 145 | [7 empty] | 145
[21 empty] | 150 | [7 empty] | 150 | [6 empty] | 150 | [7 empty] | 150
[21 empty] | 155 | [7 empty] | 155 | [6 empty] | 155 | [7 empty] | 155
[21 empty] | 160 | [7 empty] | 160 | [6 empty] | 160 | [7 empty] | 160
[21 empty] | 165 | [7 empty] | 165 | [6 empty] | 165 | [7 empty] | 165
[21 empty] | 170 | [7 empty] | 170 | [6 empty] | 170 | [7 empty] | 170
[21 empty] | 175 | [7 empty] | 175 | [6 empty] | 175 | [7 empty] | 175
[21 empty] | 180 | [7 empty] | 180 | [6 empty] | 180 | [7 empty] | 180
[13 empty] | Давление в камере, Мпа σ3 | Вертикальная нагрузка, Мпа σ1 | Поровое давление, Мпа u
[13 empty] | 0.05 | 0.2613103 |  |  |  |  | 1 | [6 empty] | σ3,кПа | σ1,кПа | u, кПа |  |  |  | 4
[13 empty] | 0.15 | 0.6635894 | [26 empty] | δ3, Мпа | δ1-δ3, МПа | δ1, МПа | δ1, КПа
[13 empty] | 0.25 | 1.065868 | [20 empty] | С, МПа:
φ, град:
E, Мпа
[26 empty] | x | 0
[26 empty] | y |  |  |  | С, кПа | φ,°
Эффективные значения угла внутреннего трения и удельного сцепления ϕ', С'
[13 empty] | ϕ', град. = | 37
[13 empty] | С', МПа = | 0.015
|  | K0, д.е. | 0.398185 | Эффективное напряжение, Мпа: |  |  |  |  | 0.01990925
|  | Модуль деформации E0, МПа: |  | Точки нахождения модуля Е0, Мпа (полное напряжение): |  |  |  |  | 0.01990925 | 0.04990925
|  | Модуль деформации E50, МПа: |  | qmax Давление при разрушении образца, Мпа (девиатор): |  |  |  |  | 0.1636364
|  | Коэф. Поперечной деформации, ϑ: |  | 0,5 qmax, Мпа (девиатор): |  |  |  |  | 0.08181818
| Начальник исп. лаборатории: | [6 empty] | Семиколенова Л.Г. |  |  |  |  | Начальник исп. лаборатории: |  |  |  |  | Семиколенова Л.Г.
Лист 1 , всего листов 2 | [11 empty] | Лист 2 , всего листов 2
Частичное воспроизведение протокола испытаний без письменного разрешения ООО «ИнжГео» ЗАПРЕЩАЕТСЯ | [11 empty] | Частичное воспроизведение протокола испытаний без письменного разрешения ООО «ИнжГео» ЗАПРЕЩАЕТСЯ
E0 |  |  | E50 |  | Деформация |  |  |  | Первая прочность |  |  | Вторая прочность |  |  | Третья прочность
devE0 | epsE0 |  | dev50 | epsE50 | dev | eps | ev |  | dev1 | eps1 | ev1 | dev1 | eps1 | ev2 | dev1 | eps1 | ev3
0.03 | 0.001362643 |  | 0.08181818 | 0.004087928 | 0 | 0 | 0.0009936806 |  | 0 | 0 | 0.001095853 | 0 | 0 | 0.0004703956 | 0 | 0 | 0.0008446285
[5 empty] | 0.01723929 | 0.0007630726 | 0.0009939787 |  | 0.01658453 | 0.0007385518 | 0.001095853 | 0.04620588 | 0.0007543161 | 0.0004703956 | 0.08605954 | 0.0007700835 | 0.0008446285
Секущая модуля Е0 |  |  | Линия Q max |  | 0.03 | 0.001362643 | 0.0009938794 |  | 0.03 | 0.001362643 | 0.001095853 | 0.09 | 0.001514048 | 0.0004703956 | 0.15 | 0.001376407 | 0.0008446285
| 0 |  |  | 0 | 0.0513228 | 0.002289218 | -0.002684876 |  | 0.04939404 | 0.002215655 | -0.00194655 | 0.1355299 | 0.002262948 | -0.002362192 | 0.2567336 | 0.00231025 | -0.002506932
[5 empty] | 0.06859995 | 0.00305229 | -0.002684607 |  | 0.06716246 | 0.002954207 | -0.00194655 | 0.183659 | 0.003017264 | -0.002362192 | 0.3415381 | 0.003080334 | -0.002506932
[5 empty] | 0.08181818 | 0.004087928 | -0.002684339 |  | 0.08361596 | 0.003692759 | -0.00194655 | 0.2256569 | 0.00377158 | -0.002362192 | 0.4079342 | 0.004117546 | -0.002506932
|  |  | Линия 0,5 Q max |  | 0.08371146 | 0.004578436 | -0.002687293 |  | 0.09698409 | 0.004431311 | -0.00194655 | 0.2567947 | 0.004751992 | -0.002362192 | 0.4183243 | 0.004620501 | -0.002506932
|  |  |  | 0 | 0.08645343 | 0.005341508 | -0.002739503 |  | 0.1056551 | 0.005278907 | -0.001511485 | 0.2632527 | 0.005280212 | -0.002270813 | 0.4340415 | 0.005390584 | -0.002547254
[5 empty] | 0.08905129 | 0.006104581 | -0.002738408 |  | 0.1087691 | 0.005908414 | -0.001511485 | 0.2722637 | 0.006034528 | -0.002270813 | 0.4479579 | 0.006160668 | -0.002547254
[5 empty] | 0.09148937 | 0.006867653 | -0.002739503 |  | 0.1122186 | 0.006646966 | -0.001511485 | 0.2809651 | 0.006788844 | -0.002270813 | 0.4615705 | 0.006930751 | -0.002547254
[5 empty] | 0.09372099 | 0.007630726 | -0.002737586 |  | 0.1152539 | 0.007385518 | -0.001511485 | 0.2889204 | 0.007543161 | -0.002270813 | 0.4740981 | 0.007700835 | -0.002547254
[5 empty] | 0.09591475 | 0.008393799 | -0.002597341 |  | 0.1182948 | 0.00812407 | -0.001593077 | 0.2959712 | 0.008297477 | -0.00231708 | 0.4846991 | 0.008470918 | -0.002541947
Коэфф. Точки |  |  |  |  | 0.09781936 | 0.009156871 | -0.002595783 |  | 0.1210383 | 0.008862621 | -0.001593077 | 0.3028095 | 0.009051793 | -0.00231708 | 0.4954651 | 0.009241002 | -0.002541947
[5 empty] | 0.09949899 | 0.009919944 | -0.002597081 |  | 0.1235242 | 0.009601173 | -0.001593077 | 0.3086533 | 0.009806109 | -0.00231708 | 0.5056575 | 0.01001109 | -0.002541947
[5 empty] | 0.1012025 | 0.01068302 | -0.002596562 |  | 0.1260064 | 0.01033972 | -0.001593077 | 0.3144882 | 0.01056042 | -0.00231708 | 0.5143389 | 0.01078117 | -0.002541947
[5 empty] | 0.102502 | 0.01144609 | -0.002378606 |  | 0.128128 | 0.01107828 | -0.001758673 | 0.3201734 | 0.01131474 | -0.002400108 | 0.5230771 | 0.01155125 | -0.002529609
[5 empty] | 0.104046 | 0.01220916 | -0.002376466 |  | 0.1301986 | 0.01181683 | -0.001758673 | 0.3249404 | 0.01206906 | -0.002400108 | 0.5309303 | 0.01232134 | -0.002529609
[5 empty] | 0.1052792 | 0.01297223 | -0.002379795 |  | 0.1320137 | 0.01255538 | -0.001758673 | 0.3294263 | 0.01282337 | -0.002400108 | 0.537625 | 0.01309142 | -0.002529609
[5 empty] | 0.1064407 | 0.01373531 | -0.002377417 |  | 0.1338929 | 0.01329393 | -0.001758673 | 0.333712 | 0.01357769 | -0.002400108 | 0.5436723 | 0.0138615 | -0.002529609
[5 empty] | 0.1073677 | 0.01449838 | -0.002124994 |  | 0.1354627 | 0.01403248 | -0.001976543 | 0.3376363 | 0.01433201 | -0.002503484 | 0.5492796 | 0.01463159 | -0.002513193
[5 empty] | 0.1083678 | 0.01526145 | -0.002126269 |  | 0.1371026 | 0.01477104 | -0.001976543 | 0.341326 | 0.01508632 | -0.002503484 | 0.5552228 | 0.01540167 | -0.002513193
[5 empty] | 0.1093579 | 0.01602452 | -0.002126482 |  | 0.1382623 | 0.01550959 | -0.001976543 | 0.3440212 | 0.01584064 | -0.002503484 | 0.560594 | 0.01617175 | -0.002513193
[5 empty] | 0.1101084 | 0.0167876 | -0.002126057 |  | 0.1396647 | 0.01624814 | -0.001976543 | 0.3471798 | 0.01659495 | -0.002503484 | 0.5647868 | 0.01694184 | -0.002513193
[5 empty] | 0.1109799 | 0.01755067 | -0.001884363 |  | 0.1409072 | 0.01698669 | -0.002203167 | 0.3506447 | 0.01734927 | -0.00260367 | 0.5693929 | 0.01771192 | -0.0025034
[5 empty] | 0.1116129 | 0.01831374 | -0.001882292 |  | 0.1422677 | 0.01772524 | -0.002203167 | 0.3528447 | 0.01810359 | -0.00260367 | 0.5738964 | 0.018482 | -0.0025034
[5 empty] | 0.1123388 | 0.01907681 | -0.001882103 |  | 0.1433153 | 0.01846379 | -0.002203167 | 0.3555612 | 0.0188579 | -0.00260367 | 0.5773556 | 0.01925209 | -0.0025034
[5 empty] | 0.1129733 | 0.01983989 | -0.001883233 |  | 0.1443087 | 0.01920235 | -0.002203167 | 0.35792 | 0.01961222 | -0.00260367 | 0.5814696 | 0.02002217 | -0.0025034
[5 empty] | 0.1137214 | 0.02060296 | -0.001693853 |  | 0.1454145 | 0.0199409 | -0.002411043 | 0.3609681 | 0.02036653 | -0.002690995 | 0.5850467 | 0.02079225 | -0.002491849
[5 empty] | 0.1142656 | 0.02136603 | -0.001691653 |  | 0.1462334 | 0.02067945 | -0.002411043 | 0.3626948 | 0.02112085 | -0.002690995 | 0.5885491 | 0.02156234 | -0.002491849
[5 empty] | 0.1149265 | 0.02212911 | -0.001693684 |  | 0.1472845 | 0.021418 | -0.002411043 | 0.3654822 | 0.02187517 | -0.002690995 | 0.5921098 | 0.02233242 | -0.002491849
[5 empty] | 0.1154666 | 0.02289218 | -0.001691822 |  | 0.148265 | 0.02215655 | -0.002411043 | 0.3680294 | 0.02262948 | -0.002690995 | 0.5952719 | 0.0231025 | -0.002491849
[5 empty] | 0.1163094 | 0.02365525 | -0.001597923 |  | 0.149244 | 0.02289511 | -0.002557036 | 0.3704668 | 0.0233838 | -0.002743268 | 0.5991817 | 0.02387259 | -0.002485473
[5 empty] | 0.1169505 | 0.02441832 | -0.001599202 |  | 0.1500919 | 0.02363366 | -0.002557036 | 0.3728221 | 0.02413811 | -0.002743268 | 0.6016813 | 0.02464267 | -0.002485473
[5 empty] | 0.1175973 | 0.0251814 | -0.001599681 |  | 0.1511386 | 0.02437221 | -0.002557036 | 0.375333 | 0.02489243 | -0.002743268 | 0.6058658 | 0.02541276 | -0.002485473
[5 empty] | 0.1185732 | 0.02594447 | -0.001598402 |  | 0.1519123 | 0.02511076 | -0.002557036 | 0.3778716 | 0.02564675 | -0.002743268 | 0.6099477 | 0.02618284 | -0.002485473
[5 empty] | 0.1191939 | 0.02670754 | -0.001615527 |  | 0.1530481 | 0.02584931 | -0.002603629 | 0.3806674 | 0.02640106 | -0.002753305 | 0.6136039 | 0.02695292 | -0.002497888
[5 empty] | 0.1200502 | 0.02747061 | -0.00161472 |  | 0.1541692 | 0.02658786 | -0.002603629 | 0.3834935 | 0.02715538 | -0.002753305 | 0.6176119 | 0.02772301 | -0.002497888
[5 empty] | 0.1207191 | 0.02823369 | -0.001615366 |  | 0.1550649 | 0.02732642 | -0.002603629 | 0.3865594 | 0.02790969 | -0.002753305 | 0.6215432 | 0.02849309 | -0.002497888
[5 empty] | 0.121439 | 0.02899676 | -0.001615527 |  | 0.1563768 | 0.02806497 | -0.002603629 | 0.3894901 | 0.02866401 | -0.002753305 | 0.6243501 | 0.02926317 | -0.002497888
[5 empty] | 0.1219015 | 0.02975983 | -0.001687324 |  | 0.1573235 | 0.02880352 | -0.002580174 | 0.3921197 | 0.02941833 | -0.002753884 | 0.6275138 | 0.03003326 | -0.002539187
[5 empty] | 0.1226396 | 0.0305229 | -0.001686987 |  | 0.158212 | 0.02954207 | -0.002580174 | 0.3943878 | 0.03017264 | -0.002753884 | 0.6319219 | 0.03080334 | -0.002539187
[5 empty] | 0.1233625 | 0.03128598 | -0.001687493 |  | 0.1593344 | 0.03028062 | -0.002580174 | 0.397711 | 0.03092696 | -0.002753884 | 0.6344957 | 0.03157342 | -0.002539187
[5 empty] | 0.1237751 | 0.03204905 | -0.001688674 |  | 0.1603788 | 0.03101917 | -0.002580174 | 0.3997935 | 0.03168127 | -0.002753884 | 0.6379685 | 0.03234351 | -0.002539187
[5 empty] | 0.1245901 | 0.03281212 | -0.001804568 |  | 0.1612382 | 0.03175773 | -0.002518262 | 0.4022742 | 0.03243559 | -0.002752017 | 0.6414617 | 0.03311359 | -0.002603747
[5 empty] | 0.1251646 | 0.03357519 | -0.001804929 |  | 0.162462 | 0.03249628 | -0.002518262 | 0.4054351 | 0.03318991 | -0.002752017 | 0.6446201 | 0.03388367 | -0.002603747
[5 empty] | 0.1257602 | 0.03433827 | -0.001804929 |  | 0.1632021 | 0.03323483 | -0.002518262 | 0.4077787 | 0.03394422 | -0.002752017 | 0.6472632 | 0.03465376 | -0.002603747
[5 empty] | 0.1263073 | 0.03510134 | -0.001804027 |  | 0.1643303 | 0.03397338 | -0.002518262 | 0.4101329 | 0.03469854 | -0.002752017 | 0.6501077 | 0.03542384 | -0.002603747
[5 empty] | 0.126647 | 0.03586441 | -0.001945391 |  | 0.1652707 | 0.03471193 | -0.002433245 | 0.4126093 | 0.03545285 | -0.002753777 | 0.652165 | 0.03619392 | -0.002688526
[5 empty] | 0.1272567 | 0.03662748 | -0.001942864 |  | 0.1659561 | 0.03545049 | -0.002433245 | 0.414587 | 0.03620717 | -0.002753777 | 0.6554216 | 0.03696401 | -0.002688526
[5 empty] | 0.1278016 | 0.03739056 | -0.001945197 |  | 0.1668605 | 0.03618904 | -0.002433245 | 0.4174198 | 0.03696149 | -0.002753777 | 0.6585287 | 0.03773409 | -0.002688526
[5 empty] | 0.1283708 | 0.03815363 | -0.001943059 |  | 0.1679212 | 0.03692759 | -0.002433245 | 0.4198073 | 0.0377158 | -0.002753777 | 0.6616689 | 0.03850417 | -0.002688526
[5 empty] | 0.1289116 | 0.0389167 | -0.002096886 |  | 0.168506 | 0.03766614 | -0.002330665 | 0.4218003 | 0.03847012 | -0.002753128 | 0.663109 | 0.03927426 | -0.002779596
[5 empty] | 0.1294242 | 0.03967978 | -0.002096676 |  | 0.1696188 | 0.03840469 | -0.002330665 | 0.4242537 | 0.03922443 | -0.002753128 | 0.6660425 | 0.04004434 | -0.002779596
[5 empty] | 0.1297651 | 0.04044285 | -0.002096257 |  | 0.1702083 | 0.03914324 | -0.002330665 | 0.4261349 | 0.03997875 | -0.002753128 | 0.668647 | 0.04081443 | -0.002779596
[5 empty] | 0.1304204 | 0.04120592 | -0.002096676 |  | 0.1710645 | 0.0398818 | -0.002330665 | 0.4285348 | 0.04073307 | -0.002753128 | 0.6717504 | 0.04158451 | -0.002779596
[5 empty] | 0.1308508 | 0.04196899 | -0.002231941 |  | 0.1717908 | 0.04062035 | -0.002226791 | 0.4305297 | 0.04148738 | -0.002752288 | 0.673512 | 0.04235459 | -0.002875546
[5 empty] | 0.1312544 | 0.04273207 | -0.002235291 |  | 0.1726086 | 0.0413589 | -0.002226791 | 0.4318233 | 0.0422417 | -0.002752288 | 0.6753118 | 0.04312468 | -0.002875546
[5 empty] | 0.1318133 | 0.04349514 | -0.002235068 |  | 0.1734962 | 0.04209745 | -0.002226791 | 0.4339257 | 0.04299602 | -0.002752288 | 0.678544 | 0.04389476 | -0.002875546
[5 empty] | 0.1320192 | 0.04425821 | -0.002234398 |  | 0.1741183 | 0.042836 | -0.002226791 | 0.4359064 | 0.04375033 | -0.002752288 | 0.6807095 | 0.04466484 | -0.002875546
[5 empty] | 0.1325639 | 0.04502128 | -0.002350576 |  | 0.1748992 | 0.04357456 | -0.002124889 | 0.4378807 | 0.04450465 | -0.002750452 | 0.6826414 | 0.04543493 | -0.002970369
[5 empty] | 0.1329014 | 0.04578436 | -0.002349636 |  | 0.175367 | 0.04431311 | -0.002124889 | 0.4388458 | 0.04525896 | -0.002750452 | 0.6849943 | 0.04620501 | -0.002970369
[5 empty] | 0.1334342 | 0.04654743 | -0.002350341 |  | 0.1761292 | 0.04505166 | -0.002124889 | 0.440328 | 0.04601328 | -0.002750452 | 0.6876792 | 0.04697509 | -0.002970369
[5 empty] | 0.1338885 | 0.0473105 | -0.002351046 |  | 0.1765989 | 0.04579021 | -0.002124889 | 0.4426264 | 0.0467676 | -0.002748462 | 0.6886346 | 0.04774518 | -0.002970369
[5 empty] | 0.1341906 | 0.04807357 | -0.002426866 |  | 0.1773872 | 0.04652876 | -0.002036092 | 0.4441432 | 0.04752191 | -0.002748462 | 0.69105 | 0.04851526 | -0.003056284
[5 empty] | 0.13458 | 0.04883665 | -0.002426138 |  | 0.1780409 | 0.04726731 | -0.002036092 | 0.4446928 | 0.04827623 | -0.002748462 | 0.6923908 | 0.04928534 | -0.003056284
[5 empty] | 0.1350208 | 0.04959972 | -0.002426623 |  | 0.1783989 | 0.04800587 | -0.002036092 | 0.4465336 | 0.04903054 | -0.002748462 | 0.6955809 | 0.05005543 | -0.003056284
[5 empty] | 0.1353656 | 0.05036279 | -0.002426623 |  | 0.1789627 | 0.04874442 | -0.002036092 | 0.4479997 | 0.04978486 | -0.002748462 | 0.6976039 | 0.05082551 | -0.003056284
[5 empty] | 0.1358929 | 0.05112586 | -0.002448888 |  | 0.1795271 | 0.04948297 | -0.001971906 | 0.4487879 | 0.05053918 | -0.00274771 | 0.6990236 | 0.05159559 | -0.003122218
[5 empty] | 0.1363628 | 0.05188894 | -0.002449132 |  | 0.1800921 | 0.05022152 | -0.001971906 | 0.4497929 | 0.05129349 | -0.00274771 | 0.7010736 | 0.05236568 | -0.003122218
[5 empty] | 0.1366264 | 0.05265201 | -0.002448398 |  | 0.1803349 | 0.05096007 | -0.001971906 | 0.4506634 | 0.05204781 | -0.00274771 | 0.7021406 | 0.05313576 | -0.003122218
[5 empty] | 0.1369815 | 0.05341508 | -0.002448398 |  | 0.1807639 | 0.05169862 | -0.001971906 | 0.4522303 | 0.05280212 | -0.00274771 | 0.7045103 | 0.05390584 | -0.003122218
[5 empty] | 0.1375037 | 0.05417815 | -0.002441953 |  | 0.1812307 | 0.05243718 | -0.001935682 | 0.4523958 | 0.05355644 | -0.002738026 | 0.7061846 | 0.05467593 | -0.003167239
[5 empty] | 0.137687 | 0.05494123 | -0.002440489 |  | 0.1819226 | 0.05317573 | -0.001935682 | 0.4541715 | 0.05431076 | -0.002738026 | 0.7081187 | 0.05544601 | -0.003167239
[5 empty] | 0.1380748 | 0.0557043 | -0.002440001 |  | 0.1821911 | 0.05391428 | -0.001935682 | 0.4546032 | 0.05506507 | -0.002738026 | 0.7091646 | 0.0562161 | -0.003167239
[5 empty] | 0.1385742 | 0.05646737 | -0.002439757 |  | 0.1828246 | 0.05465283 | -0.001935682 | 0.4559856 | 0.05581939 | -0.002738026 | 0.7116256 | 0.05698618 | -0.003167239
[5 empty] | 0.1390535 | 0.05723044 | -0.002424624 |  | 0.1828932 | 0.05539138 | -0.001907846 | 0.4560802 | 0.0565737 | -0.002721238 | 0.7131041 | 0.05775626 | -0.003175731
[5 empty] | 0.1393988 | 0.05799352 | -0.002423654 |  | 0.1835613 | 0.05612994 | -0.001907846 | 0.4573709 | 0.05732802 | -0.002721238 | 0.7152362 | 0.05852635 | -0.003175731
[5 empty] | 0.1396854 | 0.05875659 | -0.002425109 |  | 0.1838967 | 0.05686849 | -0.001907846 | 0.4578568 | 0.05808234 | -0.002721238 | 0.7161929 | 0.05929643 | -0.003175731
[5 empty] | 0.1402358 | 0.05951966 | -0.002426078 |  | 0.1841086 | 0.05760704 | -0.001907846 | 0.4585699 | 0.05883665 | -0.00268592 | 0.7172268 | 0.06006651 | -0.003175731
[5 empty] | 0.1404422 | 0.06028274 | -0.002400343 |  | 0.184619 | 0.05834559 | -0.001881405 | 0.4598773 | 0.05959097 | -0.00268592 | 0.7189201 | 0.0608366 | -0.003151505
[5 empty] | 0.1408178 | 0.06104581 | -0.002402024 |  | 0.1851474 | 0.05908414 | -0.001881405 | 0.4610492 | 0.06034528 | -0.00268592 | 0.7206935 | 0.06160668 | -0.003151505
[5 empty] | 0.141153 | 0.06180888 | -0.002402744 |  | 0.1855292 | 0.05982269 | -0.001881405 | 0.4612296 | 0.0610996 | -0.00268592 | 0.7231311 | 0.06237676 | -0.003151505
[5 empty] | 0.1416968 | 0.06257195 | -0.002400103 |  | 0.185976 | 0.06056125 | -0.001881405 | 0.4617003 | 0.06185392 | -0.00268592 | 0.7247751 | 0.06314685 | -0.003151505
[5 empty] | 0.142028 | 0.06333503 | -0.002371502 |  | 0.1861105 | 0.0612998 | -0.001858036 | 0.4629529 | 0.06260823 | -0.002645714 | 0.7263049 | 0.06391693 | -0.003095941
[5 empty] | 0.1422415 | 0.0640981 | -0.002371265 |  | 0.1866409 | 0.06203835 | -0.001858036 | 0.4638863 | 0.06336255 | -0.002645714 | 0.7271336 | 0.06468701 | -0.003095941
[5 empty] | 0.1427026 | 0.06486117 | -0.002370316 |  | 0.1870479 | 0.0627769 | -0.001858036 | 0.4644997 | 0.06411686 | -0.002645714 | 0.7291174 | 0.0654571 | -0.003095941
[5 empty] | 0.1432005 | 0.06562424 | -0.002371976 |  | 0.1870939 | 0.06351545 | -0.001858036 | 0.4652843 | 0.06487118 | -0.002645714 | 0.7302037 | 0.06622718 | -0.003095941
[5 empty] | 0.1433096 | 0.06638732 | -0.002331501 |  | 0.1875139 | 0.06425401 | -0.001837292 | 0.4654405 | 0.0656255 | -0.00259479 | 0.7319588 | 0.06699726 | -0.003002675
[5 empty] | 0.1437642 | 0.06715039 | -0.002330569 |  | 0.1879053 | 0.06499256 | -0.001837292 | 0.4663227 | 0.06637981 | -0.00259479 | 0.7323219 | 0.06776735 | -0.003002675
[5 empty] | 0.1441973 | 0.06791346 | -0.002332434 |  | 0.1882203 | 0.06573111 | -0.001837292 | 0.4668845 | 0.06713413 | -0.00259479 | 0.7346334 | 0.06853743 | -0.003002675
[5 empty] | 0.1446087 | 0.06867653 | -0.002333367 |  | 0.188745 | 0.06646966 | -0.001837292 | 0.4675576 | 0.06788844 | -0.002532896 | 0.7355507 | 0.06930751 | -0.003002675
[5 empty] | 0.1448035 | 0.06943961 | -0.00229233 |  | 0.1890505 | 0.06720821 | -0.001820175 | 0.4688994 | 0.06864276 | -0.002532896 | 0.7367458 | 0.0700776 | -0.002887678
[5 empty] | 0.1453658 | 0.07020268 | -0.002290727 |  | 0.1892555 | 0.06794676 | -0.001820175 | 0.4692408 | 0.06939708 | -0.002532896 | 0.7391097 | 0.07084768 | -0.002887678
[5 empty] | 0.1454179 | 0.07096575 | -0.00229233 |  | 0.1897669 | 0.06868532 | -0.001820175 | 0.470252 | 0.07015139 | -0.002532896 | 0.7395789 | 0.07161777 | -0.002887678
[5 empty] | 0.1460146 | 0.07172882 | -0.002292101 |  | 0.1899146 | 0.06942387 | -0.001820175 | 0.4701987 | 0.07090571 | -0.002532896 | 0.7407228 | 0.07238785 | -0.002887678
[5 empty] | 0.1460993 | 0.0724919 | -0.002242919 |  | 0.1901775 | 0.07016242 | -0.001802415 | 0.4710649 | 0.07166003 | -0.002467364 | 0.7422464 | 0.07315793 | -0.00275246
[5 empty] | 0.1466323 | 0.07325497 | -0.002244714 |  | 0.19046 | 0.07090097 | -0.001802415 | 0.4715484 | 0.07241434 | -0.002467364 | 0.7433563 | 0.07392802 | -0.00275246
[5 empty] | 0.1468677 | 0.07401804 | -0.002243143 |  | 0.1909549 | 0.07163952 | -0.001802415 | 0.4722084 | 0.07316866 | -0.002467364 | 0.7451457 | 0.0746981 | -0.00275246
[5 empty] | 0.1473562 | 0.07478111 | -0.002244938 |  | 0.1913016 | 0.07237807 | -0.001802415 | 0.472672 | 0.07392297 | -0.002467364 | 0.7461226 | 0.07546818 | -0.00275246
[5 empty] | 0.1477039 | 0.07554419 | -0.002189615 |  | 0.1915477 | 0.07311663 | -0.00178791 | 0.4734376 | 0.07467729 | -0.002397448 | 0.7472817 | 0.07623827 | -0.002606229
[5 empty] | 0.148009 | 0.07630726 | -0.002191805 |  | 0.1915724 | 0.07385518 | -0.00178791 | 0.4736953 | 0.07543161 | -0.002397448 | 0.7496226 | 0.07700835 | -0.002606229
[5 empty] | 0.1483703 | 0.07707033 | -0.002188958 |  | 0.1921732 | 0.07459373 | -0.00178791 | 0.474131 | 0.07618592 | -0.002397448 | 0.7495495 | 0.07777843 | -0.002606229
[5 empty] | 0.1484904 | 0.07783341 | -0.002189834 |  | 0.192117 | 0.07533228 | -0.00178791 | 0.4755578 | 0.07694024 | -0.002397448 | 0.7507585 | 0.07854852 | -0.002606229
[5 empty] | 0.148865 | 0.07859648 | -0.002135508 |  | 0.1926385 | 0.07607083 | -0.001771911 | 0.4759771 | 0.07769455 | -0.002320491 | 0.7531539 | 0.0793186 | -0.00244754
[5 empty] | 0.1492166 | 0.07935955 | -0.002135722 |  | 0.1926957 | 0.07680939 | -0.001771911 | 0.4758873 | 0.07844887 | -0.002320491 | 0.7540303 | 0.08008868 | -0.00244754
[5 empty] | 0.1493855 | 0.08012262 | -0.0021338 |  | 0.1930406 | 0.07754794 | -0.001771911 | 0.4764153 | 0.07920319 | -0.002320491 | 0.7553921 | 0.08085877 | -0.00244754
[5 empty] | 0.1498701 | 0.0808857 | -0.002135508 |  | 0.193358 | 0.07828649 | -0.001771911 | 0.4770613 | 0.0799575 | -0.002320491 | 0.7563355 | 0.08162885 | -0.00244754
[5 empty] | 0.1502117 | 0.08164877 | -0.002081564 |  | 0.1937941 | 0.07902504 | -0.001758593 | 0.4778887 | 0.08071182 | -0.002237248 | 0.7566579 | 0.08239893 | -0.002289396
[5 empty] | 0.1503295 | 0.08241184 | -0.002079484 |  | 0.193764 | 0.07976359 | -0.001758593 | 0.4782072 | 0.08146613 | -0.002237248 | 0.757668 | 0.08316902 | -0.002289396
[5 empty] | 0.1506639 | 0.08317491 | -0.002081772 |  | 0.1942674 | 0.08050214 | -0.001758593 | 0.4785188 | 0.08222045 | -0.002237248 | 0.7598727 | 0.0839391 | -0.002289396
[5 empty] | 0.1509345 | 0.08393799 | -0.00207886 |  | 0.1942795 | 0.0812407 | -0.001743269 | 0.4789496 | 0.08297477 | -0.002237248 | 0.760447 | 0.08470918 | -0.002289396
[5 empty] | 0.151161 | 0.08470106 | -0.002020603 |  | 0.1945085 | 0.08197925 | -0.001743269 | 0.479878 | 0.08372908 | -0.002157213 | 0.76242 | 0.08547927 | -0.002129698
[5 empty] | 0.1514642 | 0.08546413 | -0.0020202 |  | 0.1947837 | 0.0827178 | -0.001743269 | 0.4802343 | 0.0844834 | -0.002157213 | 0.7621513 | 0.08624935 | -0.002129698
[5 empty] | 0.1519049 | 0.0862272 | -0.002018786 |  | 0.1953504 | 0.08345635 | -0.001743269 | 0.4803957 | 0.08523771 | -0.002157213 | 0.7637895 | 0.08701944 | -0.002129698
[5 empty] | 0.151938 | 0.08699028 | -0.002018786 |  | 0.1952527 | 0.0841949 | -0.001743269 | 0.480867 | 0.08599203 | -0.002157213 | 0.7653113 | 0.08778952 | -0.002129698
[5 empty] | 0.1523105 | 0.08775335 | -0.001959096 |  | 0.1956185 | 0.08493345 | -0.001728993 | 0.481586 | 0.08674635 | -0.002072284 | 0.765904 | 0.0885596 | -0.001981984
[5 empty] | 0.1526388 | 0.08851642 | -0.001958313 |  | 0.1957609 | 0.08567201 | -0.001728993 | 0.4823639 | 0.08750066 | -0.002072284 | 0.7672932 | 0.08932969 | -0.001981984
[5 empty] | 0.1528414 | 0.08927949 | -0.001958705 |  | 0.1960485 | 0.08641056 | -0.001728993 | 0.4823158 | 0.08825498 | -0.002072284 | 0.7672427 | 0.09009977 | -0.001981984
[5 empty] | 0.1532429 | 0.09004257 | -0.001958509 |  | 0.1965065 | 0.08714911 | -0.001728993 | 0.4833388 | 0.08900929 | -0.002072284 | 0.7687019 | 0.09086985 | -0.001981984
[5 empty] | 0.1532542 | 0.09080564 | -0.001894516 |  | 0.1965684 | 0.08788766 | -0.001713565 | 0.4837889 | 0.08976361 | -0.001988481 | 0.7696364 | 0.09163994 | -0.001843825
[5 empty] | 0.1537493 | 0.09156871 | -0.001895463 |  | 0.1969488 | 0.08862621 | -0.001713565 | 0.4835383 | 0.09051793 | -0.001988481 | 0.770453 | 0.09241002 | -0.001843825
[5 empty] | 0.1537719 | 0.09233178 | -0.001893568 |  | 0.1972287 | 0.08936477 | -0.001713565 | 0.4848691 | 0.09127224 | -0.001988481 | 0.7708451 | 0.0931801 | -0.001843825
[5 empty] | 0.1540753 | 0.09309486 | -0.001894137 |  | 0.1971362 | 0.09010332 | -0.001713565 | 0.484548 | 0.09202656 | -0.001988481 | 0.7726513 | 0.09395019 | -0.001843825
[5 empty] | 0.154354 | 0.09385793 | -0.001835757 |  | 0.19766 | 0.09084187 | -0.001695351 | 0.4851759 | 0.09278087 | -0.001908617 | 0.7737272 | 0.09472027 | -0.001726005
[5 empty] | 0.1544852 | 0.094621 | -0.001836675 |  | 0.1976874 | 0.09158042 | -0.001695351 | 0.4853568 | 0.09353519 | -0.001908617 | 0.7736616 | 0.09549035 | -0.001726005
[5 empty] | 0.1548165 | 0.09538407 | -0.001834655 |  | 0.1981593 | 0.09231897 | -0.001695351 | 0.4864256 | 0.09428951 | -0.001908617 | 0.7751156 | 0.09626044 | -0.001726005
[5 empty] | 0.1549999 | 0.09614715 | -0.001837409 |  | 0.1980842 | 0.09305752 | -0.001676964 | 0.487048 | 0.09504382 | -0.001908617 | 0.7753244 | 0.09703052 | -0.001726005
[5 empty] | 0.1553428 | 0.09691022 | -0.00177701 |  | 0.1983551 | 0.09379608 | -0.001676964 | 0.4868413 | 0.09579814 | -0.001827909 | 0.7768506 | 0.0978006 | -0.001632676
[5 empty] | 0.1555374 | 0.09767329 | -0.001775057 |  | 0.1986746 | 0.09453463 | -0.001676964 | 0.4877158 | 0.09655246 | -0.001827909 | 0.7766164 | 0.09857069 | -0.001632676
[5 empty] | 0.1556656 | 0.09843637 | -0.001776833 |  | 0.1988191 | 0.09527318 | -0.001676964 | 0.4878246 | 0.09730677 | -0.001827909 | 0.7774955 | 0.09934077 | -0.001632676
[5 empty] | 0.156077 | 0.09919944 | -0.00177559 |  | 0.1989624 | 0.09601173 | -0.001676964 | 0.4879324 | 0.09806109 | -0.001827909 | 0.7789767 | 0.1001109 | -0.001632676
[5 empty] | 0.1559894 | 0.09996251 | -0.001718947 |  | 0.1992293 | 0.09675028 | -0.001655249 | 0.4888056 | 0.0988154 | -0.001754283 | 0.7800408 | 0.1008809 | -0.001563546
[5 empty] | 0.1562882 | 0.1007256 | -0.001718432 |  | 0.1995953 | 0.09748884 | -0.001655249 | 0.4895515 | 0.09956972 | -0.001754283 | 0.7804852 | 0.101651 | -0.001563546
[5 empty] | 0.1564585 | 0.1014887 | -0.001718088 |  | 0.199836 | 0.09822739 | -0.001655249 | 0.4899783 | 0.100324 | -0.001754283 | 0.7810299 | 0.1024211 | -0.001563546
[5 empty] | 0.1565616 | 0.1022517 | -0.001717401 |  | 0.2000761 | 0.09896594 | -0.001655249 | 0.4897657 | 0.1010784 | -0.001754283 | 0.782294 | 0.1031912 | -0.001563546
[5 empty] | 0.1570318 | 0.1030148 | -0.001659766 |  | 0.2002408 | 0.09970449 | -0.001631753 | 0.4900011 | 0.1018327 | -0.001683158 | 0.7820078 | 0.1039613 | -0.001496067
[5 empty] | 0.1570834 | 0.1037779 | -0.001662257 |  | 0.2002297 | 0.100443 | -0.001631753 | 0.4913265 | 0.102587 | -0.001683158 | 0.7833701 | 0.1047314 | -0.001496067
[5 empty] | 0.1570882 | 0.1045409 | -0.001660762 |  | 0.2005437 | 0.1011816 | -0.001631753 | 0.4910515 | 0.1033413 | -0.001683158 | 0.7834897 | 0.1055014 | -0.001496067
[5 empty] | 0.1573155 | 0.105304 | -0.001662257 |  | 0.2007322 | 0.1019201 | -0.001631753 | 0.491547 | 0.1040956 | -0.001683158 | 0.7841224 | 0.1062715 | -0.001496067
[5 empty] | 0.1576413 | 0.1060671 | -0.001608769 |  | 0.2008704 | 0.1026587 | -0.001604536 | 0.4916593 | 0.1048499 | -0.001618285 | 0.7856834 | 0.1070416 | -0.001431147
[5 empty] | 0.1575676 | 0.1068302 | -0.001608126 |  | 0.2012346 | 0.1033972 | -0.001604536 | 0.4923514 | 0.1056042 | -0.001618285 | 0.7856879 | 0.1078117 | -0.001431147
[5 empty] | 0.1577583 | 0.1075932 | -0.001608769 |  | 0.2015487 | 0.1041358 | -0.001604536 | 0.492982 | 0.1063586 | -0.001618285 | 0.7870354 | 0.1085818 | -0.001431147
[5 empty] | 0.1581138 | 0.1083563 | -0.001607161 |  | 0.2017113 | 0.1048744 | -0.001604536 | 0.4937431 | 0.1071129 | -0.001618285 | 0.7872385 | 0.1093519 | -0.001431147
[5 empty] | 0.1580739 | 0.1091194 | -0.001557886 |  | 0.2017468 | 0.1056129 | -0.001572979 | 0.4940519 | 0.1078672 | -0.001558698 | 0.7889941 | 0.1101219 | -0.001366759
[5 empty] | 0.1583665 | 0.1098825 | -0.001557108 |  | 0.2022345 | 0.1063515 | -0.001572979 | 0.4948093 | 0.1086215 | -0.001558698 | 0.7889806 | 0.110892 | -0.001366759
[5 empty] | 0.1584087 | 0.1106455 | -0.001558509 |  | 0.2024946 | 0.10709 | -0.001572979 | 0.4946623 | 0.1093758 | -0.001558698 | 0.7894814 | 0.1116621 | -0.001366759
[5 empty] | 0.1587214 | 0.1114086 | -0.001556952 |  | 0.2025011 | 0.1078286 | -0.001572979 | 0.4953508 | 0.1101301 | -0.001558698 | 0.7904973 | 0.1124322 | -0.001366759
[5 empty] | 0.1586789 | 0.1121717 | -0.001509076 |  | 0.2027082 | 0.1085671 | -0.001537291 | 0.4955853 | 0.1108845 | -0.001502064 | 0.7916128 | 0.1132023 | -0.001304289
[5 empty] | 0.1587608 | 0.1129347 | -0.001509528 |  | 0.202813 | 0.1093057 | -0.001537291 | 0.4955589 | 0.1116388 | -0.001502064 | 0.7924112 | 0.1139724 | -0.001304289
[5 empty] | 0.1591135 | 0.1136978 | -0.001507718 |  | 0.2029924 | 0.1100442 | -0.001537291 | 0.4960464 | 0.1123931 | -0.001502064 | 0.7933088 | 0.1147424 | -0.001304289
[5 empty] | 0.1592984 | 0.1144609 | -0.00150802 |  | 0.2032464 | 0.1107828 | -0.001537291 | 0.4973724 | 0.1131474 | -0.001502064 | 0.793158 | 0.1155125 | -0.001304289
[5 empty] | 0.1593778 | 0.115224 | -0.001455894 |  | 0.2037021 | 0.1115213 | -0.001498149 | 0.4976615 | 0.1139017 | -0.001445749 | 0.7933136 | 0.1162826 | -0.00124457
[5 empty] | 0.1593724 | 0.115987 | -0.001456914 |  | 0.2036749 | 0.1122599 | -0.001498149 | 0.4977536 | 0.114656 | -0.001445749 | 0.7941938 | 0.1170527 | -0.00124457
[5 empty] | 0.1596382 | 0.1167501 | -0.001455894 |  | 0.204103 | 0.1129984 | -0.001498149 | 0.4979724 | 0.1154104 | -0.001445749 | 0.7953817 | 0.1178228 | -0.00124457
[5 empty] | 0.1597981 | 0.1175132 | -0.00145604 |  | 0.2043015 | 0.113737 | -0.001498149 | 0.4981234 | 0.1161647 | -0.001445749 | 0.7963549 | 0.1185929 | -0.00124457
[5 empty] | 0.1598311 | 0.1182763 | -0.001405909 |  | 0.2043715 | 0.1144755 | -0.001453865 | 0.4989851 | 0.116919 | -0.001388382 | 0.7965895 | 0.1193629 | -0.001186568
[5 empty] | 0.1600306 | 0.1190393 | -0.001405207 |  | 0.20444 | 0.1152141 | -0.001453865 | 0.4994552 | 0.1176733 | -0.001388382 | 0.7969218 | 0.120133 | -0.001186568
[5 empty] | 0.1602079 | 0.1198024 | -0.001405066 |  | 0.2046342 | 0.1159526 | -0.001453865 | 0.4992731 | 0.1184276 | -0.001388382 | 0.7977706 | 0.1209031 | -0.001186568
[5 empty] | 0.1603628 | 0.1205655 | -0.001405909 |  | 0.2049035 | 0.1166912 | -0.001453865 | 0.4998675 | 0.1191819 | -0.001388382 | 0.7990321 | 0.1216732 | -0.001186568
[5 empty] | 0.160306 | 0.1213285 | -0.001352376 |  | 0.2051205 | 0.1174297 | -0.001407909 | 0.5006544 | 0.1199363 | -0.001331745 | 0.7999724 | 0.1224433 | -0.001131877
[5 empty] | 0.1604999 | 0.1220916 | -0.001352646 |  | 0.2054126 | 0.1181683 | -0.001407909 | 0.5007231 | 0.1206906 | -0.001331745 | 0.7998562 | 0.1232134 | -0.001131877
[5 empty] | 0.1605238 | 0.1228547 | -0.001351025 |  | 0.2054481 | 0.1189068 | -0.001407909 | 0.500984 | 0.1214449 | -0.001331745 | 0.8006766 | 0.1239834 | -0.001131877
[5 empty] | 0.1606513 | 0.1236178 | -0.001351295 |  | 0.2058396 | 0.1196454 | -0.001407909 | 0.5013069 | 0.1221992 | -0.001331745 | 0.8010693 | 0.1247535 | -0.001131877
[5 empty] | 0.1607982 | 0.1243808 | -0.001299541 |  | 0.2058975 | 0.1203839 | -0.001357898 | 0.5025396 | 0.1229535 | -0.001276461 | 0.8011384 | 0.1255236 | -0.001079607
[5 empty] | 0.1611543 | 0.1251439 | -0.001300711 |  | 0.2062352 | 0.1211225 | -0.001357898 | 0.5027918 | 0.1237078 | -0.001276461 | 0.8016195 | 0.1262937 | -0.001079607
[5 empty] | 0.1610231 | 0.125907 | -0.001299931 |  | 0.2063155 | 0.121861 | -0.001357898 | 0.5028451 | 0.1244621 | -0.001276461 | 0.8035657 | 0.1270638 | -0.001079607
[5 empty] | 0.1612066 | 0.1266701 | -0.001299801 |  | 0.2062146 | 0.1225996 | -0.001357898 | 0.5032868 | 0.1252165 | -0.001276461 | 0.8039253 | 0.1278339 | -0.001079607
[5 empty] | 0.1612614 | 0.1274331 | -0.001244289 |  | 0.2067017 | 0.1233381 | -0.001303767 | 0.5039869 | 0.1259708 | -0.001222794 | 0.8035384 | 0.1286039 | -0.001031668
[5 empty] | 0.1615677 | 0.1281962 | -0.001244414 |  | 0.2066999 | 0.1240767 | -0.001303767 | 0.5035728 | 0.1267251 | -0.001222794 | 0.8038795 | 0.129374 | -0.001031668
[5 empty] | 0.1617028 | 0.1289593 | -0.001245534 |  | 0.2071073 | 0.1248153 | -0.001303767 | 0.5039397 | 0.1274794 | -0.001222794 | 0.8043168 | 0.1301441 | -0.001031668
[5 empty] | 0.161751 | 0.1297223 | -0.001245036 |  | 0.2069221 | 0.1255538 | -0.001303767 | 0.504958 | 0.1282337 | -0.001222794 | 0.8061166 | 0.1309142 | -0.001031668
[5 empty] | 0.1617333 | 0.1304854 | -0.001190811 |  | 0.2072235 | 0.1262924 | -0.001248395 | 0.5049259 | 0.128988 | -0.001168847 | 0.8062189 | 0.1316843 | -0.0009872424
[5 empty] | 0.1619038 | 0.1312485 | -0.00119093 |  | 0.2073175 | 0.1270309 | -0.001248395 | 0.5052833 | 0.1297424 | -0.001168847 | 0.8062055 | 0.1324544 | -0.0009872424
[5 empty] | 0.162072 | 0.1320116 | -0.001191645 |  | 0.20759 | 0.1277695 | -0.001248395 | 0.5057687 | 0.1304967 | -0.001168847 | 0.8070273 | 0.1332244 | -0.0009872424
[5 empty] | 0.1622801 | 0.1327746 | -0.001191645 |  | 0.207964 | 0.128508 | -0.001188141 | 0.5061196 | 0.131251 | -0.001168847 | 0.8080508 | 0.1339945 | -0.0009872424
[5 empty] | 0.1623159 | 0.1335377 | -0.001137127 |  | 0.2079239 | 0.1292466 | -0.001188141 | 0.5069923 | 0.1320053 | -0.001114384 | 0.8074778 | 0.1347646 | -0.0009464663
[5 empty] | 0.1623278 | 0.1343008 | -0.001138037 |  | 0.2080882 | 0.1299851 | -0.001188141 | 0.5068772 | 0.1327596 | -0.001114384 | 0.8087984 | 0.1355347 | -0.0009464663
[5 empty] | 0.1623369 | 0.1350638 | -0.001138151 |  | 0.2084057 | 0.1307237 | -0.001188141 | 0.507021 | 0.1335139 | -0.001114384 | 0.809368 | 0.1363048 | -0.0009464663
[5 empty] | 0.1623856 | 0.1358269 | -0.001137582 |  | 0.2086182 | 0.1314622 | -0.001188141 | 0.5074898 | 0.1342683 | -0.001114384 | 0.8088678 | 0.1370749 | -0.0009464663
[5 empty] | 0.1625377 | 0.13659 | -0.001081041 |  | 0.2088031 | 0.1322008 | -0.001127998 | 0.5080211 | 0.1350226 | -0.001060502 | 0.8101571 | 0.1378449 | -0.0009102401
[5 empty] | 0.1625806 | 0.1373531 | -0.001081906 |  | 0.2086758 | 0.1329393 | -0.001127998 | 0.5086148 | 0.1357769 | -0.001060502 | 0.8099519 | 0.138615 | -0.0009102401
[5 empty] | 0.1629608 | 0.1381161 | -0.001081582 |  | 0.2087792 | 0.1336779 | -0.001127998 | 0.5081519 | 0.1365312 | -0.001060502 | 0.810053 | 0.1393851 | -0.0009102401
[5 empty] | 0.1630402 | 0.1388792 | -0.001082122 |  | 0.2092433 | 0.1344164 | -0.001127998 | 0.5087386 | 0.1372855 | -0.001060502 | 0.8115215 | 0.1401552 | -0.0009102401
[5 empty] | 0.1630526 | 0.1396423 | -0.001027469 |  | 0.2090839 | 0.135155 | -0.001065717 | 0.5087288 | 0.1380398 | -0.001007502 | 0.8109626 | 0.1409253 | -0.0008796483
[5 empty] | 0.1631043 | 0.1404054 | -0.001027572 |  | 0.2092334 | 0.1358935 | -0.001065717 | 0.5092425 | 0.1387942 | -0.001007502 | 0.8123021 | 0.1416954 | -0.0008796483
[5 empty] | 0.1631101 | 0.1411684 | -0.001026442 |  | 0.2094069 | 0.1366321 | -0.001065717 | 0.5099506 | 0.1395485 | -0.001007502 | 0.8123557 | 0.1424654 | -0.0008796483
[5 empty] | 0.1631765 | 0.1419315 | -0.001027366 |  | 0.2097601 | 0.1373706 | -0.001065717 | 0.5102594 | 0.1403028 | -0.001007502 | 0.8134592 | 0.1432355 | -0.0008796483
[5 empty] | 0.1633886 | 0.1426946 | -0.0009703319 |  | 0.2096961 | 0.1381092 | -0.001000745 | 0.5101024 | 0.1410571 | -0.0009559106 | 0.8122126 | 0.1440056 | -0.000853983
[5 empty] | 0.1632774 | 0.1434576 | -0.0009708173 |  | 0.2101496 | 0.1388477 | -0.001000745 | 0.5103374 | 0.1418114 | -0.0009559106 | 0.8140353 | 0.1447757 | -0.000853983
[5 empty] | 0.1632266 | 0.1442207 | -0.0009713998 |  | 0.2099513 | 0.1395863 | -0.001000745 | 0.5112955 | 0.1425657 | -0.0009559106 | 0.8134003 | 0.1455458 | -0.000853983
[5 empty] | 0.1634707 | 0.1449838 | -0.0009717882 |  | 0.210349 | 0.1403248 | -0.001000745 | 0.5108619 | 0.1433201 | -0.0009559106 | 0.8141344 | 0.1463159 | -0.000853983
[5 empty] | 0.1633911 | 0.1457469 | -0.0009143571 |  | 0.2105107 | 0.1410634 | -0.0009338641 | 0.5118129 | 0.1440744 | -0.0009044111 | 0.8138979 | 0.1470859 | -0.000834239
[5 empty] | 0.1636065 | 0.1465099 | -0.0009140829 |  | 0.2103578 | 0.1418019 | -0.0009338641 | 0.5119664 | 0.1448287 | -0.0009044111 | 0.8150313 | 0.147856 | -0.000834239
[5 empty] | 0.1634766 | 0.147273 | -0.0009146312 |  | 0.2106194 | 0.1425405 | -0.0009338641 | 0.5119835 | 0.145583 | -0.0009044111 | 0.8145547 | 0.1486261 | -0.000834239
[5 empty] | 0.1634921 | 0.1480361 | -0.0009142657 |  | 0.2106704 | 0.143279 | -0.0009338641 | 0.5125262 | 0.1463373 | -0.0009044111 | 0.8142769 | 0.1493962 | -0.000834239
[5 empty] | 0.1636104 | 0.1487992 | -0.0008581759 |  | 0.2110062 | 0.1440176 | -0.0008656655 | 0.5130651 | 0.1470916 | -0.0008525543 | 0.8152629 | 0.1501663 | -0.0008203705
[5 empty] | 0.1637032 | 0.1495622 | -0.0008576612 |  | 0.2108703 | 0.1447561 | -0.0008656655 | 0.5125397 | 0.1478459 | -0.0008525543 | 0.8151697 | 0.1509364 | -0.0008203705
[5 empty] | 0.1637065 | 0.1503253 | -0.0008585191 |  | 0.2110713 | 0.1454947 | -0.0008656655 | 0.5135346 | 0.1486003 | -0.0008525543 | 0.8157014 | 0.1517064 | -0.0008203705
[5 empty] | 0.1636364 | 0.1510884 | -0.000814155 |  | 0.2113103 | 0.1462333 | -0.0008149694 | 0.5135894 | 0.1493546 | -0.0008150508 | 0.8158685 | 0.1524765 | -0.0008144808
[5 empty] | 0.1637859 | 0.1518514 | -0.0008150509 |  | 0.2114409 | 0.1469718 | -0.0008149694 | 0.5137221 | 0.1501089 | -0.0008150508 | 0.8169344 | 0.1532466 | -0.0008144808