## 1
Общество с ограниченной ответственностью "Инженерная геология" (ООО "ИнжГео") | [10 empty] | Общество с ограниченной ответственностью "Инженерная геология" (ООО "ИнжГео")
Юр. адрес: 117279, г. Москва, ул. Миклухо-Маклая, 36 а, этаж 5, пом. XXIII к. 76-84 | [10 empty] | Юр. адрес: 117279, г. Москва, ул. Миклухо-Маклая, 36 а, этаж 5, пом. XXIII к. 76-84 | [8 empty] | нагр |  |  | X0 | Y0 | R |  | нагр |  |  |  | X0 | Y0 | R | нагр |  |  |  | X0 | Y0 | R |  | нагр |  |  |  | X0 | Y0 | R
Телефон/факс +7 (495) 132-30-00, Адрес электронной почты inbox@inj-geo.ru | [10 empty] | Телефон/факс +7 (495) 132-30-00, Адрес электронной почты inbox@inj-geo.ru | [12 empty] | 0 | [7 empty] | 0 | [6 empty] | 0 | [7 empty] | 0
[20 empty] | девиатор | [6 empty] | девиатор | [6 empty] | девиатор | [7 empty] | девиатор
Испытательная лаборатория ООО «ИнжГео» | [10 empty] | Испытательная лаборатория ООО «ИнжГео» | [8 empty] | x0 | Угол | X | Y |  |  |  | x0 |  | Угол | X | Y |  |  | x0 |  | Угол | X | Y |  |  |  | x0 |  | Угол | X | Y
Адрес места осуществления деятельности лаборатории: г. Москва, просп. Вернадского, д. 51, стр. 1 | [10 empty] | Адрес места осуществления деятельности лаборатории: г. Москва, просп. Вернадского, д. 51, стр. 1 | [9 empty] | 0 | [7 empty] | 0 | [6 empty] | 0 | [7 empty] | 0
Телефон +7(910)4557682, E-mail: slg85@mail.ru | [10 empty] | Телефон +7(910)4557682, E-mail: slg85@mail.ru | [9 empty] | 5 | [7 empty] | 5 | [6 empty] | 5 | [7 empty] | 5
[21 empty] | 10 | [7 empty] | 10 | [6 empty] | 10 | [7 empty] | 10
Протокол испытаний № 13-63/40 от 08-12-2022 | [20 empty] | 15 | [7 empty] | 15 | [6 empty] | 15 | [7 empty] | 15
Наименование и адрес заказчика: ООО Регионстрой | [20 empty] | 20 | [7 empty] | 20 | [6 empty] | 20 | [7 empty] | 20
Наименование объекта: Переход трубопровода через р. Енисей | [20 empty] | 25 | [7 empty] | 25 | [6 empty] | 25 | [7 empty] | 25
Наименование используемого метода/методики: ГОСТ 12248.4-2020 | [20 empty] | 30 | [7 empty] | 30 | [6 empty] | 30 | [7 empty] | 30
Условия проведения испытания: температура окружающей среды (18 - 25)0С, влажность воздуха (40 - 75)% | [20 empty] | 35 | [7 empty] | 35 | [6 empty] | 35 | [7 empty] | 35
Дата получение объекта подлежащего испытаниям: 11-11-2022 | [20 empty] | 40 | [7 empty] | 40 | [6 empty] | 40 | [7 empty] | 40
Дата испытания: 25.10.2022-19.11.2040 | [20 empty] | 45 | [7 empty] | 45 | [6 empty] | 45 | [7 empty] | 45
Испытание грунтов методом трехосного сжатия | [10 empty] | Испытание грунтов методом трехосного сжатия | [9 empty] | 50 | [7 empty] | 50 | [6 empty] | 50 | [7 empty] | 50
Лабораторный номер: |  | 1075 | [5 empty] | We, % = | 0.538958387 |  | Лабораторный номер: | [6 empty] | We, % = |  |  | 55 | [7 empty] | 55 | [6 empty] | 55 | [7 empty] | 55
Номер скважины: |  | BH-007 | [5 empty] | ρ, г/см3 = | 1.9 |  | Номер скважины: | [6 empty] | ρ, г/см3 = |  |  | 60 | [7 empty] | 60 | [6 empty] | 60 | [7 empty] | 60
Глубина отбора, м: |  | 1 | [5 empty] | ρs, г/см3 = | 2.72 |  | Глубина отбора, м: | [6 empty] | ρs, г/см3 = |  |  | 65 | [7 empty] | 65 | [6 empty] | 65 | [7 empty] | 65
Наименование грунта: |  | Суглинок, после оттаивания текучий, легкий песчанистый | [5 empty] | e, д.е. = | 1.1 |  | Наименование грунта: | [6 empty] | e, д.е. = |  |  | 70 | [7 empty] | 70 | [6 empty] | 70 | [7 empty] | 70
Схема проведения опыта: |  | КД | [5 empty] | IL, д.е. = | 2.651 |  | Схема проведения опыта: |  | CD |  |  |  |  | IL, д.е. = |  |  | 75 | [7 empty] | 75 | [6 empty] | 75 | [7 empty] | 75
Результаты испытаний | [10 empty] | Результаты испытаний | [9 empty] | 80 | [7 empty] | 80 | [6 empty] | 80 | [7 empty] | 80
[21 empty] | 85 | [7 empty] | 85 | [6 empty] | 85 | [7 empty] | 85
[21 empty] | 90 | [7 empty] | 90 | [6 empty] | 90 | [7 empty] | 90
[21 empty] | 95 | [7 empty] | 95 | [6 empty] | 95 | [7 empty] | 95
[21 empty] | 100 | [7 empty] | 100 | [6 empty] | 100 | [7 empty] | 100
[21 empty] | 105 | [7 empty] | 105 | [6 empty] | 105 | [7 empty] | 105
[21 empty] | 110 | [7 empty] | 110 | [6 empty] | 110 | [7 empty] | 110
[21 empty] | 115 | [7 empty] | 115 | [6 empty] | 115 | [7 empty] | 115
[21 empty] | 120 | [7 empty] | 120 | [6 empty] | 120 | [7 empty] | 120
[21 empty] | 125 | [7 empty] | 125 | [6 empty] | 125 | [7 empty] | 125
[21 empty] | 130 | [7 empty] | 130 | [6 empty] | 130 | [7 empty] | 130
[21 empty] | 135 | [7 empty] | 135 | [6 empty] | 135 | [7 empty] | 135
[21 empty] | 140 | [7 empty] | 140 | [6 empty] | 140 | [7 empty] | 140
[21 empty] | 145 | [7 empty] | 145 | [6 empty] | 145 | [7 empty] | 145
[21 empty] | 150 | [7 empty] | 150 | [6 empty] | 150 | [7 empty] | 150
[21 empty] | 155 | [7 empty] | 155 | [6 empty] | 155 | [7 empty] | 155
[21 empty] | 160 | [7 empty] | 160 | [6 empty] | 160 | [7 empty] | 160
[21 empty] | 165 | [7 empty] | 165 | [6 empty] | 165 | [7 empty] | 165
[21 empty] | 170 | [7 empty] | 170 | [6 empty] | 170 | [7 empty] | 170
[21 empty] | 175 | [7 empty] | 175 | [6 empty] | 175 | [7 empty] | 175
[21 empty] | 180 | [7 empty] | 180 | [6 empty] | 180 | [7 empty] | 180
[13 empty] | Давление в камере, Мпа σ3 | Вертикальная нагрузка, Мпа σ1 | Поровое давление, Мпа u
[13 empty] | 0.05 | 0.2716964 |  |  |  |  | 1 | [6 empty] | σ3,кПа | σ1,кПа | u, кПа |  |  |  | 4
[13 empty] | 0.15 | 0.692071 | [26 empty] | δ3, Мпа | δ1-δ3, МПа | δ1, МПа | δ1, КПа
[13 empty] | 0.25 | 1.112446 | [20 empty] | С, МПа:
φ, град:
E, Мпа
[26 empty] | x | 0
[26 empty] | y |  |  |  | С, кПа | φ,°
Эффективные значения угла внутреннего трения и удельного сцепления ϕ', С'
[13 empty] | ϕ', град. = | 38
[13 empty] | С', МПа = | 0.015
|  | K0, д.е. | 0.3843385 | Эффективное напряжение, Мпа: |  |  |  |  | 0.01921693
|  | Модуль деформации E0, МПа: |  | Точки нахождения модуля Е0, Мпа (полное напряжение): |  |  |  |  | 0.01921693 | 0.04921693
|  | Модуль деформации E50, МПа: |  | qmax Давление при разрушении образца, Мпа (девиатор): |  |  |  |  | 0.1643478
|  | Коэф. Поперечной деформации, ϑ: |  | 0,5 qmax, Мпа (девиатор): |  |  |  |  | 0.08217391
| Начальник исп. лаборатории: | [6 empty] | Семиколенова Л.Г. |  |  |  |  | Начальник исп. лаборатории: |  |  |  |  | Семиколенова Л.Г.
Лист 1 , всего листов 2 | [11 empty] | Лист 2 , всего листов 2
Частичное воспроизведение протокола испытаний без письменного разрешения ООО «ИнжГео» ЗАПРЕЩАЕТСЯ | [11 empty] | Частичное воспроизведение протокола испытаний без письменного разрешения ООО «ИнжГео» ЗАПРЕЩАЕТСЯ
E0 |  |  | E50 |  | Деформация |  |  |  | Первая прочность |  |  | Вторая прочность |  |  | Третья прочность
devE0 | epsE0 |  | dev50 | epsE50 | dev | eps | ev |  | dev1 | eps1 | ev1 | dev1 | eps1 | ev2 | dev1 | eps1 | ev3
0.03 | 0.001303397 |  | 0.08217391 | 0.003910192 | 0 | 0 | 0.0006094307 |  | 0 | 0 | 0.001383941 | 0 | 0 | 0.0008925095 | 0 | 0 | 0.0003982736
[5 empty] | 0.0178303 | 0.0007555891 | 0.0006097355 |  | 0.0176479 | 0.0007510995 | 0.001383941 | 0.05298588 | 0.0007426538 | 0.0008925095 | 0.09783716 | 0.000755571 | 0.0003982736
Секущая модуля Е0 |  |  | Линия Q max |  | 0.03 | 0.001303397 | 0.0006100402 |  | 0.03 | 0.001303397 | 0.001383941 | 0.09 | 0.001290492 | 0.0008925095 | 0.15 | 0.001184907 | 0.0003982736
| 0 |  |  | 0 | 0.05354258 | 0.002266767 | -0.002372796 |  | 0.05263244 | 0.002253298 | -0.002319011 | 0.1591597 | 0.002227961 | -0.001991575 | 0.2953784 | 0.002266713 | -0.002299808
[5 empty] | 0.07096402 | 0.003022357 | -0.002373983 |  | 0.07160456 | 0.003004398 | -0.002319011 | 0.2140972 | 0.002970615 | -0.001991575 | 0.3859384 | 0.003022284 | -0.002299808
[5 empty] | 0.08217391 | 0.003910192 | -0.00237517 |  | 0.08893798 | 0.003755497 | -0.002319011 | 0.2556428 | 0.003713269 | -0.001991575 | 0.4312228 | 0.00373081 | -0.002299808
|  |  | Линия 0,5 Q max |  | 0.08469991 | 0.004533535 | -0.002373745 |  | 0.1027807 | 0.004506597 | -0.002319011 | 0.2710355 | 0.004256451 | -0.001991575 | 0.4512137 | 0.004533426 | -0.002299808
|  |  |  | 0 | 0.08752525 | 0.005289124 | -0.002360181 |  | 0.1108482 | 0.00527464 | -0.002388154 | 0.2832679 | 0.005198577 | -0.001875237 | 0.4672412 | 0.005288997 | -0.002320649
[5 empty] | 0.0901119 | 0.006044713 | -0.002360653 |  | 0.1151583 | 0.006008796 | -0.002388154 | 0.2913901 | 0.005941231 | -0.001875237 | 0.4838573 | 0.006044568 | -0.002320649
[5 empty] | 0.09239826 | 0.006800302 | -0.002359473 |  | 0.1190334 | 0.006759895 | -0.002388154 | 0.2998045 | 0.006683884 | -0.001875237 | 0.4977068 | 0.006800139 | -0.002320649
[5 empty] | 0.09462232 | 0.007555891 | -0.002358529 |  | 0.1231044 | 0.007510995 | -0.002388154 | 0.3071689 | 0.007426538 | -0.001875237 | 0.5119405 | 0.00755571 | -0.002320649
[5 empty] | 0.0967131 | 0.008311481 | -0.002218441 |  | 0.1266132 | 0.008262094 | -0.002460031 | 0.313858 | 0.008169192 | -0.001995176 | 0.5245161 | 0.008311281 | -0.002311037
Коэфф. Точки |  |  |  |  | 0.09868331 | 0.00906707 | -0.002217997 |  | 0.1300504 | 0.009013194 | -0.002460031 | 0.3205056 | 0.008911846 | -0.001995176 | 0.5369434 | 0.009066852 | -0.002311037
[5 empty] | 0.10032 | 0.009822659 | -0.002217997 |  | 0.1332126 | 0.009764293 | -0.002460031 | 0.3259199 | 0.0096545 | -0.001995176 | 0.547233 | 0.009822423 | -0.002311037
[5 empty] | 0.1017802 | 0.01057825 | -0.002218884 |  | 0.1362345 | 0.01051539 | -0.002460031 | 0.3315949 | 0.01039715 | -0.001995176 | 0.5569987 | 0.01057799 | -0.002311037
[5 empty] | 0.1032122 | 0.01133384 | -0.002003575 |  | 0.1389949 | 0.01126649 | -0.002522333 | 0.3366092 | 0.01113981 | -0.002196248 | 0.5667118 | 0.01133356 | -0.002297785
[5 empty] | 0.1047076 | 0.01208943 | -0.002002974 |  | 0.1414988 | 0.01201759 | -0.002522333 | 0.3412781 | 0.01188246 | -0.002196248 | 0.575621 | 0.01208914 | -0.002297785
[5 empty] | 0.1057365 | 0.01284502 | -0.002002173 |  | 0.1441979 | 0.01276869 | -0.002522333 | 0.3460272 | 0.01262512 | -0.002196248 | 0.5838561 | 0.01284471 | -0.002297785
[5 empty] | 0.1069923 | 0.0136006 | -0.002002774 |  | 0.1464856 | 0.01351979 | -0.002522333 | 0.3500956 | 0.01336777 | -0.002196248 | 0.5898696 | 0.01360028 | -0.002297785
[5 empty] | 0.1079559 | 0.01435619 | -0.001755915 |  | 0.1485398 | 0.01427089 | -0.002577715 | 0.3530498 | 0.01411042 | -0.002430171 | 0.5976533 | 0.01435585 | -0.002277349
[5 empty] | 0.1088729 | 0.01511178 | -0.001755037 |  | 0.1507073 | 0.01502199 | -0.002577715 | 0.3569279 | 0.01485308 | -0.002430171 | 0.603131 | 0.01511142 | -0.002277349
[5 empty] | 0.1096751 | 0.01586737 | -0.001755564 |  | 0.1523765 | 0.01577309 | -0.002577715 | 0.3597421 | 0.01559573 | -0.002430171 | 0.6092347 | 0.01586699 | -0.002277349
[5 empty] | 0.1106457 | 0.01662296 | -0.001756617 |  | 0.1540562 | 0.01652419 | -0.002577715 | 0.363095 | 0.01633838 | -0.002665584 | 0.6142213 | 0.01662256 | -0.002277349
[5 empty] | 0.1113153 | 0.01737855 | -0.001516753 |  | 0.1558819 | 0.01727529 | -0.002624289 | 0.3651201 | 0.01708104 | -0.002665584 | 0.6185629 | 0.01737813 | -0.002252869
[5 empty] | 0.1121126 | 0.01813414 | -0.001515541 |  | 0.1574118 | 0.01802639 | -0.002624289 | 0.3679514 | 0.01782369 | -0.002665584 | 0.6230916 | 0.0181337 | -0.002252869
[5 empty] | 0.1126604 | 0.01888973 | -0.001515995 |  | 0.1587753 | 0.01877749 | -0.002624289 | 0.3701222 | 0.01856635 | -0.002665584 | 0.6276022 | 0.01888927 | -0.002252869
[5 empty] | 0.1133917 | 0.01964532 | -0.001516602 |  | 0.1600214 | 0.01952859 | -0.002624289 | 0.3729595 | 0.019309 | -0.002665584 | 0.6317954 | 0.01964485 | -0.002252869
[5 empty] | 0.1142381 | 0.02040091 | -0.001329618 |  | 0.1614115 | 0.02027969 | -0.002667457 | 0.3749795 | 0.02005165 | -0.00286233 | 0.6359853 | 0.02040042 | -0.002226289
[5 empty] | 0.1149814 | 0.0211565 | -0.001329485 |  | 0.1623843 | 0.02103079 | -0.002667457 | 0.3768858 | 0.02079431 | -0.00286233 | 0.6396905 | 0.02115599 | -0.002226289
[5 empty] | 0.1155982 | 0.02191209 | -0.001330548 |  | 0.1636257 | 0.02178188 | -0.002667457 | 0.3789173 | 0.02153696 | -0.00286233 | 0.6425991 | 0.02191156 | -0.002226289
[5 empty] | 0.1162971 | 0.02266767 | -0.001329219 |  | 0.1643127 | 0.02253298 | -0.002667457 | 0.3812628 | 0.02227961 | -0.00286233 | 0.6462764 | 0.02266713 | -0.002194656
[5 empty] | 0.1173072 | 0.02342326 | -0.001234509 |  | 0.1652652 | 0.02328408 | -0.002707776 | 0.383421 | 0.02302227 | -0.002978632 | 0.6500619 | 0.0234227 | -0.002194656
[5 empty] | 0.117938 | 0.02417885 | -0.001234756 |  | 0.1662363 | 0.02403518 | -0.002707776 | 0.3852567 | 0.02376492 | -0.002978632 | 0.6539162 | 0.02417827 | -0.002194656
[5 empty] | 0.1188693 | 0.02493444 | -0.001233276 |  | 0.167083 | 0.02478628 | -0.002707776 | 0.3872767 | 0.02450758 | -0.002978632 | 0.6578837 | 0.02493384 | -0.002194656
[5 empty] | 0.1198555 | 0.02569003 | -0.001234386 |  | 0.1679432 | 0.02553738 | -0.002707776 | 0.389618 | 0.02525023 | -0.002989721 | 0.6617312 | 0.02568941 | -0.002194656
[5 empty] | 0.1207863 | 0.02644562 | -0.001267448 |  | 0.168957 | 0.02628848 | -0.002739871 | 0.3921713 | 0.02599288 | -0.002989721 | 0.6649205 | 0.02644498 | -0.00214681
[5 empty] | 0.1218835 | 0.02720121 | -0.001268208 |  | 0.1696642 | 0.02703958 | -0.002739871 | 0.3947806 | 0.02673554 | -0.002989721 | 0.6684582 | 0.02720055 | -0.00214681
[5 empty] | 0.1228207 | 0.0279568 | -0.001266941 |  | 0.1705831 | 0.02779068 | -0.002739871 | 0.3970651 | 0.02747819 | -0.002989721 | 0.6728133 | 0.02795613 | -0.00214681
[5 empty] | 0.1238205 | 0.02871239 | -0.001266561 |  | 0.1712973 | 0.02854178 | -0.002739871 | 0.3992423 | 0.02822085 | -0.002989721 | 0.6757779 | 0.0287117 | -0.00214681
[5 empty] | 0.1247087 | 0.02946798 | -0.001429031 |  | 0.1717172 | 0.02929288 | -0.002770174 | 0.4014231 | 0.0289635 | -0.002916598 | 0.6781766 | 0.02946727 | -0.002055727
[5 empty] | 0.1257812 | 0.03022357 | -0.001427318 |  | 0.1724201 | 0.03004398 | -0.002770174 | 0.4036648 | 0.02970615 | -0.002916598 | 0.6815909 | 0.03022284 | -0.002055727
[5 empty] | 0.1264402 | 0.03097916 | -0.001428888 |  | 0.1732983 | 0.03079508 | -0.002770174 | 0.4058587 | 0.03044881 | -0.002916598 | 0.6849134 | 0.03097841 | -0.002055727
[5 empty] | 0.127477 | 0.03173474 | -0.001678984 |  | 0.1737504 | 0.03154618 | -0.002770174 | 0.4075603 | 0.03119146 | -0.002916598 | 0.6875841 | 0.03173398 | -0.002055727
[5 empty] | 0.1283263 | 0.03249033 | -0.001679152 |  | 0.1745819 | 0.03229728 | -0.002802543 | 0.4095491 | 0.03193411 | -0.002779575 | 0.6904469 | 0.03248955 | -0.001933134
[5 empty] | 0.1293071 | 0.03324592 | -0.001679152 |  | 0.1751672 | 0.03304838 | -0.002802543 | 0.4113249 | 0.03267677 | -0.002779575 | 0.6936012 | 0.03324512 | -0.001933134
[5 empty] | 0.1302587 | 0.03400151 | -0.001679488 |  | 0.175596 | 0.03379948 | -0.002802543 | 0.4130561 | 0.03341942 | -0.002779575 | 0.6956343 | 0.03400069 | -0.001933134
[5 empty] | 0.1311257 | 0.0347571 | -0.00168016 |  | 0.1759586 | 0.03455058 | -0.002833191 | 0.4149703 | 0.03416208 | -0.002779575 | 0.698437 | 0.03475626 | -0.001933134
[5 empty] | 0.1319064 | 0.03551269 | -0.00198539 |  | 0.1766639 | 0.03530168 | -0.002833191 | 0.4175244 | 0.03490473 | -0.002604244 | 0.700973 | 0.03551184 | -0.00179295
[5 empty] | 0.132672 | 0.03626828 | -0.001985588 |  | 0.1771475 | 0.03605277 | -0.002833191 | 0.4190198 | 0.03564738 | -0.002604244 | 0.7030528 | 0.03626741 | -0.00179295
[5 empty] | 0.1334219 | 0.03702387 | -0.001986184 |  | 0.1777735 | 0.03680387 | -0.002833191 | 0.4208175 | 0.03639004 | -0.002604244 | 0.7063967 | 0.03702298 | -0.00179295
[5 empty] | 0.1343947 | 0.03777946 | -0.002313977 |  | 0.177951 | 0.03755497 | -0.002833191 | 0.4222925 | 0.03713269 | -0.002604244 | 0.7084301 | 0.03777855 | -0.00179295
[5 empty] | 0.1351302 | 0.03853505 | -0.002312588 |  | 0.1786152 | 0.03830607 | -0.002858498 | 0.4244765 | 0.03787535 | -0.002406592 | 0.7104913 | 0.03853412 | -0.001654328
[5 empty] | 0.1359407 | 0.03929064 | -0.002315828 |  | 0.1791751 | 0.03905717 | -0.002858498 | 0.4261111 | 0.038618 | -0.002406592 | 0.7125838 | 0.03928969 | -0.001654328
[5 empty] | 0.1366586 | 0.04004622 | -0.002315365 |  | 0.1794475 | 0.03980827 | -0.002858498 | 0.4273662 | 0.03936065 | -0.002406592 | 0.7143251 | 0.04004526 | -0.001654328
[5 empty] | 0.137301 | 0.04080181 | -0.002314439 |  | 0.1800527 | 0.04055937 | -0.002858498 | 0.4292242 | 0.04010331 | -0.002406592 | 0.717843 | 0.04080083 | -0.001654328
[5 empty] | 0.138205 | 0.0415574 | -0.002627379 |  | 0.1801647 | 0.04131047 | -0.002882543 | 0.4300088 | 0.04084596 | -0.002193755 | 0.7198576 | 0.0415564 | -0.001529889
[5 empty] | 0.138769 | 0.04231299 | -0.002625541 |  | 0.1807968 | 0.04206157 | -0.002882543 | 0.4321564 | 0.04158861 | -0.002193755 | 0.7210422 | 0.04231197 | -0.001529889
[5 empty] | 0.1395191 | 0.04306858 | -0.002625279 |  | 0.1809134 | 0.04281267 | -0.002882543 | 0.4334044 | 0.04233127 | -0.002193755 | 0.7233404 | 0.04306755 | -0.001529889
[5 empty] | 0.1402477 | 0.04382417 | -0.002884785 |  | 0.1815079 | 0.04356377 | -0.002901443 | 0.4352677 | 0.04307392 | -0.002193755 | 0.7253971 | 0.04382312 | -0.001437029
[5 empty] | 0.1406679 | 0.04457976 | -0.002886517 |  | 0.1816799 | 0.04431487 | -0.002901443 | 0.4364629 | 0.04381658 | -0.001994577 | 0.7269211 | 0.04457869 | -0.001437029
[5 empty] | 0.141484 | 0.04533535 | -0.002888537 |  | 0.1822642 | 0.04506597 | -0.002901443 | 0.4376916 | 0.04455923 | -0.001994577 | 0.7287927 | 0.04533426 | -0.001437029
[5 empty] | 0.1419891 | 0.04609094 | -0.002886805 |  | 0.1825897 | 0.04581707 | -0.002901443 | 0.4386022 | 0.04530188 | -0.001994577 | 0.7308207 | 0.04608983 | -0.001437029
[5 empty] | 0.1426226 | 0.04684653 | -0.002888537 |  | 0.1829356 | 0.04656817 | -0.002901443 | 0.4406695 | 0.04604454 | -0.001994577 | 0.7313401 | 0.0468454 | -0.001437029
[5 empty] | 0.143192 | 0.04760212 | -0.003061817 |  | 0.1832099 | 0.04731927 | -0.002917945 | 0.4415367 | 0.04678719 | -0.001817446 | 0.7337876 | 0.04760097 | -0.001386935
[5 empty] | 0.1436575 | 0.04835771 | -0.003061817 |  | 0.1838339 | 0.04807037 | -0.002917945 | 0.4432721 | 0.04752984 | -0.001817446 | 0.735221 | 0.04835654 | -0.001386935
[5 empty] | 0.1440177 | 0.04911329 | -0.003059063 |  | 0.1840146 | 0.04882147 | -0.002917945 | 0.4446945 | 0.0482725 | -0.001817446 | 0.7373153 | 0.04911211 | -0.001386935
[5 empty] | 0.1444269 | 0.04986888 | -0.003058145 |  | 0.184384 | 0.04957257 | -0.002917945 | 0.4455651 | 0.04901515 | -0.001817446 | 0.7388911 | 0.04986768 | -0.001386935
[5 empty] | 0.1449434 | 0.05062447 | -0.003114552 |  | 0.1849909 | 0.05032366 | -0.002924314 | 0.4465381 | 0.04975781 | -0.001684321 | 0.7406432 | 0.05062325 | -0.001382588
[5 empty] | 0.1452974 | 0.05138006 | -0.003114552 |  | 0.1853674 | 0.05107476 | -0.002924314 | 0.4477352 | 0.05050046 | -0.001684321 | 0.7409872 | 0.05137883 | -0.001382588
[5 empty] | 0.1457618 | 0.05213565 | -0.003113618 |  | 0.1854191 | 0.05182586 | -0.002924314 | 0.4498185 | 0.05124311 | -0.001684321 | 0.7436893 | 0.0521344 | -0.001382588
[5 empty] | 0.1461641 | 0.05289124 | -0.003112683 |  | 0.185853 | 0.05257696 | -0.002924314 | 0.4504527 | 0.05198577 | -0.001610243 | 0.7442869 | 0.05288997 | -0.001382588
[5 empty] | 0.1464252 | 0.05364683 | -0.003096331 |  | 0.1863345 | 0.05332806 | -0.00292149 | 0.4521576 | 0.05272842 | -0.001610243 | 0.7453596 | 0.05364554 | -0.001386106
[5 empty] | 0.1467804 | 0.05440242 | -0.003095402 |  | 0.1866002 | 0.05407916 | -0.00292149 | 0.4526498 | 0.05347108 | -0.001610243 | 0.7472091 | 0.05440111 | -0.001386106
[5 empty] | 0.1473092 | 0.05515801 | -0.003097879 |  | 0.1872892 | 0.05483026 | -0.00292149 | 0.4540984 | 0.05421373 | -0.001610243 | 0.7485411 | 0.05515668 | -0.001386106
[5 empty] | 0.1475187 | 0.0559136 | -0.003099118 |  | 0.1873351 | 0.05558136 | -0.00292149 | 0.4550575 | 0.05495638 | -0.001610243 | 0.7507537 | 0.05591225 | -0.001386106
[5 empty] | 0.147981 | 0.05666919 | -0.003053437 |  | 0.1879716 | 0.05633246 | -0.00290186 | 0.4566161 | 0.05569904 | -0.00160118 | 0.7522489 | 0.05666782 | -0.001393123
[5 empty] | 0.1483803 | 0.05742478 | -0.00305802 |  | 0.1884154 | 0.05708356 | -0.00290186 | 0.4579873 | 0.05644169 | -0.00160118 | 0.7523221 | 0.05742339 | -0.001393123
[5 empty] | 0.1484978 | 0.05818036 | -0.00305802 |  | 0.1887612 | 0.05783466 | -0.00290186 | 0.4595353 | 0.05718434 | -0.00160118 | 0.7548839 | 0.05817896 | -0.001393123
[5 empty] | 0.1489885 | 0.05893595 | -0.002985615 |  | 0.1889607 | 0.05858576 | -0.00290186 | 0.4604679 | 0.057927 | -0.00160118 | 0.7550182 | 0.05893454 | -0.001393123
[5 empty] | 0.1492166 | 0.05969154 | -0.002983526 |  | 0.189444 | 0.05933686 | -0.002863576 | 0.4609649 | 0.05866965 | -0.001601957 | 0.7568433 | 0.05969011 | -0.001402155
[5 empty] | 0.1495401 | 0.06044713 | -0.002985316 |  | 0.1895176 | 0.06008796 | -0.002863576 | 0.4626161 | 0.05941231 | -0.001601957 | 0.7590558 | 0.06044568 | -0.001402155
[5 empty] | 0.1499195 | 0.06120272 | -0.002984123 |  | 0.1900915 | 0.06083906 | -0.002863576 | 0.4639554 | 0.06015496 | -0.001601957 | 0.7599418 | 0.06120125 | -0.001402155
[5 empty] | 0.1503751 | 0.06195831 | -0.002984421 |  | 0.190327 | 0.06159016 | -0.002863576 | 0.4646123 | 0.06089761 | -0.001601957 | 0.7601028 | 0.06195682 | -0.001402155
[5 empty] | 0.150807 | 0.0627139 | -0.002898184 |  | 0.1906316 | 0.06234126 | -0.002809364 | 0.4658146 | 0.06164027 | -0.001601514 | 0.7616615 | 0.06271239 | -0.001413948
[5 empty] | 0.1511144 | 0.06346949 | -0.002898763 |  | 0.1912469 | 0.06309236 | -0.002809364 | 0.4668249 | 0.06238292 | -0.001601514 | 0.7640157 | 0.06346796 | -0.001413948
[5 empty] | 0.1514579 | 0.06422508 | -0.002901082 |  | 0.1913776 | 0.06384346 | -0.002809364 | 0.4685075 | 0.06312558 | -0.001601514 | 0.764227 | 0.06422353 | -0.001413948
[5 empty] | 0.1515352 | 0.06498067 | -0.002900792 |  | 0.1918194 | 0.06459455 | -0.002809364 | 0.4697514 | 0.06386823 | -0.001601514 | 0.7651316 | 0.0649791 | -0.001413948
[5 empty] | 0.1519306 | 0.06573626 | -0.00280022 |  | 0.1922106 | 0.06534565 | -0.002745222 | 0.4706161 | 0.06461088 | -0.001601443 | 0.7676474 | 0.06573467 | -0.00142786
[5 empty] | 0.1523826 | 0.06649185 | -0.002797702 |  | 0.1925753 | 0.06609675 | -0.002745222 | 0.4718455 | 0.06535354 | -0.001601443 | 0.7680142 | 0.06649025 | -0.00142786
[5 empty] | 0.1526891 | 0.06724743 | -0.00279938 |  | 0.1928648 | 0.06684785 | -0.002745222 | 0.4723208 | 0.06609619 | -0.001601443 | 0.7687726 | 0.06724582 | -0.00142786
[5 empty] | 0.1530318 | 0.06800302 | -0.002798541 |  | 0.1931517 | 0.06759895 | -0.002745222 | 0.4734724 | 0.06683884 | -0.001601443 | 0.7702304 | 0.06800139 | -0.0014418
[5 empty] | 0.1532281 | 0.06875861 | -0.00268594 |  | 0.1935093 | 0.06835005 | -0.0026658 | 0.4748665 | 0.0675815 | -0.001600136 | 0.7723902 | 0.06875696 | -0.0014418
[5 empty] | 0.1534198 | 0.0695142 | -0.002689165 |  | 0.1939865 | 0.06910115 | -0.0026658 | 0.4761914 | 0.06832415 | -0.001600136 | 0.7724942 | 0.06951253 | -0.0014418
[5 empty] | 0.1538105 | 0.07026979 | -0.002687821 |  | 0.1942665 | 0.06985225 | -0.0026658 | 0.4774467 | 0.06906681 | -0.001600136 | 0.7742208 | 0.0702681 | -0.0014418
[5 empty] | 0.1539115 | 0.07102538 | -0.002564858 |  | 0.1943243 | 0.07060335 | -0.0026658 | 0.4779414 | 0.06980946 | -0.001600136 | 0.7745015 | 0.07102367 | -0.0014418
[5 empty] | 0.1543956 | 0.07178097 | -0.002564089 |  | 0.194991 | 0.07135445 | -0.002579506 | 0.479181 | 0.07055211 | -0.001599506 | 0.7761019 | 0.07177924 | -0.001457536
[5 empty] | 0.1547122 | 0.07253656 | -0.002564602 |  | 0.1951909 | 0.07210555 | -0.002579506 | 0.4806653 | 0.07129477 | -0.001599506 | 0.7769726 | 0.07253481 | -0.001457536
[5 empty] | 0.1547172 | 0.07329215 | -0.002562808 |  | 0.1954619 | 0.07285665 | -0.002579506 | 0.4813858 | 0.07203742 | -0.001599506 | 0.7782425 | 0.07329038 | -0.001457536
[5 empty] | 0.1550246 | 0.07404774 | -0.002564089 |  | 0.1956079 | 0.07360775 | -0.002579506 | 0.4818443 | 0.07278008 | -0.001599506 | 0.7796044 | 0.07404595 | -0.001457536
[5 empty] | 0.1555329 | 0.07480333 | -0.00243325 |  | 0.1959237 | 0.07435885 | -0.002486505 | 0.4836223 | 0.07352273 | -0.001601146 | 0.7808531 | 0.07480153 | -0.001475605
[5 empty] | 0.1555232 | 0.07555891 | -0.002435928 |  | 0.1964592 | 0.07510995 | -0.002486505 | 0.48438 | 0.07426538 | -0.001601146 | 0.7819885 | 0.0755571 | -0.001475605
[5 empty] | 0.1557759 | 0.0763145 | -0.00243398 |  | 0.196796 | 0.07586105 | -0.002486505 | 0.4853826 | 0.07500804 | -0.001601146 | 0.7820817 | 0.07631267 | -0.001475605
[5 empty] | 0.15623 | 0.07707009 | -0.002435685 |  | 0.1970815 | 0.07661215 | -0.002486505 | 0.4858043 | 0.07575069 | -0.001601146 | 0.7828863 | 0.07706824 | -0.001475605
[5 empty] | 0.1564735 | 0.07782568 | -0.00230658 |  | 0.1972663 | 0.07736325 | -0.002387924 | 0.4872351 | 0.07649334 | -0.001600247 | 0.7848183 | 0.07782381 | -0.001492111
[5 empty] | 0.1565058 | 0.07858127 | -0.002307734 |  | 0.1976717 | 0.07811435 | -0.002387924 | 0.4880846 | 0.077236 | -0.001600247 | 0.7845692 | 0.07857938 | -0.001492111
[5 empty] | 0.1569466 | 0.07933686 | -0.002307734 |  | 0.1979764 | 0.07886544 | -0.002387924 | 0.4892446 | 0.07797865 | -0.001600247 | 0.7866917 | 0.07933495 | -0.001492111
[5 empty] | 0.1571346 | 0.08009245 | -0.002309118 |  | 0.1982297 | 0.07961654 | -0.002387924 | 0.4905245 | 0.07872131 | -0.001600247 | 0.7878744 | 0.08009052 | -0.001492111
[5 empty] | 0.157442 | 0.08084804 | -0.002176456 |  | 0.1983818 | 0.08036764 | -0.002284367 | 0.4912198 | 0.07946396 | -0.00160048 | 0.7889454 | 0.08084609 | -0.001507522
[5 empty] | 0.1575996 | 0.08160363 | -0.002177327 |  | 0.1989299 | 0.08111874 | -0.002284367 | 0.4919697 | 0.08020661 | -0.00160048 | 0.789489 | 0.08160166 | -0.001507522
[5 empty] | 0.1578976 | 0.08235922 | -0.002175586 |  | 0.1991532 | 0.08186984 | -0.002284367 | 0.4925816 | 0.08094927 | -0.00160048 | 0.7908562 | 0.08235724 | -0.001507522
[5 empty] | 0.1580661 | 0.08311481 | -0.002178633 |  | 0.1993248 | 0.08262094 | -0.002284367 | 0.4938275 | 0.08169192 | -0.00160048 | 0.7910718 | 0.08311281 | -0.001507522
[5 empty] | 0.1583129 | 0.0838704 | -0.002055038 |  | 0.1997193 | 0.08337204 | -0.002184367 | 0.4944206 | 0.08243457 | -0.001600399 | 0.7925292 | 0.08386838 | -0.001524176
[5 empty] | 0.1584924 | 0.08462598 | -0.002052985 |  | 0.1998876 | 0.08412314 | -0.002184367 | 0.4956493 | 0.08317723 | -0.001600399 | 0.7935638 | 0.08462395 | -0.001524176
[5 empty] | 0.1587294 | 0.08538157 | -0.00205319 |  | 0.2005045 | 0.08487424 | -0.002184367 | 0.4968051 | 0.08391988 | -0.001600399 | 0.7938616 | 0.08537952 | -0.001524176
[5 empty] | 0.158878 | 0.08613716 | -0.002054627 |  | 0.2005695 | 0.08562534 | -0.00208512 | 0.4974345 | 0.08466254 | -0.001601116 | 0.7946746 | 0.08613509 | -0.001524176
[5 empty] | 0.1588544 | 0.08689275 | -0.001939622 |  | 0.2009587 | 0.08637644 | -0.00208512 | 0.4984429 | 0.08540519 | -0.001601116 | 0.7958999 | 0.08689066 | -0.00154114
[5 empty] | 0.1591181 | 0.08764834 | -0.001939428 |  | 0.2010455 | 0.08712754 | -0.00208512 | 0.4995721 | 0.08614784 | -0.001601116 | 0.7967017 | 0.08764623 | -0.00154114
[5 empty] | 0.1594396 | 0.08840393 | -0.001938072 |  | 0.2015075 | 0.08787864 | -0.00208512 | 0.4997826 | 0.0868905 | -0.001601116 | 0.7977078 | 0.0884018 | -0.00154114
[5 empty] | 0.1594631 | 0.08915952 | -0.001939622 |  | 0.2018176 | 0.08862974 | -0.00208512 | 0.5006328 | 0.08763315 | -0.001601116 | 0.7978708 | 0.08915737 | -0.00154114
[5 empty] | 0.1595022 | 0.08991511 | -0.001830997 |  | 0.2020762 | 0.08938084 | -0.001987047 | 0.5022554 | 0.08837581 | -0.001598942 | 0.7999164 | 0.08991295 | -0.001554495
[5 empty] | 0.1599344 | 0.0906707 | -0.001830997 |  | 0.2021569 | 0.09013194 | -0.001987047 | 0.5023696 | 0.08911846 | -0.001598942 | 0.79986 | 0.09066852 | -0.001554495
[5 empty] | 0.160005 | 0.09142629 | -0.001832462 |  | 0.2024633 | 0.09088304 | -0.001987047 | 0.5037136 | 0.08986111 | -0.001598942 | 0.8014796 | 0.09142409 | -0.001554495
[5 empty] | 0.1600913 | 0.09218188 | -0.001832096 |  | 0.2029203 | 0.09163414 | -0.001987047 | 0.5041988 | 0.09060377 | -0.001598942 | 0.8017297 | 0.09217966 | -0.001554495
[5 empty] | 0.1600882 | 0.09293747 | -0.001742662 |  | 0.2032247 | 0.09238524 | -0.001897147 | 0.5051973 | 0.09134642 | -0.001600429 | 0.802502 | 0.09293523 | -0.001567569
[5 empty] | 0.1605213 | 0.09369305 | -0.001742488 |  | 0.2034775 | 0.09313633 | -0.001897147 | 0.5056617 | 0.09208907 | -0.001600429 | 0.8045354 | 0.0936908 | -0.001567569
[5 empty] | 0.1606127 | 0.09444864 | -0.001742139 |  | 0.2037799 | 0.09388743 | -0.001897147 | 0.506378 | 0.09283173 | -0.001600429 | 0.8053031 | 0.09444637 | -0.001567569
[5 empty] | 0.1605303 | 0.09520423 | -0.001742662 |  | 0.2040053 | 0.09463853 | -0.001897147 | 0.5070841 | 0.09357438 | -0.001600429 | 0.8061741 | 0.09520194 | -0.001567569
[5 empty] | 0.160674 | 0.09595982 | -0.001670095 |  | 0.2041024 | 0.09538963 | -0.001813959 | 0.5079774 | 0.09431704 | -0.00160045 | 0.8056703 | 0.09595751 | -0.001579545
[5 empty] | 0.16096 | 0.09671541 | -0.001669594 |  | 0.2047327 | 0.09614073 | -0.001813959 | 0.5093219 | 0.09505969 | -0.00160045 | 0.8071709 | 0.09671308 | -0.001579545
[5 empty] | 0.1610297 | 0.097471 | -0.001669761 |  | 0.204777 | 0.09689183 | -0.001813959 | 0.5096682 | 0.09580234 | -0.00160045 | 0.8087772 | 0.09746865 | -0.001579545
[5 empty] | 0.1611151 | 0.09822659 | -0.001670429 |  | 0.2049475 | 0.09764293 | -0.001813959 | 0.5102014 | 0.096545 | -0.00160045 | 0.8090077 | 0.09822423 | -0.001579545
[5 empty] | 0.1610894 | 0.09898218 | -0.001623271 |  | 0.2054488 | 0.09839403 | -0.001739569 | 0.5107899 | 0.09728765 | -0.001600597 | 0.8100842 | 0.0989798 | -0.001588796
[5 empty] | 0.1613116 | 0.09973777 | -0.001620839 |  | 0.2057199 | 0.09914513 | -0.001739569 | 0.5114338 | 0.09803031 | -0.001600597 | 0.8105246 | 0.09973537 | -0.001588796
[5 empty] | 0.1615284 | 0.1004934 | -0.001622622 |  | 0.2058623 | 0.09989623 | -0.001739569 | 0.5122657 | 0.09877296 | -0.001600597 | 0.8119196 | 0.1004909 | -0.001588796
[5 empty] | 0.1614014 | 0.1012489 | -0.001623271 |  | 0.2063368 | 0.1006473 | -0.001680582 | 0.5129547 | 0.09951561 | -0.001600597 | 0.81236 | 0.1012465 | -0.001588796
[5 empty] | 0.1613955 | 0.1020045 | -0.001596109 |  | 0.2065034 | 0.1013984 | -0.001680582 | 0.5135666 | 0.1002583 | -0.001599583 | 0.8135446 | 0.1020021 | -0.001596217
[5 empty] | 0.1617874 | 0.1027601 | -0.001596748 |  | 0.2068489 | 0.1021495 | -0.001680582 | 0.5148321 | 0.1010009 | -0.001599583 | 0.8134542 | 0.1027577 | -0.001596217
[5 empty] | 0.1616285 | 0.1035157 | -0.001596588 |  | 0.2070398 | 0.1029006 | -0.001680582 | 0.5148243 | 0.1017436 | -0.001599583 | 0.8155997 | 0.1035132 | -0.001596217
[5 empty] | 0.1616383 | 0.1042713 | -0.001596109 |  | 0.20705 | 0.1036517 | -0.001680582 | 0.5154701 | 0.1024862 | -0.001599583 | 0.8164703 | 0.1042688 | -0.001596217
[5 empty] | 0.1617322 | 0.1050269 | -0.001580933 |  | 0.2075226 | 0.1044028 | -0.001633101 | 0.5160382 | 0.1032289 | -0.001599638 | 0.8168097 | 0.1050244 | -0.001598722
[5 empty] | 0.1617832 | 0.1057825 | -0.001582356 |  | 0.2076602 | 0.1051539 | -0.001633101 | 0.5171289 | 0.1039715 | -0.001599638 | 0.8173641 | 0.1057799 | -0.001598722
[5 empty] | 0.1619607 | 0.1065381 | -0.001582198 |  | 0.2081841 | 0.105905 | -0.001633101 | 0.5177419 | 0.1047142 | -0.001599638 | 0.8193095 | 0.1065355 | -0.001598722
[5 empty] | 0.1620317 | 0.1072937 | -0.001581565 |  | 0.2081141 | 0.1066561 | -0.001633101 | 0.5181434 | 0.1054568 | -0.001599638 | 0.8200836 | 0.1072911 | -0.001598722
[5 empty] | 0.162102 | 0.1080492 | -0.001565228 |  | 0.2085602 | 0.1074072 | -0.001602001 | 0.5190014 | 0.1061995 | -0.001599954 | 0.8207499 | 0.1080466 | -0.001598762
[5 empty] | 0.1621505 | 0.1088048 | -0.001563977 |  | 0.2086959 | 0.1081583 | -0.001602001 | 0.519447 | 0.1069422 | -0.001599954 | 0.820341 | 0.1088022 | -0.001598762
[5 empty] | 0.1621983 | 0.1095604 | -0.001565854 |  | 0.2090124 | 0.1089094 | -0.001602001 | 0.5206179 | 0.1076848 | -0.001599954 | 0.8220695 | 0.1095578 | -0.001598762
[5 empty] | 0.1624364 | 0.110316 | -0.001564915 |  | 0.209354 | 0.1096605 | -0.001602001 | 0.5201691 | 0.1084275 | -0.001599954 | 0.823152 | 0.1103134 | -0.001598762
[5 empty] | 0.1623128 | 0.1110716 | -0.001551244 |  | 0.2098245 | 0.1104116 | -0.001585515 | 0.5211879 | 0.1091701 | -0.001598622 | 0.8238015 | 0.1110689 | -0.001596064
[5 empty] | 0.1625283 | 0.1118272 | -0.001549075 |  | 0.2099566 | 0.1111627 | -0.001585515 | 0.5212642 | 0.1099128 | -0.001598622 | 0.8245541 | 0.1118245 | -0.001596064
[5 empty] | 0.1625094 | 0.1125828 | -0.001549849 |  | 0.2102174 | 0.1119138 | -0.001585515 | 0.5220759 | 0.1106554 | -0.001598622 | 0.8255175 | 0.1125801 | -0.001596064
[5 empty] | 0.1627447 | 0.1133384 | -0.001536695 |  | 0.2105552 | 0.1126649 | -0.001585515 | 0.5232211 | 0.1113981 | -0.001595829 | 0.8264771 | 0.1133356 | -0.001596064
[5 empty] | 0.1626391 | 0.114094 | -0.001538232 |  | 0.2107096 | 0.113416 | -0.001568379 | 0.5234213 | 0.1121407 | -0.001595829 | 0.8275406 | 0.1140912 | -0.001593117
[5 empty] | 0.162724 | 0.1148496 | -0.001536695 |  | 0.2108367 | 0.1141671 | -0.001568379 | 0.5236173 | 0.1128834 | -0.001595829 | 0.827307 | 0.1148468 | -0.001593117
[5 empty] | 0.1626591 | 0.1156051 | -0.001537463 |  | 0.2110408 | 0.1149182 | -0.001568379 | 0.5248879 | 0.113626 | -0.001595829 | 0.8285777 | 0.1156024 | -0.001593117
[5 empty] | 0.1627422 | 0.1163607 | -0.001536388 |  | 0.2112698 | 0.1156693 | -0.001568379 | 0.5244687 | 0.1143687 | -0.001595829 | 0.8299529 | 0.1163579 | -0.001593117
[5 empty] | 0.1627606 | 0.1171163 | -0.001524249 |  | 0.21155 | 0.1164204 | -0.001551218 | 0.5260025 | 0.1151113 | -0.001589405 | 0.8312168 | 0.1171135 | -0.00158915
[5 empty] | 0.1629058 | 0.1178719 | -0.001525011 |  | 0.2119863 | 0.1171715 | -0.001551218 | 0.5262495 | 0.115854 | -0.001589405 | 0.8311799 | 0.1178691 | -0.00158915
[5 empty] | 0.1630928 | 0.1186275 | -0.001525163 |  | 0.2121859 | 0.1179226 | -0.001551218 | 0.52683 | 0.1165967 | -0.001589405 | 0.8315703 | 0.1186246 | -0.00158915
[5 empty] | 0.1630658 | 0.1193831 | -0.001525926 |  | 0.212463 | 0.1186737 | -0.001551218 | 0.5272707 | 0.1173393 | -0.001589405 | 0.832389 | 0.1193802 | -0.001582919
[5 empty] | 0.163059 | 0.1201387 | -0.001512558 |  | 0.2127654 | 0.1194248 | -0.001536474 | 0.527097 | 0.118082 | -0.001584166 | 0.8329867 | 0.1201358 | -0.001582919
[5 empty] | 0.1631366 | 0.1208943 | -0.001514071 |  | 0.2130667 | 0.1201759 | -0.001536474 | 0.5280022 | 0.1188246 | -0.001584166 | 0.8352064 | 0.1208914 | -0.001582919
[5 empty] | 0.1632983 | 0.1216499 | -0.001513617 |  | 0.2132092 | 0.120927 | -0.001536474 | 0.5284961 | 0.1195673 | -0.001584166 | 0.8346027 | 0.1216469 | -0.001582919
[5 empty] | 0.1634378 | 0.1224054 | -0.001503023 |  | 0.2135347 | 0.1216781 | -0.001536474 | 0.5287812 | 0.1203099 | -0.001584166 | 0.836816 | 0.1224025 | -0.001582919
[5 empty] | 0.163299 | 0.123161 | -0.001501071 |  | 0.2137274 | 0.1224292 | -0.001519959 | 0.5292647 | 0.1210526 | -0.001573816 | 0.8378317 | 0.1231581 | -0.001575725
[5 empty] | 0.1634577 | 0.1239166 | -0.001502272 |  | 0.2140773 | 0.1231803 | -0.001519959 | 0.5296069 | 0.1217952 | -0.001573816 | 0.8381909 | 0.1239136 | -0.001575725
[5 empty] | 0.1634446 | 0.1246722 | -0.001501521 |  | 0.2140565 | 0.1239314 | -0.001519959 | 0.5309638 | 0.1225379 | -0.001573816 | 0.8385452 | 0.1246692 | -0.001575725
[5 empty] | 0.1635584 | 0.1254278 | -0.001501821 |  | 0.2145892 | 0.1246825 | -0.001519959 | 0.5314314 | 0.1232805 | -0.001573816 | 0.8391123 | 0.1254248 | -0.001567432
[5 empty] | 0.1635216 | 0.1261834 | -0.00149059 |  | 0.2148038 | 0.1254336 | -0.001506987 | 0.5318932 | 0.1240232 | -0.001564562 | 0.8408736 | 0.1261804 | -0.001567432
[5 empty] | 0.1635264 | 0.126939 | -0.001490441 |  | 0.2148319 | 0.1261847 | -0.001506987 | 0.5320082 | 0.1247658 | -0.001564562 | 0.8402325 | 0.1269359 | -0.001567432
[5 empty] | 0.1637222 | 0.1276946 | -0.001490739 |  | 0.214938 | 0.1269358 | -0.001506987 | 0.5327307 | 0.1255085 | -0.001564562 | 0.8413313 | 0.1276915 | -0.001567432
[5 empty] | 0.1636391 | 0.1284502 | -0.001491335 |  | 0.2154672 | 0.1276869 | -0.001506987 | 0.5329695 | 0.1262512 | -0.001564562 | 0.8432998 | 0.1284471 | -0.001567432
[5 empty] | 0.1638325 | 0.1292057 | -0.001483233 |  | 0.2154913 | 0.128438 | -0.001494023 | 0.5332017 | 0.1269938 | -0.001553296 | 0.8425332 | 0.1292026 | -0.001555263
[5 empty] | 0.16364 | 0.1299613 | -0.00148175 |  | 0.2160454 | 0.1291891 | -0.001494023 | 0.5334954 | 0.1277365 | -0.001553296 | 0.8446037 | 0.1299582 | -0.001555263
[5 empty] | 0.1638524 | 0.1307169 | -0.001483677 |  | 0.2161733 | 0.1299402 | -0.001494023 | 0.5341927 | 0.1284791 | -0.001553296 | 0.8439354 | 0.1307138 | -0.001555263
[5 empty] | 0.163871 | 0.1314725 | -0.001481898 |  | 0.2164597 | 0.1306913 | -0.001494023 | 0.5345415 | 0.1292218 | -0.001553296 | 0.8463272 | 0.1314693 | -0.001545633
[5 empty] | 0.1638456 | 0.1322281 | -0.001472963 |  | 0.2166917 | 0.1314424 | -0.001485215 | 0.5350201 | 0.1299644 | -0.001539466 | 0.8468536 | 0.1322249 | -0.001545633
[5 empty] | 0.1640755 | 0.1329837 | -0.001475027 |  | 0.2168426 | 0.1321935 | -0.001485215 | 0.5347382 | 0.1307071 | -0.001539466 | 0.8464978 | 0.1329805 | -0.001545633
[5 empty] | 0.1640474 | 0.1337393 | -0.001473995 |  | 0.2168587 | 0.1329446 | -0.001485215 | 0.536162 | 0.1314497 | -0.001539466 | 0.8476724 | 0.1337361 | -0.001545633
[5 empty] | 0.164082 | 0.1344949 | -0.001475174 |  | 0.2173542 | 0.1336957 | -0.001485215 | 0.5361393 | 0.1321924 | -0.001539466 | 0.8484037 | 0.1344916 | -0.001545633
[5 empty] | 0.1640725 | 0.1352505 | -0.001467807 |  | 0.2175549 | 0.1344468 | -0.001474724 | 0.5367263 | 0.132935 | -0.001526366 | 0.848581 | 0.1352472 | -0.001530975
[5 empty] | 0.1641686 | 0.136006 | -0.001468395 |  | 0.2176741 | 0.1351979 | -0.001474724 | 0.5373058 | 0.1336777 | -0.001526366 | 0.8497425 | 0.1360028 | -0.001530975
[5 empty] | 0.164092 | 0.1367616 | -0.001469716 |  | 0.2180331 | 0.135949 | -0.001474724 | 0.5375343 | 0.1344203 | -0.001526366 | 0.8501298 | 0.1367583 | -0.001530975
[5 empty] | 0.1640138 | 0.1375172 | -0.001469569 |  | 0.2180694 | 0.1367001 | -0.001474724 | 0.5378922 | 0.135163 | -0.001526366 | 0.8517232 | 0.1375139 | -0.001530975
[5 empty] | 0.1641912 | 0.1382728 | -0.00146308 |  | 0.2183726 | 0.1374512 | -0.001467268 | 0.5373481 | 0.1359057 | -0.001510831 | 0.8512197 | 0.1382695 | -0.001516727
[5 empty] | 0.1643028 | 0.1390284 | -0.001463519 |  | 0.2184331 | 0.1382023 | -0.001467268 | 0.5387213 | 0.1366483 | -0.001510831 | 0.8525841 | 0.1390251 | -0.001516727
[5 empty] | 0.164263 | 0.139784 | -0.001463812 |  | 0.2186802 | 0.1389534 | -0.001467268 | 0.5380909 | 0.137391 | -0.001510831 | 0.8542756 | 0.1397806 | -0.001516727
[5 empty] | 0.1640931 | 0.1405396 | -0.001464397 |  | 0.2192222 | 0.1397045 | -0.001467268 | 0.5388285 | 0.1381336 | -0.001495358 | 0.8543078 | 0.1405362 | -0.001516727
[5 empty] | 0.1641359 | 0.1412952 | -0.00145723 |  | 0.2194404 | 0.1404556 | -0.001460312 | 0.53942 | 0.1388763 | -0.001495358 | 0.8554389 | 0.1412918 | -0.001502872
[5 empty] | 0.1641985 | 0.1420508 | -0.001457959 |  | 0.2193612 | 0.1412067 | -0.001460312 | 0.539038 | 0.1396189 | -0.001495358 | 0.8552396 | 0.1420473 | -0.001502872
[5 empty] | 0.1642594 | 0.1428063 | -0.001458105 |  | 0.2196038 | 0.1419578 | -0.001460312 | 0.539267 | 0.1403616 | -0.001495358 | 0.8559191 | 0.1428029 | -0.001502872
[5 empty] | 0.1642117 | 0.1435619 | -0.001458396 |  | 0.2199263 | 0.1427089 | -0.001460312 | 0.539556 | 0.1411042 | -0.001495358 | 0.8564831 | 0.1435585 | -0.001502872
[5 empty] | 0.1644194 | 0.1443175 | -0.001454973 |  | 0.2200588 | 0.14346 | -0.001457041 | 0.5405949 | 0.1418469 | -0.001481617 | 0.8580386 | 0.1443141 | -0.001486413
[5 empty] | 0.1642826 | 0.1450731 | -0.001454828 |  | 0.2204331 | 0.1442111 | -0.001457041 | 0.5403132 | 0.1425895 | -0.001481617 | 0.8585933 | 0.1450696 | -0.001486413
[5 empty] | 0.1643155 | 0.1458287 | -0.001455846 |  | 0.2206984 | 0.1449622 | -0.001457041 | 0.5406433 | 0.1433322 | -0.001481617 | 0.8585886 | 0.1458252 | -0.001486413
[5 empty] | 0.1643896 | 0.1465843 | -0.001452561 |  | 0.2206649 | 0.1457133 | -0.001457041 | 0.5414474 | 0.1440748 | -0.001464914 | 0.8594657 | 0.1465808 | -0.001486413
[5 empty] | 0.1645262 | 0.1473399 | -0.001454305 |  | 0.2207652 | 0.1464644 | -0.001453487 | 0.5409289 | 0.1448175 | -0.001464914 | 0.8595611 | 0.1473363 | -0.001466252
[5 empty] | 0.1643182 | 0.1480955 | -0.001453724 |  | 0.2209455 | 0.1472155 | -0.001453487 | 0.541437 | 0.1455602 | -0.001464914 | 0.8602063 | 0.1480919 | -0.001466252
[5 empty] | 0.1645371 | 0.1488511 | -0.001454596 |  | 0.2213416 | 0.1479666 | -0.001453487 | 0.5422119 | 0.1463028 | -0.001464914 | 0.8610687 | 0.1488475 | -0.001466252
[5 empty] | 0.1643478 | 0.1496067 | -0.001454793 |  | 0.2216964 | 0.1487177 | -0.00145363 | 0.542071 | 0.1470455 | -0.001452904 | 0.8624456 | 0.1496031 | -0.001452032
[5 empty] | 0.164455 | 0.1503622 | -0.001452904 |  | 0.2218594 | 0.1494688 | -0.00145363 | 0.5421402 | 0.1477881 | -0.001452904 | 0.8618894 | 0.1503586 | -0.001452032