## 1
Общество с ограниченной ответственностью "Инженерная геология" (ООО "ИнжГео") | [10 empty] | Общество с ограниченной ответственностью "Инженерная геология" (ООО "ИнжГео")
Юр. адрес: 117279, г. Москва, ул. Миклухо-Маклая, 36 а, этаж 5, пом. XXIII к. 76-84 | [10 empty] | Юр. адрес: 117279, г. Москва, ул. Миклухо-Маклая, 36 а, этаж 5, пом. XXIII к. 76-84 | [8 empty] | нагр |  |  | X0 | Y0 | R |  | нагр |  |  |  | X0 | Y0 | R | нагр |  |  |  | X0 | Y0 | R |  | нагр |  |  |  | X0 | Y0 | R
Телефон/факс +7 (495) 132-30-00, Адрес электронной почты inbox@inj-geo.ru | [10 empty] | Телефон/факс +7 (495) 132-30-00, Адрес электронной почты inbox@inj-geo.ru | [12 empty] | 0 | [7 empty] | 0 | [6 empty] | 0 | [7 empty] | 0
[20 empty] | девиатор | [6 empty] | девиатор | [6 empty] | девиатор | [7 empty] | девиатор
Испытательная лаборатория ООО «ИнжГео» | [10 empty] | Испытательная лаборатория ООО «ИнжГео» | [8 empty] | x0 | Угол | X | Y |  |  |  | x0 |  | Угол | X | Y |  |  | x0 |  | Угол | X | Y |  |  |  | x0 |  | Угол | X | Y
Адрес места осуществления деятельности лаборатории: г. Москва, просп. Вернадского, д. 51, стр. 1 | [10 empty] | Адрес места осуществления деятельности лаборатории: г. Москва, просп. Вернадского, д. 51, стр. 1 | [9 empty] | 0 | [7 empty] | 0 | [6 empty] | 0 | [7 empty] | 0
Телефон +7(910)4557682, E-mail: slg85@mail.ru | [10 empty] | Телефон +7(910)4557682, E-mail: slg85@mail.ru | [9 empty] | 5 | [7 empty] | 5 | [6 empty] | 5 | [7 empty] | 5
[21 empty] | 10 | [7 empty] | 10 | [6 empty] | 10 | [7 empty] | 10
Протокол испытаний № 13-63/41 от 09-12-2022 | [20 empty] | 15 | [7 empty] | 15 | [6 empty] | 15 | [7 empty] | 15
Наименование и адрес заказчика: ООО Регионстрой | [20 empty] | 20 | [7 empty] | 20 | [6 empty] | 20 | [7 empty] | 20
Наименование объекта: Переход трубопровода через р. Енисей | [20 empty] | 25 | [7 empty] | 25 | [6 empty] | 25 | [7 empty] | 25
Наименование используемого метода/методики: ГОСТ 12248.4-2020 | [20 empty] | 30 | [7 empty] | 30 | [6 empty] | 30 | [7 empty] | 30
Условия проведения испытания: температура окружающей среды (18 - 25)0С, влажность воздуха (40 - 75)% | [20 empty] | 35 | [7 empty] | 35 | [6 empty] | 35 | [7 empty] | 35
Дата получение объекта подлежащего испытаниям: 12-11-2022 | [20 empty] | 40 | [7 empty] | 40 | [6 empty] | 40 | [7 empty] | 40
Дата испытания: 25.10.2022-19.11.2041 | [20 empty] | 45 | [7 empty] | 45 | [6 empty] | 45 | [7 empty] | 45
Испытание грунтов методом трехосного сжатия | [10 empty] | Испытание грунтов методом трехосного сжатия | [9 empty] | 50 | [7 empty] | 50 | [6 empty] | 50 | [7 empty] | 50
Лабораторный номер: |  | 1076 | [5 empty] | We, % = | 0.473392464 |  | Лабораторный номер: | [6 empty] | We, % = |  |  | 55 | [7 empty] | 55 | [6 empty] | 55 | [7 empty] | 55
Номер скважины: |  | BH-007 | [5 empty] | ρ, г/см3 = | 1.9 |  | Номер скважины: | [6 empty] | ρ, г/см3 = |  |  | 60 | [7 empty] | 60 | [6 empty] | 60 | [7 empty] | 60
Глубина отбора, м: |  | 2.9 | [5 empty] | ρs, г/см3 = | 2.71 |  | Глубина отбора, м: | [6 empty] | ρs, г/см3 = |  |  | 65 | [7 empty] | 65 | [6 empty] | 65 | [7 empty] | 65
Наименование грунта: |  | Суглинок, после оттаивания текучий, легкий песчанистый | [5 empty] | e, д.е. = | 1.1 |  | Наименование грунта: | [6 empty] | e, д.е. = |  |  | 70 | [7 empty] | 70 | [6 empty] | 70 | [7 empty] | 70
Схема проведения опыта: |  | КД | [5 empty] | IL, д.е. = | 2.488 |  | Схема проведения опыта: |  | CD |  |  |  |  | IL, д.е. = |  |  | 75 | [7 empty] | 75 | [6 empty] | 75 | [7 empty] | 75
Результаты испытаний | [10 empty] | Результаты испытаний | [9 empty] | 80 | [7 empty] | 80 | [6 empty] | 80 | [7 empty] | 80
[21 empty] | 85 | [7 empty] | 85 | [6 empty] | 85 | [7 empty] | 85
[21 empty] | 90 | [7 empty] | 90 | [6 empty] | 90 | [7 empty] | 90
[21 empty] | 95 | [7 empty] | 95 | [6 empty] | 95 | [7 empty] | 95
[21 empty] | 100 | [7 empty] | 100 | [6 empty] | 100 | [7 empty] | 100
[21 empty] | 105 | [7 empty] | 105 | [6 empty] | 105 | [7 empty] | 105
[21 empty] | 110 | [7 empty] | 110 | [6 empty] | 110 | [7 empty] | 110
[21 empty] | 115 | [7 empty] | 115 | [6 empty] | 115 | [7 empty] | 115
[21 empty] | 120 | [7 empty] | 120 | [6 empty] | 120 | [7 empty] | 120
[21 empty] | 125 | [7 empty] | 125 | [6 empty] | 125 | [7 empty] | 125
[21 empty] | 130 | [7 empty] | 130 | [6 empty] | 130 | [7 empty] | 130
[21 empty] | 135 | [7 empty] | 135 | [6 empty] | 135 | [7 empty] | 135
[21 empty] | 140 | [7 empty] | 140 | [6 empty] | 140 | [7 empty] | 140
[21 empty] | 145 | [7 empty] | 145 | [6 empty] | 145 | [7 empty] | 145
[21 empty] | 150 | [7 empty] | 150 | [6 empty] | 150 | [7 empty] | 150
[21 empty] | 155 | [7 empty] | 155 | [6 empty] | 155 | [7 empty] | 155
[21 empty] | 160 | [7 empty] | 160 | [6 empty] | 160 | [7 empty] | 160
[21 empty] | 165 | [7 empty] | 165 | [6 empty] | 165 | [7 empty] | 165
[21 empty] | 170 | [7 empty] | 170 | [6 empty] | 170 | [7 empty] | 170
[21 empty] | 175 | [7 empty] | 175 | [6 empty] | 175 | [7 empty] | 175
[21 empty] | 180 | [7 empty] | 180 | [6 empty] | 180 | [7 empty] | 180
[13 empty] | Давление в камере, Мпа σ3 | Вертикальная нагрузка, Мпа σ1 | Поровое давление, Мпа u
[13 empty] | 0.0540346415 | 0.3004053 |  |  |  |  | 1 | [6 empty] | σ3,кПа | σ1,кПа | u, кПа |  |  |  | 4
[13 empty] | 0.1540346415 | 0.7399548 | [26 empty] | δ3, Мпа | δ1-δ3, МПа | δ1, МПа | δ1, КПа
[13 empty] | 0.2540346415 | 1.179504 | [20 empty] | С, МПа:
φ, град:
E, Мпа
[26 empty] | x | 0
[26 empty] | y |  |  |  | С, кПа | φ,°
Эффективные значения угла внутреннего трения и удельного сцепления ϕ', С'
[13 empty] | ϕ', град. = | 39
[13 empty] | С', МПа = | 0.015
|  | K0, д.е. | 0.3706796 | Эффективное напряжение, Мпа: |  |  |  |  | 0.02002954
|  | Модуль деформации E0, МПа: |  | Точки нахождения модуля Е0, Мпа (полное напряжение): |  |  |  |  | 0.02002954 | 0.05002954
|  | Модуль деформации E50, МПа: |  | qmax Давление при разрушении образца, Мпа (девиатор): |  |  |  |  | 0.165
|  | Коэф. Поперечной деформации, ϑ: |  | 0,5 qmax, Мпа (девиатор): |  |  |  |  | 0.0825
| Начальник исп. лаборатории: | [6 empty] | Семиколенова Л.Г. |  |  |  |  | Начальник исп. лаборатории: |  |  |  |  | Семиколенова Л.Г.
Лист 1 , всего листов 2 | [11 empty] | Лист 2 , всего листов 2
Частичное воспроизведение протокола испытаний без письменного разрешения ООО «ИнжГео» ЗАПРЕЩАЕТСЯ | [11 empty] | Частичное воспроизведение протокола испытаний без письменного разрешения ООО «ИнжГео» ЗАПРЕЩАЕТСЯ
E0 |  |  | E50 |  | Деформация |  |  |  | Первая прочность |  |  | Вторая прочность |  |  | Третья прочность
devE0 | epsE0 |  | dev50 | epsE50 | dev | eps | ev |  | dev1 | eps1 | ev1 | dev1 | eps1 | ev2 | dev1 | eps1 | ev3
0.03 | 0.001249089 |  | 0.0825 | 0.003747268 | 0 | 0 | 0.001162967 |  | 0 | 0 | 0.0004535671 | 0 | 0 | 0.0006861605 | 0 | 0 | 0.0004397437
[5 empty] | 0.01840068 | 0.000750694 | 0.001163548 |  | 0.01897598 | 0.0007759465 | 0.0004535671 | 0.05246888 | 0.0007592261 | 0.0006861605 | 0.08402719 | 0.0007656348 | 0.0004397437
Секущая модуля Е0 |  |  | Линия Q max |  | 0.03 | 0.001249089 | 0.001162734 |  | 0.0324207849 | 0.001349882 | 0.0004535671 | 0.0924207849 | 0.001363517 | 0.0006861605 | 0.1524207849 | 0.001420928 | 0.0004397437
| 0 |  |  | 0 | 0.05572279 | 0.002252082 | -0.001798504 |  | 0.05683017 | 0.00232784 | -0.001824939 | 0.1579556 | 0.002277678 | -0.002577774 | 0.2501696 | 0.002296904 | -0.001844566
[5 empty] | 0.07316611 | 0.003002776 | -0.001798504 |  | 0.07731381 | 0.003103786 | -0.001824939 | 0.2136977 | 0.003036904 | -0.002577774 | 0.3390031 | 0.003062539 | -0.001844566
[5 empty] | 0.0825 | 0.003747268 | -0.001796707 |  | 0.09624507 | 0.003879733 | -0.001824939 | 0.2615727 | 0.00379613 | -0.002577774 | 0.4136197 | 0.003828174 | -0.001844566
|  |  | Линия 0,5 Q max |  | 0.08580554 | 0.004504164 | -0.001798684 |  | 0.1119627 | 0.004655679 | -0.001824939 | 0.2929601 | 0.004715067 | -0.002577774 | 0.4627348 | 0.004705965 | -0.001844566
|  |  |  | 0 | 0.08891559 | 0.005254858 | -0.001557786 |  | 0.1231853 | 0.005595253 | -0.0005978003 | 0.3009414 | 0.005314583 | -0.002556482 | 0.4784287 | 0.005359443 | -0.001002211
[5 empty] | 0.09169912 | 0.006005552 | -0.001557163 |  | 0.1271198 | 0.006207572 | -0.0005978003 | 0.3102797 | 0.006073809 | -0.002556482 | 0.4961565 | 0.006125078 | -0.001002211
[5 empty] | 0.09434503 | 0.006756246 | -0.001556229 |  | 0.1316691 | 0.006983519 | -0.0005978003 | 0.3187797 | 0.006833035 | -0.002556482 | 0.5119958 | 0.006890713 | -0.001002211
[5 empty] | 0.09670383 | 0.00750694 | -0.001556074 |  | 0.1357559 | 0.007759465 | -0.0005978003 | 0.3263686 | 0.007592261 | -0.002556482 | 0.5276563 | 0.007656348 | -0.001002211
[5 empty] | 0.09909247 | 0.008257634 | -0.001479542 |  | 0.1397634 | 0.008535412 | -0.0006464633 | 0.3336518 | 0.008351487 | -0.002410114 | 0.5415592 | 0.008421983 | -0.001020171
Коэфф. Точки |  |  |  |  | 0.1011057 | 0.009008327 | -0.001479986 |  | 0.1436325 | 0.009311358 | -0.0006464633 | 0.340676 | 0.009110713 | -0.002410114 | 0.5549192 | 0.009187617 | -0.001020171
[5 empty] | 0.1030959 | 0.009759021 | -0.001480874 |  | 0.1471763 | 0.0100873 | -0.0006464633 | 0.3468855 | 0.009869939 | -0.002410114 | 0.5676348 | 0.009953252 | -0.001020171
[5 empty] | 0.104953 | 0.01050972 | -0.001480874 |  | 0.1505212 | 0.01086325 | -0.0006464633 | 0.3519483 | 0.01062917 | -0.002410114 | 0.578344 | 0.01071889 | -0.001020171
[5 empty] | 0.1067177 | 0.01126041 | -0.001423573 |  | 0.1537395 | 0.0116392 | -0.0007482388 | 0.3576162 | 0.01138839 | -0.002161837 | 0.5894894 | 0.01148452 | -0.001052941
[5 empty] | 0.1081151 | 0.0120111 | -0.001424142 |  | 0.1566961 | 0.01241514 | -0.0007482388 | 0.3623028 | 0.01214762 | -0.002161837 | 0.5995402 | 0.01225016 | -0.001052941
[5 empty] | 0.1097219 | 0.0127618 | -0.001423573 |  | 0.159568 | 0.01319109 | -0.0007482388 | 0.3668072 | 0.01290684 | -0.002161837 | 0.60801 | 0.01301579 | -0.001052941
[5 empty] | 0.1110085 | 0.01351249 | -0.001424142 |  | 0.1620222 | 0.01396704 | -0.0007482388 | 0.3705384 | 0.01366607 | -0.002161837 | 0.6164837 | 0.01378143 | -0.001052941
[5 empty] | 0.1122054 | 0.01426319 | -0.001381475 |  | 0.164409 | 0.01474298 | -0.000885453 | 0.3748949 | 0.0144253 | -0.001861934 | 0.6250252 | 0.01454706 | -0.001098891
[5 empty] | 0.1132728 | 0.01501388 | -0.001382857 |  | 0.1667631 | 0.01551893 | -0.000885453 | 0.3782805 | 0.01518452 | -0.001861934 | 0.6322774 | 0.0153127 | -0.001098891
[5 empty] | 0.1141696 | 0.01576457 | -0.001381199 |  | 0.1690301 | 0.01629488 | -0.000885453 | 0.3817857 | 0.01594375 | -0.001861934 | 0.6388912 | 0.01607833 | -0.001098891
[5 empty] | 0.1152664 | 0.01651527 | -0.001382857 |  | 0.1706585 | 0.01707082 | -0.000885453 | 0.3844278 | 0.01670297 | -0.001861934 | 0.6461671 | 0.01684397 | -0.001098891
[5 empty] | 0.115946 | 0.01726596 | -0.001357098 |  | 0.1724381 | 0.01784677 | -0.001038987 | 0.3875827 | 0.0174622 | -0.001559801 | 0.6509125 | 0.0176096 | -0.001151524
[5 empty] | 0.1168621 | 0.01801665 | -0.001355471 |  | 0.1742022 | 0.01862272 | -0.001038987 | 0.3899895 | 0.01822143 | -0.001559801 | 0.6567742 | 0.01837523 | -0.001151524
[5 empty] | 0.117542 | 0.01876735 | -0.001355878 |  | 0.1758471 | 0.01939866 | -0.001038987 | 0.3926566 | 0.01898065 | -0.001559801 | 0.6615335 | 0.01914087 | -0.001151524
[5 empty] | 0.1182948 | 0.01951804 | -0.001356827 |  | 0.1772658 | 0.02017461 | -0.001188639 | 0.3945252 | 0.01973988 | -0.001559801 | 0.6668781 | 0.0199065 | -0.001151524
[5 empty] | 0.1189787 | 0.02026874 | -0.001342604 |  | 0.1787676 | 0.02095056 | -0.001188639 | 0.3977141 | 0.0204991 | -0.001310396 | 0.6715702 | 0.02067214 | -0.001212897
[5 empty] | 0.119653 | 0.02101943 | -0.001341397 |  | 0.1798498 | 0.0217265 | -0.001188639 | 0.399562 | 0.02125833 | -0.001310396 | 0.6751829 | 0.02143777 | -0.001212897
[5 empty] | 0.1200543 | 0.02177012 | -0.001343007 |  | 0.1808453 | 0.02250245 | -0.001188639 | 0.4024206 | 0.02201756 | -0.001310396 | 0.6787746 | 0.02220341 | -0.001212897
[5 empty] | 0.1208375 | 0.02252082 | -0.001341933 |  | 0.1821643 | 0.0232784 | -0.001188639 | 0.40427 | 0.02277678 | -0.001310396 | 0.6830467 | 0.02296904 | -0.001212897
[5 empty] | 0.1213129 | 0.02327151 | -0.001337598 |  | 0.182944 | 0.02405434 | -0.001316496 | 0.4071493 | 0.02353601 | -0.001162888 | 0.6867361 | 0.02373468 | -0.001273974
[5 empty] | 0.1219333 | 0.02402221 | -0.001338401 |  | 0.1839013 | 0.02483029 | -0.001316496 | 0.4094705 | 0.02429524 | -0.001162888 | 0.6894083 | 0.02450031 | -0.001273974
[5 empty] | 0.1226052 | 0.0247729 | -0.001338936 |  | 0.1850242 | 0.02560624 | -0.001316496 | 0.4126735 | 0.02505446 | -0.001162888 | 0.6937489 | 0.02526595 | -0.001273974
[5 empty] | 0.1233494 | 0.02552359 | -0.001337598 |  | 0.1860119 | 0.02638218 | -0.001316496 | 0.4160623 | 0.02581369 | -0.001162888 | 0.6971452 | 0.02603158 | -0.001273974
[5 empty] | 0.1240047 | 0.02627429 | -0.001365396 |  | 0.186678 | 0.02715813 | -0.001408484 | 0.4186733 | 0.02657291 | -0.001161032 | 0.7011045 | 0.02679722 | -0.001342208
[5 empty] | 0.1245709 | 0.02702498 | -0.001366216 |  | 0.1876462 | 0.02793407 | -0.001408484 | 0.4218895 | 0.02733214 | -0.001161032 | 0.7034961 | 0.02756285 | -0.001342208
[5 empty] | 0.1252056 | 0.02777568 | -0.001366352 |  | 0.188388 | 0.02871002 | -0.001408484 | 0.4245043 | 0.02809137 | -0.001161032 | 0.7079628 | 0.02832849 | -0.001342208
[5 empty] | 0.1255414 | 0.02852637 | -0.001365943 |  | 0.1890001 | 0.02948597 | -0.001494718 | 0.427729 | 0.02885059 | -0.001161032 | 0.7099033 | 0.02909412 | -0.001342208
[5 empty] | 0.1261753 | 0.02927706 | -0.001486656 |  | 0.1896049 | 0.03026191 | -0.001494718 | 0.4305196 | 0.02960982 | -0.001278474 | 0.7130723 | 0.02985976 | -0.001445006
[5 empty] | 0.1267221 | 0.03002776 | -0.00148517 |  | 0.1903995 | 0.03103786 | -0.001494718 | 0.43328 | 0.03036904 | -0.001278474 | 0.7165174 | 0.03062539 | -0.001445006
[5 empty] | 0.1272703 | 0.03077845 | -0.00148621 |  | 0.1909706 | 0.03181381 | -0.001494718 | 0.4364222 | 0.03112827 | -0.001278474 | 0.7186905 | 0.03139103 | -0.001445006
[5 empty] | 0.1276609 | 0.03152915 | -0.001486507 |  | 0.1916373 | 0.03258975 | -0.001494718 | 0.4391202 | 0.0318875 | -0.001278474 | 0.721148 | 0.03215666 | -0.001445006
[5 empty] | 0.128321 | 0.03227984 | -0.001677339 |  | 0.192082 | 0.0333657 | -0.001581485 | 0.4418437 | 0.03264672 | -0.001489929 | 0.7238984 | 0.0329223 | -0.001574466
[5 empty] | 0.1286459 | 0.03303053 | -0.001677842 |  | 0.1929461 | 0.03414165 | -0.001581485 | 0.4451911 | 0.03340595 | -0.001489929 | 0.7274402 | 0.03368793 | -0.001574466
[5 empty] | 0.1292429 | 0.03378123 | -0.001677506 |  | 0.1934426 | 0.03491759 | -0.001581485 | 0.4477864 | 0.03416517 | -0.001489929 | 0.7297211 | 0.03445357 | -0.001574466
[5 empty] | 0.1296657 | 0.03453192 | -0.001677842 |  | 0.1940416 | 0.03569354 | -0.001581485 | 0.4502831 | 0.0349244 | -0.001489929 | 0.7313289 | 0.0352192 | -0.001574466
[5 empty] | 0.12995 | 0.03528262 | -0.001917971 |  | 0.1943976 | 0.03646949 | -0.001668927 | 0.4537721 | 0.03568363 | -0.001766731 | 0.7333511 | 0.03598483 | -0.001721276
[5 empty] | 0.1305283 | 0.03603331 | -0.001918738 |  | 0.1948588 | 0.03724543 | -0.001668927 | 0.4555213 | 0.03644285 | -0.001766731 | 0.736192 | 0.03675047 | -0.001721276
[5 empty] | 0.1309152 | 0.036784 | -0.001919314 |  | 0.1951783 | 0.03802138 | -0.001668927 | 0.4589372 | 0.03720208 | -0.001766731 | 0.7385736 | 0.0375161 | -0.001721276
[5 empty] | 0.131382 | 0.0375347 | -0.00191893 |  | 0.1958311 | 0.03879733 | -0.001668927 | 0.4608419 | 0.0379613 | -0.001766731 | 0.7396043 | 0.03828174 | -0.001721276
[5 empty] | 0.1317663 | 0.03828539 | -0.002192059 |  | 0.1960701 | 0.03957327 | -0.001749383 | 0.4639948 | 0.03872053 | -0.002080292 | 0.7419697 | 0.03904737 | -0.001875941
[5 empty] | 0.1320503 | 0.03903609 | -0.002190745 |  | 0.1965711 | 0.04034922 | -0.001749383 | 0.4658682 | 0.03947976 | -0.002080292 | 0.7438879 | 0.03981301 | -0.001875941
[5 empty] | 0.1323434 | 0.03978678 | -0.002191183 |  | 0.1969604 | 0.04112517 | -0.001749383 | 0.4683757 | 0.04023898 | -0.002080292 | 0.7452619 | 0.04057864 | -0.001875941
[5 empty] | 0.1327558 | 0.04053747 | -0.002191402 |  | 0.1973395 | 0.04190111 | -0.001749383 | 0.4712741 | 0.04099821 | -0.002080292 | 0.7472956 | 0.04134428 | -0.001875941
[5 empty] | 0.133161 | 0.04128817 | -0.002474844 |  | 0.1977601 | 0.04267706 | -0.001823174 | 0.4738769 | 0.04175744 | -0.002407179 | 0.7484937 | 0.04210991 | -0.002028073
[5 empty] | 0.1334677 | 0.04203886 | -0.002475091 |  | 0.1980725 | 0.043453 | -0.001823174 | 0.4756764 | 0.04251666 | -0.002407179 | 0.7513692 | 0.04287555 | -0.002028073
[5 empty] | 0.1336211 | 0.04278956 | -0.002473112 |  | 0.1988081 | 0.04422895 | -0.001823174 | 0.4781161 | 0.04327589 | -0.002407179 | 0.752212 | 0.04364118 | -0.002028073
[5 empty] | 0.1340074 | 0.04354025 | -0.002474844 |  | 0.1988824 | 0.0450049 | -0.001823174 | 0.4801878 | 0.04403511 | -0.002407179 | 0.7542435 | 0.04440682 | -0.002028073
[5 empty] | 0.1345548 | 0.04429094 | -0.002742372 |  | 0.1994593 | 0.04578084 | -0.001884585 | 0.4826502 | 0.04479434 | -0.002722317 | 0.7561622 | 0.04517245 | -0.002168202
[5 empty] | 0.1348031 | 0.04504164 | -0.002740728 |  | 0.1998827 | 0.04655679 | -0.001884585 | 0.4844215 | 0.04555357 | -0.002722317 | 0.7583775 | 0.04593809 | -0.002168202
[5 empty] | 0.1350843 | 0.04579233 | -0.00274155 |  | 0.2001533 | 0.04733274 | -0.001884585 | 0.4866465 | 0.04631279 | -0.002722317 | 0.7588695 | 0.04670372 | -0.002168202
[5 empty] | 0.1352697 | 0.04654303 | -0.002973621 |  | 0.2005264 | 0.04810868 | -0.001884585 | 0.488815 | 0.04707202 | -0.002722317 | 0.7609845 | 0.04746936 | -0.002168202
[5 empty] | 0.1356192 | 0.04729372 | -0.002969759 |  | 0.2008763 | 0.04888463 | -0.001935288 | 0.4900881 | 0.04783124 | -0.002990378 | 0.7631092 | 0.04823499 | -0.002289744
[5 empty] | 0.1358739 | 0.04804441 | -0.002972136 |  | 0.2010512 | 0.04966058 | -0.001935288 | 0.4923308 | 0.04859047 | -0.002990378 | 0.7650451 | 0.04900063 | -0.002289744
[5 empty] | 0.1362018 | 0.04879511 | -0.002969759 |  | 0.2014605 | 0.05043652 | -0.001935288 | 0.4943845 | 0.0493497 | -0.002990378 | 0.7663883 | 0.04976626 | -0.002289744
[5 empty] | 0.136473 | 0.0495458 | -0.00297065 |  | 0.2020557 | 0.05121247 | -0.001972481 | 0.4957269 | 0.05010892 | -0.002990378 | 0.7689808 | 0.0505319 | -0.002289744
[5 empty] | 0.1370059 | 0.05029649 | -0.003146778 |  | 0.2024029 | 0.05198842 | -0.001972481 | 0.4971984 | 0.05086815 | -0.003194417 | 0.770684 | 0.05129753 | -0.00237666
[5 empty] | 0.1373716 | 0.05104719 | -0.003148351 |  | 0.2027592 | 0.05276436 | -0.001972481 | 0.4986684 | 0.05162737 | -0.003194417 | 0.771601 | 0.05206317 | -0.00237666
[5 empty] | 0.1375325 | 0.05179788 | -0.003148666 |  | 0.2033575 | 0.05354031 | -0.001972481 | 0.5003327 | 0.0523866 | -0.003194417 | 0.774507 | 0.0528288 | -0.00237666
[5 empty] | 0.1379014 | 0.05254858 | -0.003148351 |  | 0.2035562 | 0.05431626 | -0.001972481 | 0.5023883 | 0.05314583 | -0.003194417 | 0.7756089 | 0.05359443 | -0.00237666
[5 empty] | 0.138179 | 0.05329927 | -0.003243765 |  | 0.2039739 | 0.0550922 | -0.001986274 | 0.503391 | 0.05390505 | -0.003303628 | 0.7773771 | 0.05436007 | -0.002426384
[5 empty] | 0.1384784 | 0.05404996 | -0.003241171 |  | 0.2044581 | 0.05586815 | -0.001986274 | 0.5050454 | 0.05466428 | -0.003303628 | 0.7804406 | 0.0551257 | -0.002426384
[5 empty] | 0.1388193 | 0.05480066 | -0.003245711 |  | 0.2050621 | 0.0566441 | -0.001986274 | 0.5055072 | 0.05542351 | -0.003303628 | 0.7810837 | 0.05589134 | -0.002426384
[5 empty] | 0.1392214 | 0.05555135 | -0.003242792 |  | 0.2057061 | 0.05742004 | -0.001986274 | 0.5067543 | 0.05618273 | -0.003303628 | 0.7837588 | 0.05665697 | -0.002426384
[5 empty] | 0.1393222 | 0.05630205 | -0.003250708 |  | 0.205838 | 0.05819599 | -0.001986432 | 0.5083649 | 0.05694196 | -0.003309046 | 0.7860818 | 0.05742261 | -0.002427239
[5 empty] | 0.1398576 | 0.05705274 | -0.003248434 |  | 0.2066786 | 0.05897194 | -0.001986432 | 0.5092924 | 0.05770118 | -0.003309046 | 0.7881483 | 0.05818824 | -0.002427239
[5 empty] | 0.1401076 | 0.05780343 | -0.003249084 |  | 0.2068483 | 0.05974788 | -0.001986432 | 0.5109291 | 0.05846041 | -0.003309046 | 0.7904756 | 0.05895388 | -0.002427239
[5 empty] | 0.1404895 | 0.05855413 | -0.003249084 |  | 0.2074413 | 0.06052383 | -0.001986432 | 0.511948 | 0.05921964 | -0.003309046 | 0.7935853 | 0.05971951 | -0.002427239
[5 empty] | 0.1409087 | 0.05930482 | -0.003219719 |  | 0.2081976 | 0.06129977 | -0.00198219 | 0.5130132 | 0.05997886 | -0.003282659 | 0.7953807 | 0.06048515 | -0.002411516
[5 empty] | 0.141136 | 0.06005552 | -0.003217145 |  | 0.208724 | 0.06207572 | -0.00198219 | 0.5141921 | 0.06073809 | -0.003282659 | 0.7984789 | 0.06125078 | -0.002411516
[5 empty] | 0.1414957 | 0.06080621 | -0.003219398 |  | 0.209203 | 0.06285167 | -0.00198219 | 0.514884 | 0.06149731 | -0.003282659 | 0.8009877 | 0.06201642 | -0.002411516
[5 empty] | 0.1417394 | 0.0615569 | -0.003218432 |  | 0.2097128 | 0.06362761 | -0.00198219 | 0.515422 | 0.06225654 | -0.003282659 | 0.803428 | 0.06278205 | -0.002411516
[5 empty] | 0.1419623 | 0.0623076 | -0.003160666 |  | 0.2100422 | 0.06440356 | -0.001971409 | 0.5166107 | 0.06301577 | -0.003223842 | 0.8060079 | 0.06354769 | -0.002380216
[5 empty] | 0.1423566 | 0.06305829 | -0.00316193 |  | 0.21056 | 0.06517951 | -0.001971409 | 0.5177818 | 0.06377499 | -0.003223842 | 0.808725 | 0.06431332 | -0.002380216
[5 empty] | 0.1428269 | 0.06380899 | -0.003158455 |  | 0.2114265 | 0.06595545 | -0.001971409 | 0.5188012 | 0.06453422 | -0.003223842 | 0.8116835 | 0.06507896 | -0.002380216
[5 empty] | 0.142949 | 0.06455968 | -0.003157507 |  | 0.2117926 | 0.0667314 | -0.001971409 | 0.5194668 | 0.06529344 | -0.003223842 | 0.8138144 | 0.06584459 | -0.002380216
[5 empty] | 0.1433783 | 0.06531037 | -0.003078839 |  | 0.2122944 | 0.06750735 | -0.001960335 | 0.5203845 | 0.06605267 | -0.003146937 | 0.8163924 | 0.06661023 | -0.002333518
[5 empty] | 0.143671 | 0.06606107 | -0.003078839 |  | 0.2128788 | 0.06828329 | -0.001960335 | 0.5214207 | 0.0668119 | -0.003146937 | 0.8182374 | 0.06737586 | -0.002333518
[5 empty] | 0.1438069 | 0.06681176 | -0.003079147 |  | 0.2134925 | 0.06905924 | -0.001960335 | 0.5223735 | 0.06757112 | -0.003146937 | 0.8220295 | 0.0681415 | -0.002333518
[5 empty] | 0.1443097 | 0.06756246 | -0.003078531 |  | 0.2142963 | 0.06983519 | -0.001960335 | 0.5235816 | 0.06833035 | -0.003146937 | 0.8242221 | 0.06890713 | -0.002333518
[5 empty] | 0.1446948 | 0.06831315 | -0.00297639 |  | 0.2145387 | 0.07061113 | -0.001944552 | 0.5237585 | 0.06908957 | -0.003049685 | 0.8280427 | 0.06967276 | -0.002280468
[5 empty] | 0.1447863 | 0.06906384 | -0.002975794 |  | 0.2153466 | 0.07138708 | -0.001944552 | 0.5244618 | 0.0698488 | -0.003049685 | 0.8291655 | 0.0704384 | -0.002280468
[5 empty] | 0.1451681 | 0.06981454 | -0.002974604 |  | 0.2155902 | 0.07216303 | -0.001944552 | 0.5252182 | 0.07060803 | -0.003049685 | 0.8333254 | 0.07120403 | -0.002280468
[5 empty] | 0.1454898 | 0.07056523 | -0.002976985 |  | 0.2165632 | 0.07293897 | -0.001944552 | 0.5259604 | 0.07136725 | -0.003049685 | 0.8346603 | 0.07196967 | -0.002280468
[5 empty] | 0.1456336 | 0.07131593 | -0.00285968 |  | 0.2167527 | 0.07371492 | -0.001924797 | 0.5270293 | 0.07212648 | -0.002935751 | 0.8382781 | 0.0727353 | -0.002215016
[5 empty] | 0.146128 | 0.07206662 | -0.002862254 |  | 0.2175109 | 0.07449087 | -0.001924797 | 0.5280856 | 0.07288571 | -0.002935751 | 0.840252 | 0.07350094 | -0.002215016
[5 empty] | 0.1463659 | 0.07281731 | -0.002860252 |  | 0.2181065 | 0.07526681 | -0.001924797 | 0.5292662 | 0.07364493 | -0.002935751 | 0.8437491 | 0.07426657 | -0.002215016
[5 empty] | 0.1465034 | 0.07356801 | -0.002861968 |  | 0.2184291 | 0.07604276 | -0.001924797 | 0.5300936 | 0.07440416 | -0.002935751 | 0.8459173 | 0.07503221 | -0.002215016
[5 empty] | 0.1468157 | 0.0743187 | -0.002728082 |  | 0.2192962 | 0.07681871 | -0.001903328 | 0.530088 | 0.07516338 | -0.002814701 | 0.8489496 | 0.07579784 | -0.002144241
[5 empty] | 0.1471655 | 0.0750694 | -0.002730537 |  | 0.2196159 | 0.07759465 | -0.001903328 | 0.531165 | 0.07592261 | -0.002814701 | 0.852407 | 0.07656348 | -0.002144241
[5 empty] | 0.147395 | 0.07582009 | -0.00273081 |  | 0.2205091 | 0.0783706 | -0.001903328 | 0.5314774 | 0.07668184 | -0.002814701 | 0.854184 | 0.07732911 | -0.002144241
[5 empty] | 0.14782 | 0.07657078 | -0.00273081 |  | 0.2208246 | 0.07914654 | -0.001903328 | 0.5328076 | 0.07744106 | -0.002681547 | 0.8568207 | 0.07809475 | -0.002144241
[5 empty] | 0.1481839 | 0.07732148 | -0.002589012 |  | 0.2215777 | 0.07992249 | -0.001878553 | 0.5337164 | 0.07820029 | -0.002681547 | 0.8593179 | 0.07886038 | -0.002070684
[5 empty] | 0.1482881 | 0.07807217 | -0.002589789 |  | 0.2220255 | 0.08069844 | -0.001878553 | 0.533584 | 0.07895951 | -0.002681547 | 0.8617836 | 0.07962602 | -0.002070684
[5 empty] | 0.1486874 | 0.07882287 | -0.002591602 |  | 0.2226359 | 0.08147438 | -0.001878553 | 0.5345419 | 0.07971874 | -0.002681547 | 0.864662 | 0.08039165 | -0.002070684
[5 empty] | 0.1489257 | 0.07957356 | -0.002592638 |  | 0.2230494 | 0.08225033 | -0.001878553 | 0.5350087 | 0.08047797 | -0.002681547 | 0.866832 | 0.08115729 | -0.002070684
[5 empty] | 0.1492414 | 0.08032425 | -0.00244795 |  | 0.2238198 | 0.08302628 | -0.001852685 | 0.5362251 | 0.08123719 | -0.002538888 | 0.8691848 | 0.08192292 | -0.001994789
[5 empty] | 0.1495548 | 0.08107495 | -0.002448929 |  | 0.2243926 | 0.08380222 | -0.001852685 | 0.5362605 | 0.08199642 | -0.002538888 | 0.871944 | 0.08268856 | -0.001994789
[5 empty] | 0.1496463 | 0.08182564 | -0.002447461 |  | 0.2246826 | 0.08457817 | -0.001852685 | 0.5372542 | 0.08275564 | -0.002538888 | 0.8739811 | 0.08345419 | -0.001994789
[5 empty] | 0.1498948 | 0.08257634 | -0.002448195 |  | 0.2252185 | 0.08535412 | -0.001852685 | 0.5375493 | 0.08351487 | -0.002538888 | 0.8763062 | 0.08421983 | -0.001994789
[5 empty] | 0.1501609 | 0.08332703 | -0.002304608 |  | 0.2258055 | 0.08613006 | -0.001822905 | 0.5386675 | 0.0842741 | -0.002397494 | 0.8785786 | 0.08498546 | -0.001917019
[5 empty] | 0.1506852 | 0.08407772 | -0.002302766 |  | 0.2264717 | 0.08690601 | -0.001822905 | 0.5392946 | 0.08503332 | -0.002397494 | 0.8809085 | 0.0857511 | -0.001917019
[5 empty] | 0.1508663 | 0.08482842 | -0.00230576 |  | 0.2270206 | 0.08768196 | -0.001822905 | 0.5400542 | 0.08579255 | -0.002397494 | 0.8843173 | 0.08651673 | -0.001917019
[5 empty] | 0.1510648 | 0.08557911 | -0.002304608 |  | 0.2273388 | 0.0884579 | -0.001822905 | 0.5402527 | 0.08655178 | -0.002397494 | 0.8851617 | 0.08728236 | -0.001917019
[5 empty] | 0.1512202 | 0.0863298 | -0.002161507 |  | 0.2278192 | 0.08923385 | -0.001795382 | 0.5409313 | 0.087311 | -0.002255208 | 0.8868496 | 0.088048 | -0.001838821
[5 empty] | 0.1515541 | 0.0870805 | -0.002159131 |  | 0.2285189 | 0.0900098 | -0.001795382 | 0.5416049 | 0.08807023 | -0.002255208 | 0.8901832 | 0.08881363 | -0.001838821
[5 empty] | 0.1518654 | 0.08783119 | -0.002162155 |  | 0.2288731 | 0.09078574 | -0.001795382 | 0.5424132 | 0.08882945 | -0.002255208 | 0.8916173 | 0.08957927 | -0.001838821
[5 empty] | 0.1520326 | 0.08858189 | -0.002022917 |  | 0.2292197 | 0.09156169 | -0.001795382 | 0.5432871 | 0.08958868 | -0.00211889 | 0.8927461 | 0.0903449 | -0.001838821
[5 empty] | 0.1521969 | 0.08933258 | -0.002022513 |  | 0.2300125 | 0.09233764 | -0.001764438 | 0.5434604 | 0.09034791 | -0.00211889 | 0.8959779 | 0.09111054 | -0.001768817
[5 empty] | 0.1525606 | 0.09008327 | -0.002022715 |  | 0.2301731 | 0.09311358 | -0.001764438 | 0.5442575 | 0.09110713 | -0.00211889 | 0.8974075 | 0.09187617 | -0.001768817
[5 empty] | 0.152861 | 0.09083397 | -0.00202494 |  | 0.2306662 | 0.09388953 | -0.001764438 | 0.5440742 | 0.09186636 | -0.00211889 | 0.8990981 | 0.09264181 | -0.001768817
[5 empty] | 0.1530571 | 0.09158466 | -0.00202494 |  | 0.2312936 | 0.09466547 | -0.001764438 | 0.5447257 | 0.09262558 | -0.00211889 | 0.9000099 | 0.09340744 | -0.001768817
[5 empty] | 0.1531485 | 0.09233536 | -0.001895102 |  | 0.2318556 | 0.09544142 | -0.00173294 | 0.5460046 | 0.09338481 | -0.001988378 | 0.9012922 | 0.09417308 | -0.001701026
[5 empty] | 0.1536232 | 0.09308605 | -0.001894154 |  | 0.2320656 | 0.09621737 | -0.00173294 | 0.5466526 | 0.09414404 | -0.001988378 | 0.9027122 | 0.09493871 | -0.001701026
[5 empty] | 0.153851 | 0.09383674 | -0.001896239 |  | 0.2323513 | 0.09699331 | -0.00173294 | 0.5464585 | 0.09490326 | -0.001988378 | 0.9043835 | 0.09570435 | -0.001701026
[5 empty] | 0.1538923 | 0.09458744 | -0.001894912 |  | 0.2330573 | 0.09776926 | -0.00173294 | 0.5475244 | 0.09566249 | -0.001988378 | 0.9050293 | 0.09646998 | -0.001701026
[5 empty] | 0.1542566 | 0.09533813 | -0.001785852 |  | 0.2332655 | 0.09854521 | -0.001701712 | 0.5478886 | 0.09642171 | -0.0018656 | 0.9066154 | 0.09723562 | -0.001643087
[5 empty] | 0.154475 | 0.09608883 | -0.001786031 |  | 0.2338656 | 0.09932115 | -0.001701712 | 0.5481118 | 0.09718094 | -0.0018656 | 0.9076327 | 0.09800125 | -0.001643087
[5 empty] | 0.1546084 | 0.09683952 | -0.001785852 |  | 0.234052 | 0.1000971 | -0.001701712 | 0.5495999 | 0.09794017 | -0.0018656 | 0.9070316 | 0.09876689 | -0.001643087
[5 empty] | 0.1548613 | 0.09759021 | -0.001688567 |  | 0.2345442 | 0.100873 | -0.001701712 | 0.5491904 | 0.09869939 | -0.0018656 | 0.9080599 | 0.09953252 | -0.001643087
[5 empty] | 0.1548854 | 0.09834091 | -0.001689242 |  | 0.2351119 | 0.101649 | -0.001669535 | 0.5497662 | 0.09945862 | -0.0017586 | 0.9088575 | 0.1002982 | -0.001593042
[5 empty] | 0.1550906 | 0.0990916 | -0.001689073 |  | 0.2353791 | 0.1024249 | -0.001669535 | 0.551048 | 0.1002178 | -0.0017586 | 0.9096718 | 0.1010638 | -0.001593042
[5 empty] | 0.1555594 | 0.0998423 | -0.001689242 |  | 0.2355761 | 0.1032009 | -0.001669535 | 0.5514865 | 0.1009771 | -0.0017586 | 0.9093071 | 0.1018294 | -0.001593042
[5 empty] | 0.1557786 | 0.100593 | -0.001688567 |  | 0.2358473 | 0.1039768 | -0.001669535 | 0.5517857 | 0.1017363 | -0.0017586 | 0.9105662 | 0.1025951 | -0.001593042
[5 empty] | 0.1558298 | 0.1013437 | -0.001612372 |  | 0.2361636 | 0.1047528 | -0.001637761 | 0.5522991 | 0.1024955 | -0.001669384 | 0.9111223 | 0.1033607 | -0.001547914
[5 empty] | 0.156145 | 0.1020944 | -0.001611567 |  | 0.2367574 | 0.1055287 | -0.001637761 | 0.5530982 | 0.1032547 | -0.001669384 | 0.9108581 | 0.1041263 | -0.001547914
[5 empty] | 0.1561064 | 0.1028451 | -0.001611889 |  | 0.2369894 | 0.1063047 | -0.001637761 | 0.5532641 | 0.104014 | -0.001669384 | 0.9112873 | 0.104892 | -0.001547914
[5 empty] | 0.156272 | 0.1035958 | -0.001611567 |  | 0.2371784 | 0.1070806 | -0.001637761 | 0.5542831 | 0.1047732 | -0.001669384 | 0.911012 | 0.1056576 | -0.001547914
[5 empty] | 0.1564987 | 0.1043465 | -0.001553387 |  | 0.2374988 | 0.1078566 | -0.001607185 | 0.5552362 | 0.1055324 | -0.001599427 | 0.9121301 | 0.1064232 | -0.001501854
[5 empty] | 0.15689 | 0.1050972 | -0.001553698 |  | 0.237455 | 0.1086325 | -0.001607185 | 0.5552722 | 0.1062917 | -0.001599427 | 0.9134767 | 0.1071889 | -0.001501854
[5 empty] | 0.1570531 | 0.1058478 | -0.001553853 |  | 0.2380672 | 0.1094085 | -0.001607185 | 0.5565153 | 0.1070509 | -0.001599427 | 0.9124849 | 0.1079545 | -0.001501854
[5 empty] | 0.1570704 | 0.1065985 | -0.001552766 |  | 0.2382902 | 0.1101844 | -0.001576312 | 0.556762 | 0.1078101 | -0.001599427 | 0.913471 | 0.1087201 | -0.001501854
[5 empty] | 0.1571693 | 0.1073492 | -0.001494373 |  | 0.2382497 | 0.1109604 | -0.001576312 | 0.5575747 | 0.1085693 | -0.001537913 | 0.9138682 | 0.1094858 | -0.001459004
[5 empty] | 0.1575991 | 0.1080999 | -0.001495719 |  | 0.2384717 | 0.1117363 | -0.001576312 | 0.5578156 | 0.1093286 | -0.001537913 | 0.9136759 | 0.1102514 | -0.001459004
[5 empty] | 0.1575507 | 0.1088506 | -0.001494971 |  | 0.2387518 | 0.1125122 | -0.001576312 | 0.558267 | 0.1100878 | -0.001537913 | 0.915464 | 0.111017 | -0.001459004
[5 empty] | 0.1578749 | 0.1096013 | -0.001495121 |  | 0.2389728 | 0.1132882 | -0.001576312 | 0.5592861 | 0.110847 | -0.001537913 | 0.9144421 | 0.1117827 | -0.001459004
[5 empty] | 0.1578863 | 0.110352 | -0.001438308 |  | 0.2392224 | 0.1140641 | -0.001543148 | 0.5596609 | 0.1116062 | -0.001481513 | 0.915869 | 0.1125483 | -0.001415391
[5 empty] | 0.1581254 | 0.1111027 | -0.001439458 |  | 0.2392952 | 0.1148401 | -0.001543148 | 0.5604613 | 0.1123655 | -0.001481513 | 0.9157704 | 0.1133139 | -0.001415391
[5 empty] | 0.1584884 | 0.1118534 | -0.00143802 |  | 0.2397778 | 0.115616 | -0.001543148 | 0.5611878 | 0.1131247 | -0.001481513 | 0.9154317 | 0.1140796 | -0.001415391
[5 empty] | 0.1585169 | 0.1126041 | -0.001438595 |  | 0.2397602 | 0.116392 | -0.001543148 | 0.5616972 | 0.1138839 | -0.001481513 | 0.9167251 | 0.1148452 | -0.001415391
[5 empty] | 0.1587736 | 0.1133548 | -0.001384235 |  | 0.2401526 | 0.1171679 | -0.001508119 | 0.5617742 | 0.1146431 | -0.001424255 | 0.9176619 | 0.1156109 | -0.001374098
[5 empty] | 0.1589038 | 0.1141055 | -0.001384927 |  | 0.2402203 | 0.1179439 | -0.001508119 | 0.5627074 | 0.1154024 | -0.001424255 | 0.9181248 | 0.1163765 | -0.001374098
[5 empty] | 0.1590119 | 0.1148562 | -0.001384789 |  | 0.2403157 | 0.1187198 | -0.001508119 | 0.5637818 | 0.1161616 | -0.001424255 | 0.9172932 | 0.1171421 | -0.001374098
[5 empty] | 0.1590976 | 0.1156069 | -0.001384927 |  | 0.2409397 | 0.1194958 | -0.001508119 | 0.5636342 | 0.1169208 | -0.001367669 | 0.9180953 | 0.1179078 | -0.001374098
[5 empty] | 0.1594959 | 0.1163576 | -0.001330984 |  | 0.2407958 | 0.1202717 | -0.001471313 | 0.5640571 | 0.11768 | -0.001367669 | 0.9184227 | 0.1186734 | -0.001333058
[5 empty] | 0.1595371 | 0.1171083 | -0.001331649 |  | 0.2412692 | 0.1210477 | -0.001471313 | 0.5644051 | 0.1184393 | -0.001367669 | 0.9194472 | 0.119439 | -0.001333058
[5 empty] | 0.1597234 | 0.117859 | -0.001330584 |  | 0.2411799 | 0.1218236 | -0.001471313 | 0.5649656 | 0.1191985 | -0.001367669 | 0.9190588 | 0.1202047 | -0.001333058
[5 empty] | 0.1599084 | 0.1186096 | -0.001330185 |  | 0.2417086 | 0.1225995 | -0.001471313 | 0.5664591 | 0.1199577 | -0.001367669 | 0.9192502 | 0.1209703 | -0.001333058
[5 empty] | 0.159987 | 0.1193603 | -0.001281064 |  | 0.2418511 | 0.1233755 | -0.001431954 | 0.5660779 | 0.1207169 | -0.001315613 | 0.9201391 | 0.1217359 | -0.001294073
[5 empty] | 0.1603792 | 0.120111 | -0.00128132 |  | 0.241991 | 0.1241514 | -0.001431954 | 0.5669901 | 0.1214762 | -0.001315613 | 0.9196137 | 0.1225016 | -0.001294073
[5 empty] | 0.1604548 | 0.1208617 | -0.001280424 |  | 0.2421876 | 0.1249274 | -0.001431954 | 0.5674669 | 0.1222354 | -0.001315613 | 0.9207248 | 0.1232672 | -0.001294073
[5 empty] | 0.160634 | 0.1216124 | -0.00128132 |  | 0.2425593 | 0.1257033 | -0.001390478 | 0.5678684 | 0.1229946 | -0.001315613 | 0.9204208 | 0.1240328 | -0.001294073
[5 empty] | 0.1608117 | 0.1223631 | -0.001232359 |  | 0.2424243 | 0.1264793 | -0.001390478 | 0.5691337 | 0.1237539 | -0.001265089 | 0.921167 | 0.1247985 | -0.001254973
[5 empty] | 0.1609667 | 0.1231138 | -0.001233098 |  | 0.242553 | 0.1272552 | -0.001390478 | 0.5697462 | 0.1245131 | -0.001265089 | 0.9214369 | 0.1255641 | -0.001254973
[5 empty] | 0.1609513 | 0.1238645 | -0.001232359 |  | 0.2427677 | 0.1280312 | -0.001390478 | 0.5700662 | 0.1252723 | -0.001265089 | 0.9219351 | 0.1263297 | -0.001254973
[5 empty] | 0.1612296 | 0.1246152 | -0.001185484 |  | 0.2432168 | 0.1288071 | -0.001390478 | 0.5702379 | 0.1260315 | -0.001216504 | 0.9206639 | 0.1270954 | -0.001254973
[5 empty] | 0.1613796 | 0.1253659 | -0.001184892 |  | 0.2431874 | 0.1295831 | -0.001347423 | 0.5709857 | 0.1267908 | -0.001216504 | 0.9220888 | 0.127861 | -0.001217017
[5 empty] | 0.1613799 | 0.1261166 | -0.001184892 |  | 0.2432138 | 0.130359 | -0.001347423 | 0.5717307 | 0.12755 | -0.001216504 | 0.9220965 | 0.1286266 | -0.001217017
[5 empty] | 0.1616321 | 0.1268673 | -0.001185721 |  | 0.2437422 | 0.131135 | -0.001347423 | 0.5721824 | 0.1283092 | -0.001216504 | 0.9228028 | 0.1293923 | -0.001217017
[5 empty] | 0.1616499 | 0.127618 | -0.001186077 |  | 0.2435826 | 0.1319109 | -0.0013038 | 0.5721224 | 0.1290684 | -0.001216504 | 0.921503 | 0.1301579 | -0.001217017
[5 empty] | 0.1619834 | 0.1283687 | -0.001144337 |  | 0.2439848 | 0.1326869 | -0.0013038 | 0.5727851 | 0.1298277 | -0.001170725 | 0.9227835 | 0.1309235 | -0.001181324
[5 empty] | 0.1619974 | 0.1291194 | -0.001143994 |  | 0.2442939 | 0.1334628 | -0.0013038 | 0.5737357 | 0.1305869 | -0.001170725 | 0.9233514 | 0.1316892 | -0.001181324
[5 empty] | 0.162179 | 0.1298701 | -0.001143765 |  | 0.2441218 | 0.1342387 | -0.0013038 | 0.5737373 | 0.1313461 | -0.001170725 | 0.9230886 | 0.1324548 | -0.001181324
[5 empty] | 0.1622951 | 0.1306207 | -0.001143422 |  | 0.244363 | 0.1350147 | -0.0013038 | 0.5749732 | 0.1321053 | -0.001170725 | 0.9227008 | 0.1332205 | -0.001181324
[5 empty] | 0.1625579 | 0.1313714 | -0.001105037 |  | 0.2443909 | 0.1357906 | -0.001257343 | 0.5749676 | 0.1328646 | -0.001128652 | 0.923012 | 0.1339861 | -0.001146024
[5 empty] | 0.1625002 | 0.1321221 | -0.001105811 |  | 0.2445933 | 0.1365666 | -0.001257343 | 0.5759061 | 0.1336238 | -0.001128652 | 0.9240222 | 0.1347517 | -0.001146024
[5 empty] | 0.1628017 | 0.1328728 | -0.00110559 |  | 0.2446419 | 0.1373425 | -0.001257343 | 0.5756739 | 0.134383 | -0.001128652 | 0.9246722 | 0.1355174 | -0.001146024
[5 empty] | 0.1630163 | 0.1336235 | -0.00107014 |  | 0.2448948 | 0.1381185 | -0.001257343 | 0.5767521 | 0.1351422 | -0.001128652 | 0.9231951 | 0.136283 | -0.001146024
[5 empty] | 0.162867 | 0.1343742 | -0.001071211 |  | 0.2449038 | 0.1388944 | -0.00121048 | 0.5770966 | 0.1359015 | -0.001091542 | 0.9246547 | 0.1370486 | -0.00111136
[5 empty] | 0.1632692 | 0.1351249 | -0.001071211 |  | 0.2454162 | 0.1396704 | -0.00121048 | 0.5776569 | 0.1366607 | -0.001091542 | 0.9241046 | 0.1378143 | -0.00111136
[5 empty] | 0.1632219 | 0.1358756 | -0.001071104 |  | 0.2454449 | 0.1404463 | -0.00121048 | 0.5779942 | 0.1374199 | -0.001091542 | 0.9243715 | 0.1385799 | -0.00111136
[5 empty] | 0.163343 | 0.1366263 | -0.001071211 |  | 0.2454983 | 0.1412223 | -0.00121048 | 0.5781081 | 0.1381791 | -0.001091542 | 0.9236882 | 0.1393455 | -0.00111136
[5 empty] | 0.1634192 | 0.137377 | -0.001040165 |  | 0.2454264 | 0.1419982 | -0.00116239 | 0.5793905 | 0.1389384 | -0.001056729 | 0.9251183 | 0.1401112 | -0.001079391
[5 empty] | 0.1635999 | 0.1381277 | -0.001039957 |  | 0.2454686 | 0.1427742 | -0.00116239 | 0.579057 | 0.1396976 | -0.001056729 | 0.9253623 | 0.1408768 | -0.001079391
[5 empty] | 0.1638211 | 0.1388784 | -0.001040165 |  | 0.2459248 | 0.1435501 | -0.00116239 | 0.5803332 | 0.1404568 | -0.001056729 | 0.9258344 | 0.1416424 | -0.001079391
[5 empty] | 0.1638479 | 0.1396291 | -0.001040269 |  | 0.2457159 | 0.1443261 | -0.00116239 | 0.5807257 | 0.1412161 | -0.001026627 | 0.9252379 | 0.1424081 | -0.001079391
[5 empty] | 0.163808 | 0.1403798 | -0.001013186 |  | 0.2458008 | 0.145102 | -0.001111166 | 0.5811144 | 0.1419753 | -0.001026627 | 0.9256943 | 0.1431737 | -0.001047756
[5 empty] | 0.1640439 | 0.1411305 | -0.001013287 |  | 0.2459396 | 0.1458779 | -0.001111166 | 0.5816463 | 0.1427345 | -0.001026627 | 0.9251997 | 0.1439393 | -0.001047756
[5 empty] | 0.1642561 | 0.1418812 | -0.001014098 |  | 0.2461622 | 0.1466539 | -0.001111166 | 0.5820275 | 0.1434937 | -0.001026627 | 0.9244613 | 0.144705 | -0.001047756
[5 empty] | 0.1642305 | 0.1426319 | -0.0009938356 |  | 0.2461086 | 0.1474298 | -0.001060993 | 0.5823313 | 0.144253 | -0.001026627 | 0.9251297 | 0.1454706 | -0.001047756
[5 empty] | 0.1642451 | 0.1433825 | -0.0009940343 |  | 0.2462285 | 0.1482058 | -0.001060993 | 0.5827783 | 0.1450122 | -0.001001209 | 0.9257901 | 0.1462362 | -0.00101813
[5 empty] | 0.1644073 | 0.1441332 | -0.0009932394 |  | 0.2461918 | 0.1489817 | -0.001060993 | 0.5829269 | 0.1457714 | -0.001001209 | 0.9247914 | 0.1470019 | -0.00101813
[5 empty] | 0.16461 | 0.1448839 | -0.0009946305 |  | 0.2464187 | 0.1497577 | -0.001060993 | 0.5835874 | 0.1465306 | -0.001001209 | 0.926379 | 0.1477675 | -0.00101813
[5 empty] | 0.1645742 | 0.1456346 | -0.0009943324 |  | 0.2464285 | 0.1505336 | -0.001060993 | 0.5835802 | 0.1472899 | -0.001001209 | 0.9248921 | 0.1485331 | -0.00101813
[5 empty] | 0.164729 | 0.1463853 | -0.0009780273 |  | 0.2462512 | 0.1513096 | -0.001009669 | 0.5845285 | 0.1480491 | -0.0009817648 | 0.925048 | 0.1492988 | -0.0009904299
[5 empty] | 0.1649027 | 0.147136 | -0.0009774411 |  | 0.2462469 | 0.1520855 | -0.001009669 | 0.5849563 | 0.1488083 | -0.0009817648 | 0.9260211 | 0.1500644 | -0.0009904299
[5 empty] | 0.1650094 | 0.1478867 | -0.0009779296 |  | 0.2464458 | 0.1528615 | -0.001009669 | 0.5853802 | 0.1495675 | -0.0009817648 | 0.9249808 | 0.1508301 | -0.0009904299
[5 empty] | 0.165 | 0.1486374 | -0.0009698307 |  | 0.2463707 | 0.1536374 | -0.0009703159 | 0.5859202 | 0.1503268 | -0.0009699281 | 0.9254697 | 0.1515957 | -0.0009698312
[5 empty] | 0.164914 | 0.1493881 | -0.0009691525 |  | 0.2463106 | 0.1544134 | -0.0009703159 | 0.5859202 | 0.151086 | -0.0009699281 | 0.9249979 | 0.1523613 | -0.0009698312