## 1
Общество с ограниченной ответственностью "Инженерная геология" (ООО "ИнжГео")
Юр. адрес: 117279, г. Москва, ул. Миклухо-Маклая, 36 а, этаж 5, пом. XXIII к. 76-84
Телефон/факс +7 (495) 132-30-00, Адрес электронной почты inbox@inj-geo.ru
Испытательная лаборатория ООО «ИнжГео»
Адрес места осуществления деятельности лаборатории: г. Москва, просп. Вернадского, д. 51, стр. 1
Телефон +7(910)4557682, E-mail: slg85@mail.ru
Протокол испытаний № 13-63/22 от 20-11-2022
Наименование и адрес заказчика: ООО Регионстрой
Наименование объекта: Переход трубопровода через р. Енисей
Наименование используемого метода/методики: ГОСТ 12248.3-2020
Условия проведения испытания: температура окружающей среды (18 - 25)0С, влажность воздуха (40 - 75)%
Дата получение объекта подлежащего испытаниям: 24.10.2022
Дата испытания: 25.10.2022-19.11.2022
Испытание грунтов методом одноплоскостного среза
[6 empty] | Лабораторный номер: |  | 1057 |  |  |  | We, д.е. = | 0.406669122
[6 empty] | Номер скважины: |  | BH-001 |  |  |  | ρ, г/см3 = | 1.9
[6 empty] | Глубина отбора, м: |  | 1.7 |  |  |  | ρs, г/см3 = | 2.7
[6 empty] | Наименование грунта: |  | Суглинок, после оттаивания текучий, легкий песчанистый |  |  |  | e, д.е. = | 1.1
[6 empty] | Схема проведения опыта: |  | КД |  |  |  | IL, д.е. = | 1.082
Результаты испытаний
[7 empty] | Нормальное напряжение σ, МПа | Касательное напряжение t, МПа | tg ϕ | Угол внутреннего трения ϕ, град. | Удельное сцепление C, МПа
[7 empty] | 0.1 | 0.05289702
[7 empty] | 0.15 | 0.06659554
[7 empty] | 0.2 | 0.08929405
Эффективные значения угла внутреннего трения и удельного сцепления ϕ', С'
[7 empty] | ϕ', град. = | 20
[7 empty] | С', МПа = | 0.015
[7 empty] | Начальник исп. лаборатории: |  |  |  |  | Семиколенова Л.Г.
Лист 1 , всего листов 1
Частичное воспроизведение протокола испытаний без письменного разрешения ООО «ИнжГео» ЗАПРЕЩАЕТСЯ
второй график |  | первый график
dev | eps | sigma | dev1 | eps1 | dev2 | eps2 | dev3 | eps3
0 | 0 |  | 0 | 0 | 0 | 0 | 0 | 0
0.001495767 | 0.0330136 |  | 0.001495767 | 0.0330136 | 0.00231084 | 0.0330136 | 0.003280166 | 0.0330136
0.002830386 | 0.06602721 |  | 0.002830386 | 0.06602721 | 0.004617987 | 0.06602721 | 0.006613968 | 0.06602721
0.00425936 | 0.09904081 |  | 0.00425936 | 0.09904081 | 0.006860064 | 0.09904081 | 0.009469793 | 0.09904081
0.005922335 | 0.1320544 |  | 0.005922335 | 0.1320544 | 0.009220723 | 0.1320544 | 0.01230539 | 0.1320544
0.007100737 | 0.165068 |  | 0.007100737 | 0.165068 | 0.01147422 | 0.165068 | 0.01586786 | 0.165068
0.00882856 | 0.1980816 |  | 0.00882856 | 0.1980816 | 0.01306549 | 0.1980816 | 0.01836557 | 0.1980816
0.0100797 | 0.2310952 |  | 0.0100797 | 0.2310952 | 0.01527358 | 0.2310952 | 0.02168186 | 0.2310952
0.01192955 | 0.2641088 |  | 0.01192955 | 0.2641088 | 0.01784168 | 0.2641088 | 0.02447288 | 0.2641088
0.01296277 | 0.2971224 |  | 0.01296277 | 0.2971224 | 0.0191474 | 0.2971224 | 0.02665728 | 0.2971224
0.01426916 | 0.330136 |  | 0.01426916 | 0.330136 | 0.02164517 | 0.330136 | 0.02939993 | 0.330136
0.01591565 | 0.3631496 |  | 0.01591565 | 0.3631496 | 0.02309721 | 0.3631496 | 0.03028845 | 0.3631496
0.01798681 | 0.3961632 |  | 0.01798681 | 0.3961632 | 0.0250618 | 0.3961632 | 0.03439737 | 0.3961632
0.01968502 | 0.4291768 |  | 0.01968502 | 0.4291768 | 0.02664613 | 0.4291768 | 0.03653916 | 0.4291768
0.02151421 | 0.4621904 |  | 0.02151421 | 0.4621904 | 0.02921411 | 0.4621904 | 0.03835679 | 0.4621904
0.02247759 | 0.4952041 |  | 0.02247759 | 0.4952041 | 0.03190287 | 0.4952041 | 0.04031457 | 0.4952041
0.02478372 | 0.5282177 |  | 0.02478372 | 0.5282177 | 0.03302558 | 0.5282177 | 0.04139534 | 0.5282177
0.02607479 | 0.5612313 |  | 0.02607479 | 0.5612313 | 0.03455183 | 0.5612313 | 0.04340862 | 0.5612313
0.02841877 | 0.5942449 |  | 0.02841877 | 0.5942449 | 0.03714665 | 0.5942449 | 0.04644123 | 0.5942449
0.02896716 | 0.6272585 |  | 0.02896716 | 0.6272585 | 0.03895657 | 0.6272585 | 0.04885801 | 0.6272585
0.03134552 | 0.6602721 |  | 0.03134552 | 0.6602721 | 0.04149694 | 0.6602721 | 0.04988379 | 0.6602721
0.03213587 | 0.6932857 |  | 0.03213587 | 0.6932857 | 0.04217309 | 0.6932857 | 0.05086805 | 0.6932857
0.03333339 | 0.7262993 |  | 0.03333339 | 0.7262993 | 0.04395047 | 0.7262993 | 0.05167205 | 0.7262993
0.03479476 | 0.7593129 |  | 0.03479476 | 0.7593129 | 0.04417835 | 0.7593129 | 0.05303716 | 0.7593129
0.03622144 | 0.7923265 |  | 0.03622144 | 0.7923265 | 0.04674447 | 0.7923265 | 0.05565007 | 0.7923265
0.0362688 | 0.8253401 |  | 0.0362688 | 0.8253401 | 0.04841771 | 0.8253401 | 0.05708297 | 0.8253401
0.03757515 | 0.8583537 |  | 0.03757515 | 0.8583537 | 0.04899767 | 0.8583537 | 0.05680846 | 0.8583537
0.03765204 | 0.8913673 |  | 0.03765204 | 0.8913673 | 0.04825612 | 0.8913673 | 0.05954529 | 0.8913673
0.03830342 | 0.9243809 |  | 0.03830342 | 0.9243809 | 0.05204314 | 0.9243809 | 0.05979911 | 0.9243809
0.03944741 | 0.9573945 |  | 0.03944741 | 0.9573945 | 0.05221435 | 0.9573945 | 0.0610227 | 0.9573945
0.03989453 | 0.9904081 |  | 0.03989453 | 0.9904081 | 0.05233226 | 0.9904081 | 0.0630499 | 0.9904081
0.03913655 | 1.023422 |  | 0.03913655 | 1.023422 | 0.05490709 | 1.023422 | 0.065933 | 1.023422
0.03946935 | 1.056435 |  | 0.03946935 | 1.056435 | 0.05591248 | 1.056435 | 0.06711921 | 1.056435
0.03941618 | 1.089449 |  | 0.03941618 | 1.089449 | 0.05548246 | 1.089449 | 0.06854224 | 1.089449
0.04045332 | 1.122463 |  | 0.04045332 | 1.122463 | 0.05820447 | 1.122463 | 0.06756798 | 1.122463
0.04146334 | 1.155476 |  | 0.04146334 | 1.155476 | 0.0577413 | 1.155476 | 0.06718925 | 1.155476
0.04171251 | 1.18849 |  | 0.04171251 | 1.18849 | 0.05840005 | 1.18849 | 0.06974911 | 1.18849
0.0410219 | 1.221503 |  | 0.0410219 | 1.221503 | 0.06072135 | 1.221503 | 0.07005456 | 1.221503
0.0427864 | 1.254517 |  | 0.0427864 | 1.254517 | 0.060935 | 1.254517 | 0.07099521 | 1.254517
0.04178984 | 1.287531 |  | 0.04178984 | 1.287531 | 0.06099014 | 1.287531 | 0.07378668 | 1.287531
0.04324981 | 1.320544 |  | 0.04324981 | 1.320544 | 0.06402081 | 1.320544 | 0.07372788 | 1.320544
0.04430598 | 1.353558 |  | 0.04430598 | 1.353558 | 0.06542694 | 1.353558 | 0.07342553 | 1.353558
0.04298569 | 1.386571 |  | 0.04298569 | 1.386571 | 0.062535 | 1.386571 | 0.07764703 | 1.386571
0.04413592 | 1.419585 |  | 0.04413592 | 1.419585 | 0.0631494 | 1.419585 | 0.07782864 | 1.419585
0.04385703 | 1.452599 |  | 0.04385703 | 1.452599 | 0.06408712 | 1.452599 | 0.07762802 | 1.452599
0.04375646 | 1.485612 |  | 0.04375646 | 1.485612 | 0.06494847 | 1.485612 | 0.07801536 | 1.485612
0.0453386 | 1.518626 |  | 0.0453386 | 1.518626 | 0.06668963 | 1.518626 | 0.07903828 | 1.518626
0.04640617 | 1.551639 |  | 0.04640617 | 1.551639 | 0.06504335 | 1.551639 | 0.08022976 | 1.551639
0.04632495 | 1.584653 |  | 0.04632495 | 1.584653 | 0.06442743 | 1.584653 | 0.0813388 | 1.584653
0.04597867 | 1.617667 |  | 0.04597867 | 1.617667 | 0.06441346 | 1.617667 | 0.0805022 | 1.617667
0.04715263 | 1.65068 |  | 0.04715263 | 1.65068 | 0.06431234 | 1.65068 | 0.07938806 | 1.65068
0.04768224 | 1.683694 |  | 0.04768224 | 1.683694 | 0.06685522 | 1.683694 | 0.08342745 | 1.683694
0.04709157 | 1.716707 |  | 0.04709157 | 1.716707 | 0.06620254 | 1.716707 | 0.08151372 | 1.716707
0.04681176 | 1.749721 |  | 0.04681176 | 1.749721 | 0.06553515 | 1.749721 | 0.08136889 | 1.749721
0.04776343 | 1.782735 |  | 0.04776343 | 1.782735 | 0.06721546 | 1.782735 | 0.08285179 | 1.782735
0.04660228 | 1.815748 |  | 0.04660228 | 1.815748 | 0.06549719 | 1.815748 | 0.08174793 | 1.815748
0.04774865 | 1.848762 |  | 0.04774865 | 1.848762 | 0.06776089 | 1.848762 | 0.08497529 | 1.848762
0.04858751 | 1.881775 |  | 0.04858751 | 1.881775 | 0.06647153 | 1.881775 | 0.08564522 | 1.881775
0.04915487 | 1.914789 |  | 0.04915487 | 1.914789 | 0.06765855 | 1.914789 | 0.0864573 | 1.914789
0.04901917 | 1.947803 |  | 0.04901917 | 1.947803 | 0.06799461 | 1.947803 | 0.08737018 | 1.947803
0.0507388 | 1.980816 |  | 0.0507388 | 1.980816 | 0.06545176 | 1.980816 | 0.08295025 | 1.980816
0.05083323 | 2.01383 |  | 0.05083323 | 2.01383 | 0.06474174 | 2.01383 | 0.08621631 | 2.01383
0.05045241 | 2.046843 |  | 0.05045241 | 2.046843 | 0.06555327 | 2.046843 | 0.08400725 | 2.046843
0.04932372 | 2.079857 |  | 0.04932372 | 2.079857 | 0.06633095 | 2.079857 | 0.08667039 | 2.079857
0.05056907 | 2.112871 |  | 0.05056907 | 2.112871 | 0.06581744 | 2.112871 | 0.08547772 | 2.112871
0.05035345 | 2.145884 |  | 0.05035345 | 2.145884 | 0.06512319 | 2.145884 | 0.08619726 | 2.145884
0.05026739 | 2.178898 |  | 0.05026739 | 2.178898 | 0.06675683 | 2.178898 | 0.08873657 | 2.178898
0.05136095 | 2.211911 |  | 0.05136095 | 2.211911 | 0.06853644 | 2.211911 | 0.09039938 | 2.211911
0.05175992 | 2.244925 |  | 0.05175992 | 2.244925 | 0.06816562 | 2.244925 | 0.08876967 | 2.244925
0.0506048 | 2.277939 |  | 0.0506048 | 2.277939 | 0.06658887 | 2.277939 | 0.08677667 | 2.277939
0.05349771 | 2.310952 |  | 0.05349771 | 2.310952 | 0.06804672 | 2.310952 | 0.08781922 | 2.310952
0.05207062 | 2.343966 |  | 0.05207062 | 2.343966 | 0.06544911 | 2.343966 | 0.09080018 | 2.343966
0.05394012 | 2.376979 |  | 0.05394012 | 2.376979 | 0.06677876 | 2.376979 | 0.08671158 | 2.376979
0.05262597 | 2.409993 |  | 0.05262597 | 2.409993 | 0.06847391 | 2.409993 | 0.08762935 | 2.409993
0.05394128 | 2.443007 |  | 0.05394128 | 2.443007 | 0.06536033 | 2.443007 | 0.08764504 | 2.443007
0.05254239 | 2.47602 |  | 0.05254239 | 2.47602 | 0.06659554 | 2.47602 | 0.0881288 | 2.47602
0.05289702 | 2.509034 |  | 0.05289702 | 2.509034 | 0.06464408 | 2.509034 | 0.08929405 | 2.509034
0.05275595 | 2.542047 |  | 0.05275595 | 2.542047 | 0.06787946 | 2.542047 | 0.0913693 | 2.542047
0.05364704 | 2.575061 |  | 0.05364704 | 2.575061 | 0.06543818 | 2.575061 | 0.08681057 | 2.575061
0.05383047 | 2.608075 |  | 0.05383047 | 2.608075 | 0.06445996 | 2.608075 | 0.08698935 | 2.608075
0.0518599 | 2.641088 |  | 0.0518599 | 2.641088 | 0.06513722 | 2.641088 | 0.09085945 | 2.641088
0.05077386 | 2.674102 |  | 0.05077386 | 2.674102 | 0.06637047 | 2.674102 | 0.08592985 | 2.674102
0.05338583 | 2.707115 |  | 0.05338583 | 2.707115 | 0.06455061 | 2.707115 | 0.08667314 | 2.707115
0.05270335 | 2.740129 |  | 0.05270335 | 2.740129 | 0.06292052 | 2.740129 | 0.08822476 | 2.740129
0.05203281 | 2.773143 |  | 0.05203281 | 2.773143 | 0.06299251 | 2.773143 | 0.08445516 | 2.773143
0.05027313 | 2.806156 |  | 0.05027313 | 2.806156 | 0.06139708 | 2.806156 | 0.08361936 | 2.806156
0.0503364 | 2.83917 |  | 0.0503364 | 2.83917 | 0.06108337 | 2.83917 | 0.08756451 | 2.83917
0.04953456 | 2.872183 |  | 0.04953456 | 2.872183 | 0.0610305 | 2.872183 | 0.08522742 | 2.872183
0.04780078 | 2.905197 |  | 0.04780078 | 2.905197 | 0.05895852 | 2.905197 | 0.08242866 | 2.905197
0.04741861 | 2.938211 |  | 0.04741861 | 2.938211 | 0.05655378 | 2.938211 | 0.08427332 | 2.938211
0.04772068 | 2.971224 |  | 0.04772068 | 2.971224 | 0.05726135 | 2.971224 | 0.08190601 | 2.971224
0.04819188 | 3.004238 |  | 0.04819188 | 3.004238 | 0.0558208 | 3.004238 | 0.07873364 | 3.004238
0.04779214 | 3.037252 |  | 0.04779214 | 3.037252 | 0.05221378 | 3.037252 | 0.07837416 | 3.037252
0.04638496 | 3.070265 |  | 0.04638496 | 3.070265 | 0.05356449 | 3.070265 | 0.07745564 | 3.070265
0.0461259 | 3.103279 |  | 0.0461259 | 3.103279 | 0.05175886 | 3.103279 | 0.07928609 | 3.103279
0.04561664 | 3.136292 |  | 0.04561664 | 3.136292 | 0.04925954 | 3.136292 | 0.07491493 | 3.136292
0.04401263 | 3.169306 |  | 0.04401263 | 3.169306 | 0.04853776 | 3.169306 | 0.07551036 | 3.169306
0.04437259 | 3.20232 |  | 0.04437259 | 3.20232 | 0.04859675 | 3.20232 | 0.07611877 | 3.20232
0.04330263 | 3.235333 |  | 0.04330263 | 3.235333 | 0.04591058 | 3.235333 | 0.07356314 | 3.235333
0.04232937 | 3.268347 |  | 0.04232937 | 3.268347 | 0.04635694 | 3.268347 | 0.07193891 | 3.268347
0.04220065 | 3.30136 |  | 0.04220065 | 3.30136 | 0.04534442 | 3.30136 | 0.07157841 | 3.30136
0.04052192 | 3.334374 |  | 0.04052192 | 3.334374 | 0.04436576 | 3.334374 | 0.07252731 | 3.334374
0.04018258 | 3.367388 |  | 0.04018258 | 3.367388 | 0.04326405 | 3.367388 | 0.06892484 | 3.367388
0.03978553 | 3.400401 |  | 0.03978553 | 3.400401 | 0.04301402 | 3.400401 | 0.07094386 | 3.400401
0.04008288 | 3.433415 |  | 0.04008288 | 3.433415 | 0.04255169 | 3.433415 | 0.06792151 | 3.433415
0.03836799 | 3.466428 |  | 0.03836799 | 3.466428 | 0.0403766 | 3.466428 | 0.06910734 | 3.466428
0.03841341 | 3.499442 |  | 0.03841341 | 3.499442 | 0.04064737 | 3.499442 | 0.06590011 | 3.499442
0.0387521 | 3.532456 |  | 0.0387521 | 3.532456 | 0.04203547 | 3.532456 | 0.06716495 | 3.532456
0.03799761 | 3.565469 |  | 0.03799761 | 3.565469 | 0.04187682 | 3.565469 | 0.06647038 | 3.565469
0.03919115 | 3.598483 |  | 0.03919115 | 3.598483 | 0.04138704 | 3.598483 | 0.06472568 | 3.598483
0.03715318 | 3.631496 |  | 0.03715318 | 3.631496 | 0.04184905 | 3.631496 | 0.06639877 | 3.631496
0.03697878 | 3.66451 |  | 0.03697878 | 3.66451 | 0.04219722 | 3.66451 | 0.06371758 | 3.66451
0.03824671 | 3.697524 |  | 0.03824671 | 3.697524 | 0.04014367 | 3.697524 | 0.06581428 | 3.697524
0.03665672 | 3.730537 |  | 0.03665672 | 3.730537 | 0.04090158 | 3.730537 | 0.06257879 | 3.730537
0.03769348 | 3.763551 |  | 0.03769348 | 3.763551 | 0.04198451 | 3.763551 | 0.06385023 | 3.763551
0.03652484 | 3.796564 |  | 0.03652484 | 3.796564 | 0.04220618 | 3.796564 | 0.06288602 | 3.796564
0.03578149 | 3.829578 |  | 0.03578149 | 3.829578 | 0.04110776 | 3.829578 | 0.0619157 | 3.829578
0.03683227 | 3.862592 |  | 0.03683227 | 3.862592 | 0.04140125 | 3.862592 | 0.06186354 | 3.862592
0.03689373 | 3.895605 |  | 0.03689373 | 3.895605 | 0.04020687 | 3.895605 | 0.06281103 | 3.895605
0.03634727 | 3.928619 |  | 0.03634727 | 3.928619 | 0.04205574 | 3.928619 | 0.06205232 | 3.928619
0.03718632 | 3.961632 |  | 0.03718632 | 3.961632 | 0.03976446 | 3.961632 | 0.06068096 | 3.961632
0.03599752 | 3.994646 |  | 0.03599752 | 3.994646 | 0.04104817 | 3.994646 | 0.05877831 | 3.994646
0.03492218 | 4.02766 |  | 0.03492218 | 4.02766 | 0.0416352 | 4.02766 | 0.05882074 | 4.02766
0.03535257 | 4.060673 |  | 0.03535257 | 4.060673 | 0.04185765 | 4.060673 | 0.05813171 | 4.060673
0.03456655 | 4.093687 |  | 0.03456655 | 4.093687 | 0.03999109 | 4.093687 | 0.05681665 | 4.093687
0.03446026 | 4.1267 |  | 0.03446026 | 4.1267 | 0.04163501 | 4.1267 | 0.05662091 | 4.1267
0.03577749 | 4.159714 |  | 0.03577749 | 4.159714 | 0.03994919 | 4.159714 | 0.05682125 | 4.159714
0.03448417 | 4.192728 |  | 0.03448417 | 4.192728 | 0.04139982 | 4.192728 | 0.05728462 | 4.192728
0.03580138 | 4.225741 |  | 0.03580138 | 4.225741 | 0.04110174 | 4.225741 | 0.0548325 | 4.225741
0.03491186 | 4.258755 |  | 0.03491186 | 4.258755 | 0.04215387 | 4.258755 | 0.05557891 | 4.258755
0.03440314 | 4.291768 |  | 0.03440314 | 4.291768 | 0.04154376 | 4.291768 | 0.05396041 | 4.291768
0.03393252 | 4.324782 |  | 0.03393252 | 4.324782 | 0.04012323 | 4.324782 | 0.05547981 | 4.324782
0.0343394 | 4.357796 |  | 0.0343394 | 4.357796 | 0.04191724 | 4.357796 | 0.05518445 | 4.357796
0.03502483 | 4.390809 |  | 0.03502483 | 4.390809 | 0.04202074 | 4.390809 | 0.05423319 | 4.390809
0.03477098 | 4.423823 |  | 0.03477098 | 4.423823 | 0.04186153 | 4.423823 | 0.05441494 | 4.423823
0.0342633 | 4.456836 |  | 0.0342633 | 4.456836 | 0.04155007 | 4.456836 | 0.05310499 | 4.456836
0.03449223 | 4.48985 |  | 0.03449223 | 4.48985 | 0.0410578 | 4.48985 | 0.05367491 | 4.48985
0.03433708 | 4.522864 |  | 0.03433708 | 4.522864 | 0.04068703 | 4.522864 | 0.05273002 | 4.522864
0.03249356 | 4.555877 |  | 0.03249356 | 4.555877 | 0.04073141 | 4.555877 | 0.05236061 | 4.555877
0.03407053 | 4.588891 |  | 0.03407053 | 4.588891 | 0.0415983 | 4.588891 | 0.05199992 | 4.588891
0.03360065 | 4.621904 |  | 0.03360065 | 4.621904 | 0.04030137 | 4.621904 | 0.05387975 | 4.621904
0.0319503 | 4.654918 |  | 0.0319503 | 4.654918 | 0.040676 | 4.654918 | 0.05320781 | 4.654918
0.03249998 | 4.687932 |  | 0.03249998 | 4.687932 | 0.03974186 | 4.687932 | 0.05107769 | 4.687932
0.03293236 | 4.720945 |  | 0.03293236 | 4.720945 | 0.04084242 | 4.720945 | 0.05075857 | 4.720945
0.03308038 | 4.753959 |  | 0.03308038 | 4.753959 | 0.04152089 | 4.753959 | 0.05254332 | 4.753959
0.03181812 | 4.786972 |  | 0.03181812 | 4.786972 | 0.04172578 | 4.786972 | 0.05233821 | 4.786972
0.03252369 | 4.819986 |  | 0.03252369 | 4.819986 | 0.04096919 | 4.819986 | 0.05016772 | 4.819986
0.03185288 | 4.853 |  | 0.03185288 | 4.853 | 0.03929704 | 4.853 | 0.0495858 | 4.853
0.03220559 | 4.886013 |  | 0.03220559 | 4.886013 | 0.03965953 | 4.886013 | 0.05051228 | 4.886013
0.03130959 | 4.919027 |  | 0.03130959 | 4.919027 | 0.0414036 | 4.919027 | 0.04933154 | 4.919027
0.03150183 | 4.952041 |  | 0.03150183 | 4.952041 | 0.03929402 | 4.952041 | 0.04894659 | 4.952041
0.0321801 | 4.985054 |  | 0.0321801 | 4.985054 | 0.04041619 | 4.985054 | 0.05128533 | 4.985054
0.03026484 | 5.018068 |  | 0.03026484 | 5.018068 | 0.03871865 | 5.018068 | 0.05082131 | 5.018068
0.03095594 | 5.051081 |  | 0.03095594 | 5.051081 | 0.04020822 | 5.051081 | 0.04989839 | 5.051081
0.03028341 | 5.084095 |  | 0.03028341 | 5.084095 | 0.04001874 | 5.084095 | 0.04899822 | 5.084095
0.03146334 | 5.117109 |  | 0.03146334 | 5.117109 | 0.04012978 | 5.117109 | 0.04893087 | 5.117109
0.0299062 | 5.150122 |  | 0.0299062 | 5.150122 | 0.03880741 | 5.150122 | 0.0481316 | 5.150122
0.03019503 | 5.183136 |  | 0.03019503 | 5.183136 | 0.0382468 | 5.183136 | 0.0484425 | 5.183136
0.03087351 | 5.216149 |  | 0.03087351 | 5.216149 | 0.03889929 | 5.216149 | 0.04754577 | 5.216149
0.02981835 | 5.249163 |  | 0.02981835 | 5.249163 | 0.03856279 | 5.249163 | 0.04759121 | 5.249163
0.03063382 | 5.282177 |  | 0.03063382 | 5.282177 | 0.03810862 | 5.282177 | 0.04896103 | 5.282177
0.0294781 | 5.31519 |  | 0.0294781 | 5.31519 | 0.03869631 | 5.31519 | 0.04790733 | 5.31519
0.02909252 | 5.348204 |  | 0.02909252 | 5.348204 | 0.03747084 | 5.348204 | 0.04744038 | 5.348204
0.02893422 | 5.381217 |  | 0.02893422 | 5.381217 | 0.03917661 | 5.381217 | 0.04888697 | 5.381217
0.02978691 | 5.414231 |  | 0.02978691 | 5.414231 | 0.03723215 | 5.414231 | 0.04856682 | 5.414231
0.02873653 | 5.447245 |  | 0.02873653 | 5.447245 | 0.03679876 | 5.447245 | 0.0463986 | 5.447245
0.02832382 | 5.480258 |  | 0.02832382 | 5.480258 | 0.03703898 | 5.480258 | 0.04805325 | 5.480258
0.02855657 | 5.513272 |  | 0.02855657 | 5.513272 | 0.03656456 | 5.513272 | 0.04868216 | 5.513272
0.02910267 | 5.546285 |  | 0.02910267 | 5.546285 | 0.03745467 | 5.546285 | 0.0458398 | 5.546285
0.02899237 | 5.579299 |  | 0.02899237 | 5.579299 | 0.03684817 | 5.579299 | 0.04775486 | 5.579299
0.02931249 | 5.612313 |  | 0.02931249 | 5.612313 | 0.03593415 | 5.612313 | 0.04770718 | 5.612313
0.02835015 | 5.645326 |  | 0.02835015 | 5.645326 | 0.03671871 | 5.645326 | 0.04757392 | 5.645326
0.02823991 | 5.67834 |  | 0.02823991 | 5.67834 | 0.03649757 | 5.67834 | 0.04708133 | 5.67834
0.02727704 | 5.711353 |  | 0.02727704 | 5.711353 | 0.03674504 | 5.711353 | 0.04588922 | 5.711353
0.02738388 | 5.744367 |  | 0.02738388 | 5.744367 | 0.03624932 | 5.744367 | 0.04662341 | 5.744367
0.02743886 | 5.777381 |  | 0.02743886 | 5.777381 | 0.03577613 | 5.777381 | 0.04663678 | 5.777381
0.02787381 | 5.810394 |  | 0.02787381 | 5.810394 | 0.03413909 | 5.810394 | 0.04633136 | 5.810394
0.02808089 | 5.843408 |  | 0.02808089 | 5.843408 | 0.0355774 | 5.843408 | 0.04694484 | 5.843408
0.02790492 | 5.876421 |  | 0.02790492 | 5.876421 | 0.03397669 | 5.876421 | 0.04674842 | 5.876421
0.02694633 | 5.909435 |  | 0.02694633 | 5.909435 | 0.03397504 | 5.909435 | 0.04619146 | 5.909435
0.02734222 | 5.942449 |  | 0.02734222 | 5.942449 | 0.03392319 | 5.942449 | 0.04674419 | 5.942449
0.02685803 | 5.975462 |  | 0.02685803 | 5.975462 | 0.03423655 | 5.975462 | 0.04566609 | 5.975462
0.02750081 | 6.008476 |  | 0.02750081 | 6.008476 | 0.03270983 | 6.008476 | 0.04428845 | 6.008476
0.02663276 | 6.041489 |  | 0.02663276 | 6.041489 | 0.03198526 | 6.041489 | 0.04475491 | 6.041489
0.02683911 | 6.074503 |  | 0.02683911 | 6.074503 | 0.03221942 | 6.074503 | 0.04397206 | 6.074503
0.02696618 | 6.107517 |  | 0.02696618 | 6.107517 | 0.03283442 | 6.107517 | 0.04638626 | 6.107517
0.02555019 | 6.14053 |  | 0.02555019 | 6.14053 | 0.03237291 | 6.14053 | 0.0459055 | 6.14053
0.02574393 | 6.173544 |  | 0.02574393 | 6.173544 | 0.03241423 | 6.173544 | 0.0452515 | 6.173544
0.02621316 | 6.206557 |  | 0.02621316 | 6.206557 | 0.03187332 | 6.206557 | 0.0453948 | 6.206557
0.02569196 | 6.239571 |  | 0.02569196 | 6.239571 | 0.03078402 | 6.239571 | 0.04567743 | 6.239571
0.02590345 | 6.272585 |  | 0.02590345 | 6.272585 | 0.03068049 | 6.272585 | 0.04509154 | 6.272585
0.02616854 | 6.305598 |  | 0.02616854 | 6.305598 | 0.02957307 | 6.305598 | 0.04516105 | 6.305598
0.02549844 | 6.338612 |  | 0.02549844 | 6.338612 | 0.03062037 | 6.338612 | 0.0448294 | 6.338612
0.02480927 | 6.371625 |  | 0.02480927 | 6.371625 | 0.02883603 | 6.371625 | 0.04421833 | 6.371625
0.02470376 | 6.404639 |  | 0.02470376 | 6.404639 | 0.02986571 | 6.404639 | 0.04347568 | 6.404639
0.02489476 | 6.437653 |  | 0.02489476 | 6.437653 | 0.02796896 | 6.437653 | 0.04330596 | 6.437653
0.02554746 | 6.470666 |  | 0.02554746 | 6.470666 | 0.02831693 | 6.470666 | 0.04477311 | 6.470666
0.02441314 | 6.50368 |  | 0.02441314 | 6.50368 | 0.0286951 | 6.50368 | 0.0434478 | 6.50368
0.02529792 | 6.536693 |  | 0.02529792 | 6.536693 | 0.02715582 | 6.536693 | 0.04380375 | 6.536693
0.02448257 | 6.569707 |  | 0.02448257 | 6.569707 | 0.02683016 | 6.569707 | 0.04460664 | 6.569707