## 1
Общество с ограниченной ответственностью "Инженерная геология" (ООО "ИнжГео")
Юр. адрес: 117279, г. Москва, ул. Миклухо-Маклая, 36 а, этаж 5, пом. XXIII к. 76-84
Телефон/факс +7 (495) 132-30-00, Адрес электронной почты inbox@inj-geo.ru
Испытательная лаборатория ООО «ИнжГео»
Адрес места осуществления деятельности лаборатории: г. Москва, просп. Вернадского, д. 51, стр. 1
Телефон +7(910)4557682, E-mail: slg85@mail.ru
Протокол испытаний № 13-63/23 от 21-11-2022
Наименование и адрес заказчика: ООО Регионстрой
Наименование объекта: Переход трубопровода через р. Енисей
Наименование используемого метода/методики: ГОСТ 12248.3-2020
Условия проведения испытания: температура окружающей среды (18 - 25)0С, влажность воздуха (40 - 75)%
Дата получение объекта подлежащего испытаниям: 25.10.2022
Дата испытания: 25.10.2022-19.11.2023
Испытание грунтов методом одноплоскостного среза
[6 empty] | Лабораторный номер: |  | 1058 |  |  |  | We, д.е. = | 0.322890956
[6 empty] | Номер скважины: |  | BH-032 |  |  |  | ρ, г/см3 = | 1.9
[6 empty] | Глубина отбора, м: |  | 0.9 |  |  |  | ρs, г/см3 = | 2.72
[6 empty] | Наименование грунта: |  | Суглинок, после оттаивания текучепластичный, легкий песчанистый |  |  |  | e, д.е. = | 1.1
[6 empty] | Схема проведения опыта: |  | КД |  |  |  | IL, д.е. = | 0.892
Результаты испытаний
[7 empty] | Нормальное напряжение σ, МПа | Касательное напряжение t, МПа | tg ϕ | Угол внутреннего трения ϕ, град. | Удельное сцепление C, МПа
[7 empty] | 0.1 | 0.0493864
[7 empty] | 0.15 | 0.08057961
[7 empty] | 0.2 | 0.08777281
Эффективные значения угла внутреннего трения и удельного сцепления ϕ', С'
[7 empty] | ϕ', град. = | 21
[7 empty] | С', МПа = | 0.015
[7 empty] | Начальник исп. лаборатории: |  |  |  |  | Семиколенова Л.Г.
Лист 1 , всего листов 1
Частичное воспроизведение протокола испытаний без письменного разрешения ООО «ИнжГео» ЗАПРЕЩАЕТСЯ
второй график |  | первый график
dev | eps | sigma | dev1 | eps1 | dev2 | eps2 | dev3 | eps3
0 | 0 |  | 0 | 0 | 0 | 0 | 0 | 0
0.001775794 | 0.0330136 |  | 0.001775794 | 0.0330136 | 0.00281537 | 0.0330136 | 0.003553964 | 0.0330136
0.003669342 | 0.06602721 |  | 0.003669342 | 0.06602721 | 0.005408608 | 0.06602721 | 0.007238646 | 0.06602721
0.00546189 | 0.09904081 |  | 0.00546189 | 0.09904081 | 0.008315798 | 0.09904081 | 0.0105688 | 0.09904081
0.00717468 | 0.1320544 |  | 0.00717468 | 0.1320544 | 0.01080356 | 0.1320544 | 0.0139621 | 0.1320544
0.008487173 | 0.165068 |  | 0.008487173 | 0.165068 | 0.01320565 | 0.165068 | 0.0172124 | 0.165068
0.01026698 | 0.1980816 |  | 0.01026698 | 0.1980816 | 0.0163673 | 0.1980816 | 0.02083472 | 0.1980816
0.01189271 | 0.2310952 |  | 0.01189271 | 0.2310952 | 0.01911997 | 0.2310952 | 0.02315476 | 0.2310952
0.01356888 | 0.2641088 |  | 0.01356888 | 0.2641088 | 0.02142225 | 0.2641088 | 0.02667626 | 0.2641088
0.0149183 | 0.2971224 |  | 0.0149183 | 0.2971224 | 0.0242947 | 0.2971224 | 0.02876098 | 0.2971224
0.01625719 | 0.330136 |  | 0.01625719 | 0.330136 | 0.02564829 | 0.330136 | 0.03172406 | 0.330136
0.01855889 | 0.3631496 |  | 0.01855889 | 0.3631496 | 0.02827743 | 0.3631496 | 0.033707 | 0.3631496
0.019501 | 0.3961632 |  | 0.019501 | 0.3961632 | 0.03057422 | 0.3961632 | 0.03599731 | 0.3961632
0.02079771 | 0.4291768 |  | 0.02079771 | 0.4291768 | 0.0325676 | 0.4291768 | 0.03838137 | 0.4291768
0.02256061 | 0.4621904 |  | 0.02256061 | 0.4621904 | 0.03462009 | 0.4621904 | 0.04136071 | 0.4621904
0.02445892 | 0.4952041 |  | 0.02445892 | 0.4952041 | 0.03837587 | 0.4952041 | 0.04377035 | 0.4952041
0.02665151 | 0.5282177 |  | 0.02665151 | 0.5282177 | 0.03966807 | 0.5282177 | 0.04654052 | 0.5282177
0.02716234 | 0.5612313 |  | 0.02716234 | 0.5612313 | 0.04326963 | 0.5612313 | 0.04643287 | 0.5612313
0.02880679 | 0.5942449 |  | 0.02880679 | 0.5942449 | 0.04399586 | 0.5942449 | 0.04947023 | 0.5942449
0.03021797 | 0.6272585 |  | 0.03021797 | 0.6272585 | 0.04722825 | 0.6272585 | 0.05031902 | 0.6272585
0.03165865 | 0.6602721 |  | 0.03165865 | 0.6602721 | 0.04783159 | 0.6602721 | 0.05361982 | 0.6602721
0.03371835 | 0.6932857 |  | 0.03371835 | 0.6932857 | 0.04953549 | 0.6932857 | 0.05601751 | 0.6932857
0.0327566 | 0.7262993 |  | 0.0327566 | 0.7262993 | 0.05171667 | 0.7262993 | 0.05632395 | 0.7262993
0.03486467 | 0.7593129 |  | 0.03486467 | 0.7593129 | 0.05274124 | 0.7593129 | 0.05917238 | 0.7593129
0.03486131 | 0.7923265 |  | 0.03486131 | 0.7923265 | 0.05460409 | 0.7923265 | 0.0615181 | 0.7923265
0.0363022 | 0.8253401 |  | 0.0363022 | 0.8253401 | 0.05735536 | 0.8253401 | 0.0609871 | 0.8253401
0.03696289 | 0.8583537 |  | 0.03696289 | 0.8583537 | 0.05824637 | 0.8583537 | 0.06283172 | 0.8583537
0.03708217 | 0.8913673 |  | 0.03708217 | 0.8913673 | 0.06005793 | 0.8913673 | 0.06672172 | 0.8913673
0.03818014 | 0.9243809 |  | 0.03818014 | 0.9243809 | 0.05944389 | 0.9243809 | 0.06742526 | 0.9243809
0.03731711 | 0.9573945 |  | 0.03731711 | 0.9573945 | 0.06223219 | 0.9573945 | 0.06747129 | 0.9573945
0.03724257 | 0.9904081 |  | 0.03724257 | 0.9904081 | 0.06052726 | 0.9904081 | 0.07041623 | 0.9904081
0.03893245 | 1.023422 |  | 0.03893245 | 1.023422 | 0.06438593 | 1.023422 | 0.07106432 | 1.023422
0.03892242 | 1.056435 |  | 0.03892242 | 1.056435 | 0.06354269 | 1.056435 | 0.07200067 | 1.056435
0.03960151 | 1.089449 |  | 0.03960151 | 1.089449 | 0.06324396 | 1.089449 | 0.07497049 | 1.089449
0.03840834 | 1.122463 |  | 0.03840834 | 1.122463 | 0.06553102 | 1.122463 | 0.07408218 | 1.122463
0.03988011 | 1.155476 |  | 0.03988011 | 1.155476 | 0.0682619 | 1.155476 | 0.0745561 | 1.155476
0.0390291 | 1.18849 |  | 0.0390291 | 1.18849 | 0.06665239 | 1.18849 | 0.07862413 | 1.18849
0.03979039 | 1.221503 |  | 0.03979039 | 1.221503 | 0.06703048 | 1.221503 | 0.07938711 | 1.221503
0.03965937 | 1.254517 |  | 0.03965937 | 1.254517 | 0.06866487 | 1.254517 | 0.0809503 | 1.254517
0.04017894 | 1.287531 |  | 0.04017894 | 1.287531 | 0.06948469 | 1.287531 | 0.08308427 | 1.287531
0.04067969 | 1.320544 |  | 0.04067969 | 1.320544 | 0.06853367 | 1.320544 | 0.08157339 | 1.320544
0.04195319 | 1.353558 |  | 0.04195319 | 1.353558 | 0.07316196 | 1.353558 | 0.0832067 | 1.353558
0.04220596 | 1.386571 |  | 0.04220596 | 1.386571 | 0.07008091 | 1.386571 | 0.08502168 | 1.386571
0.04084786 | 1.419585 |  | 0.04084786 | 1.419585 | 0.07069381 | 1.419585 | 0.08572049 | 1.419585
0.04152433 | 1.452599 |  | 0.04152433 | 1.452599 | 0.07212911 | 1.452599 | 0.08672761 | 1.452599
0.04154419 | 1.485612 |  | 0.04154419 | 1.485612 | 0.07154309 | 1.485612 | 0.08730589 | 1.485612
0.04231635 | 1.518626 |  | 0.04231635 | 1.518626 | 0.07288908 | 1.518626 | 0.08744231 | 1.518626
0.04239488 | 1.551639 |  | 0.04239488 | 1.551639 | 0.07455382 | 1.551639 | 0.08878598 | 1.551639
0.04376623 | 1.584653 |  | 0.04376623 | 1.584653 | 0.07476036 | 1.584653 | 0.08570564 | 1.584653
0.04326806 | 1.617667 |  | 0.04326806 | 1.617667 | 0.07474093 | 1.617667 | 0.08597841 | 1.617667
0.04226954 | 1.65068 |  | 0.04226954 | 1.65068 | 0.07690991 | 1.65068 | 0.08660421 | 1.65068
0.04481907 | 1.683694 |  | 0.04481907 | 1.683694 | 0.07441595 | 1.683694 | 0.08924174 | 1.683694
0.04368724 | 1.716707 |  | 0.04368724 | 1.716707 | 0.07387952 | 1.716707 | 0.08447087 | 1.716707
0.04373686 | 1.749721 |  | 0.04373686 | 1.749721 | 0.07790772 | 1.749721 | 0.08783532 | 1.749721
0.04428157 | 1.782735 |  | 0.04428157 | 1.782735 | 0.07811361 | 1.782735 | 0.08548569 | 1.782735
0.04502028 | 1.815748 |  | 0.04502028 | 1.815748 | 0.07814264 | 1.815748 | 0.08912015 | 1.815748
0.04652069 | 1.848762 |  | 0.04652069 | 1.848762 | 0.07761455 | 1.848762 | 0.08681418 | 1.848762
0.04588349 | 1.881775 |  | 0.04588349 | 1.881775 | 0.0788593 | 1.881775 | 0.08618486 | 1.881775
0.04698194 | 1.914789 |  | 0.04698194 | 1.914789 | 0.07934901 | 1.914789 | 0.08958283 | 1.914789
0.04646384 | 1.947803 |  | 0.04646384 | 1.947803 | 0.075981 | 1.947803 | 0.08544743 | 1.947803
0.04604168 | 1.980816 |  | 0.04604168 | 1.980816 | 0.07612039 | 1.980816 | 0.08746287 | 1.980816
0.04777626 | 2.01383 |  | 0.04777626 | 2.01383 | 0.08078296 | 2.01383 | 0.08719631 | 2.01383
0.04683314 | 2.046843 |  | 0.04683314 | 2.046843 | 0.079828 | 2.046843 | 0.08628809 | 2.046843
0.04753499 | 2.079857 |  | 0.04753499 | 2.079857 | 0.07755186 | 2.079857 | 0.08724837 | 2.079857
0.04828845 | 2.112871 |  | 0.04828845 | 2.112871 | 0.0789846 | 2.112871 | 0.08631587 | 2.112871
0.04743978 | 2.145884 |  | 0.04743978 | 2.145884 | 0.07989531 | 2.145884 | 0.08841826 | 2.145884
0.04879953 | 2.178898 |  | 0.04879953 | 2.178898 | 0.081814 | 2.178898 | 0.08746199 | 2.178898
0.04798493 | 2.211911 |  | 0.04798493 | 2.211911 | 0.0811357 | 2.211911 | 0.08983209 | 2.211911
0.04703884 | 2.244925 |  | 0.04703884 | 2.244925 | 0.08137331 | 2.244925 | 0.08736187 | 2.244925
0.04804615 | 2.277939 |  | 0.04804615 | 2.277939 | 0.0817717 | 2.277939 | 0.08868396 | 2.277939
0.04903166 | 2.310952 |  | 0.04903166 | 2.310952 | 0.0814895 | 2.310952 | 0.08580261 | 2.310952
0.04776039 | 2.343966 |  | 0.04776039 | 2.343966 | 0.0816147 | 2.343966 | 0.08993497 | 2.343966
0.04826189 | 2.376979 |  | 0.04826189 | 2.376979 | 0.0808225 | 2.376979 | 0.08678347 | 2.376979
0.05002232 | 2.409993 |  | 0.05002232 | 2.409993 | 0.08244 | 2.409993 | 0.08720831 | 2.409993
0.04844317 | 2.443007 |  | 0.04844317 | 2.443007 | 0.08215766 | 2.443007 | 0.08813931 | 2.443007
0.04787058 | 2.47602 |  | 0.04787058 | 2.47602 | 0.0823631 | 2.47602 | 0.08777281 | 2.47602
0.0493864 | 2.509034 |  | 0.0493864 | 2.509034 | 0.08057961 | 2.509034 | 0.08824605 | 2.509034
0.04857765 | 2.542047 |  | 0.04857765 | 2.542047 | 0.0808897 | 2.542047 | 0.08884564 | 2.542047
0.04858814 | 2.575061 |  | 0.04858814 | 2.575061 | 0.07949884 | 2.575061 | 0.08509361 | 2.575061
0.04875953 | 2.608075 |  | 0.04875953 | 2.608075 | 0.08199086 | 2.608075 | 0.08690016 | 2.608075
0.04762432 | 2.641088 |  | 0.04762432 | 2.641088 | 0.08232322 | 2.641088 | 0.08577496 | 2.641088
0.04817218 | 2.674102 |  | 0.04817218 | 2.674102 | 0.0819697 | 2.674102 | 0.08653413 | 2.674102
0.04935016 | 2.707115 |  | 0.04935016 | 2.707115 | 0.08150636 | 2.707115 | 0.0838618 | 2.707115
0.04870691 | 2.740129 |  | 0.04870691 | 2.740129 | 0.07824491 | 2.740129 | 0.08752865 | 2.740129
0.04791587 | 2.773143 |  | 0.04791587 | 2.773143 | 0.0802419 | 2.773143 | 0.08544438 | 2.773143
0.04822231 | 2.806156 |  | 0.04822231 | 2.806156 | 0.07829944 | 2.806156 | 0.08550313 | 2.806156
0.04697649 | 2.83917 |  | 0.04697649 | 2.83917 | 0.07652133 | 2.83917 | 0.08457554 | 2.83917
0.04615546 | 2.872183 |  | 0.04615546 | 2.872183 | 0.07473362 | 2.872183 | 0.08243912 | 2.872183
0.04654548 | 2.905197 |  | 0.04654548 | 2.905197 | 0.07391576 | 2.905197 | 0.07913068 | 2.905197
0.04590682 | 2.938211 |  | 0.04590682 | 2.938211 | 0.07528873 | 2.938211 | 0.07816855 | 2.938211
0.04337438 | 2.971224 |  | 0.04337438 | 2.971224 | 0.07551046 | 2.971224 | 0.08047695 | 2.971224
0.0428145 | 3.004238 |  | 0.0428145 | 3.004238 | 0.07231498 | 3.004238 | 0.07812098 | 3.004238
0.04318249 | 3.037252 |  | 0.04318249 | 3.037252 | 0.0737864 | 3.037252 | 0.0760776 | 3.037252
0.04213266 | 3.070265 |  | 0.04213266 | 3.070265 | 0.07170639 | 3.070265 | 0.07708386 | 3.070265
0.04112921 | 3.103279 |  | 0.04112921 | 3.103279 | 0.07118619 | 3.103279 | 0.07410439 | 3.103279
0.03951741 | 3.136292 |  | 0.03951741 | 3.136292 | 0.0703716 | 3.136292 | 0.07213134 | 3.136292
0.03908978 | 3.169306 |  | 0.03908978 | 3.169306 | 0.07116683 | 3.169306 | 0.07135539 | 3.169306
0.04000865 | 3.20232 |  | 0.04000865 | 3.20232 | 0.07004715 | 3.20232 | 0.06955219 | 3.20232
0.0376961 | 3.235333 |  | 0.0376961 | 3.235333 | 0.06730917 | 3.235333 | 0.06929582 | 3.235333
0.03812917 | 3.268347 |  | 0.03812917 | 3.268347 | 0.06744309 | 3.268347 | 0.0681296 | 3.268347
0.03743063 | 3.30136 |  | 0.03743063 | 3.30136 | 0.06723502 | 3.30136 | 0.06571009 | 3.30136
0.03645795 | 3.334374 |  | 0.03645795 | 3.334374 | 0.06595916 | 3.334374 | 0.06625081 | 3.334374
0.03603787 | 3.367388 |  | 0.03603787 | 3.367388 | 0.06469742 | 3.367388 | 0.06345542 | 3.367388
0.03678657 | 3.400401 |  | 0.03678657 | 3.400401 | 0.06540435 | 3.400401 | 0.06389341 | 3.400401
0.03633918 | 3.433415 |  | 0.03633918 | 3.433415 | 0.06432486 | 3.433415 | 0.06376339 | 3.433415
0.03483725 | 3.466428 |  | 0.03483725 | 3.466428 | 0.06395309 | 3.466428 | 0.06277028 | 3.466428
0.03445936 | 3.499442 |  | 0.03445936 | 3.499442 | 0.06294392 | 3.499442 | 0.06134306 | 3.499442
0.03452029 | 3.532456 |  | 0.03452029 | 3.532456 | 0.0616715 | 3.532456 | 0.06327823 | 3.532456
0.03316487 | 3.565469 |  | 0.03316487 | 3.565469 | 0.06188814 | 3.565469 | 0.06332954 | 3.565469
0.03416476 | 3.598483 |  | 0.03416476 | 3.598483 | 0.05916088 | 3.598483 | 0.05981835 | 3.598483
0.03292787 | 3.631496 |  | 0.03292787 | 3.631496 | 0.0589203 | 3.631496 | 0.06006041 | 3.631496
0.03249215 | 3.66451 |  | 0.03249215 | 3.66451 | 0.06151636 | 3.66451 | 0.05966034 | 3.66451
0.03219921 | 3.697524 |  | 0.03219921 | 3.697524 | 0.05910977 | 3.697524 | 0.0614268 | 3.697524
0.03317273 | 3.730537 |  | 0.03317273 | 3.730537 | 0.05771165 | 3.730537 | 0.05938225 | 3.730537
0.03332678 | 3.763551 |  | 0.03332678 | 3.763551 | 0.05831064 | 3.763551 | 0.06050926 | 3.763551
0.03178893 | 3.796564 |  | 0.03178893 | 3.796564 | 0.05782116 | 3.796564 | 0.05782609 | 3.796564
0.03131303 | 3.829578 |  | 0.03131303 | 3.829578 | 0.05776738 | 3.829578 | 0.05731483 | 3.829578
0.03197186 | 3.862592 |  | 0.03197186 | 3.862592 | 0.05602382 | 3.862592 | 0.05992559 | 3.862592
0.03141352 | 3.895605 |  | 0.03141352 | 3.895605 | 0.0546323 | 3.895605 | 0.05757945 | 3.895605
0.03193489 | 3.928619 |  | 0.03193489 | 3.928619 | 0.05720091 | 3.928619 | 0.05884673 | 3.928619
0.03148559 | 3.961632 |  | 0.03148559 | 3.961632 | 0.05519826 | 3.961632 | 0.05607139 | 3.961632
0.03017504 | 3.994646 |  | 0.03017504 | 3.994646 | 0.05580766 | 3.994646 | 0.05743017 | 3.994646
0.03110782 | 4.02766 |  | 0.03110782 | 4.02766 | 0.0550518 | 4.02766 | 0.05703594 | 4.02766
0.03141435 | 4.060673 |  | 0.03141435 | 4.060673 | 0.05280302 | 4.060673 | 0.05564084 | 4.060673
0.03041743 | 4.093687 |  | 0.03041743 | 4.093687 | 0.05313592 | 4.093687 | 0.05717117 | 4.093687
0.03055289 | 4.1267 |  | 0.03055289 | 4.1267 | 0.05399747 | 4.1267 | 0.05711003 | 4.1267
0.02914496 | 4.159714 |  | 0.02914496 | 4.159714 | 0.0521908 | 4.159714 | 0.05566271 | 4.159714
0.02914426 | 4.192728 |  | 0.02914426 | 4.192728 | 0.05214944 | 4.192728 | 0.05753999 | 4.192728
0.03037854 | 4.225741 |  | 0.03037854 | 4.225741 | 0.05264447 | 4.225741 | 0.05577175 | 4.225741
0.02891842 | 4.258755 |  | 0.02891842 | 4.258755 | 0.0521472 | 4.258755 | 0.05563025 | 4.258755
0.02963236 | 4.291768 |  | 0.02963236 | 4.291768 | 0.05038993 | 4.291768 | 0.05669136 | 4.291768
0.03000177 | 4.324782 |  | 0.03000177 | 4.324782 | 0.04927266 | 4.324782 | 0.05509828 | 4.324782
0.02924188 | 4.357796 |  | 0.02924188 | 4.357796 | 0.04894617 | 4.357796 | 0.05345151 | 4.357796
0.02941383 | 4.390809 |  | 0.02941383 | 4.390809 | 0.05020555 | 4.390809 | 0.05308546 | 4.390809
0.02807481 | 4.423823 |  | 0.02807481 | 4.423823 | 0.04766363 | 4.423823 | 0.05318918 | 4.423823
0.02888835 | 4.456836 |  | 0.02888835 | 4.456836 | 0.04995894 | 4.456836 | 0.05396804 | 4.456836
0.02785609 | 4.48985 |  | 0.02785609 | 4.48985 | 0.04720968 | 4.48985 | 0.0546677 | 4.48985
0.02766501 | 4.522864 |  | 0.02766501 | 4.522864 | 0.04884589 | 4.522864 | 0.05303941 | 4.522864
0.02789173 | 4.555877 |  | 0.02789173 | 4.555877 | 0.04702917 | 4.555877 | 0.05199402 | 4.555877
0.02831172 | 4.588891 |  | 0.02831172 | 4.588891 | 0.04641482 | 4.588891 | 0.05330592 | 4.588891
0.02887843 | 4.621904 |  | 0.02887843 | 4.621904 | 0.04908594 | 4.621904 | 0.05228537 | 4.621904
0.02744199 | 4.654918 |  | 0.02744199 | 4.654918 | 0.04744077 | 4.654918 | 0.05442237 | 4.654918
0.02848699 | 4.687932 |  | 0.02848699 | 4.687932 | 0.04868165 | 4.687932 | 0.05252656 | 4.687932
0.02739529 | 4.720945 |  | 0.02739529 | 4.720945 | 0.04694614 | 4.720945 | 0.05237111 | 4.720945
0.02819228 | 4.753959 |  | 0.02819228 | 4.753959 | 0.0464929 | 4.753959 | 0.05297282 | 4.753959
0.02711113 | 4.786972 |  | 0.02711113 | 4.786972 | 0.04700472 | 4.786972 | 0.05155139 | 4.786972
0.02784361 | 4.819986 |  | 0.02784361 | 4.819986 | 0.04565355 | 4.819986 | 0.05292542 | 4.819986
0.02772898 | 4.853 |  | 0.02772898 | 4.853 | 0.04584026 | 4.853 | 0.05243147 | 4.853
0.02748072 | 4.886013 |  | 0.02748072 | 4.886013 | 0.04640299 | 4.886013 | 0.05093528 | 4.886013
0.02750527 | 4.919027 |  | 0.02750527 | 4.919027 | 0.04748189 | 4.919027 | 0.05237773 | 4.919027
0.02757368 | 4.952041 |  | 0.02757368 | 4.952041 | 0.0449264 | 4.952041 | 0.05117752 | 4.952041
0.02725011 | 4.985054 |  | 0.02725011 | 4.985054 | 0.04631836 | 4.985054 | 0.05043741 | 4.985054
0.02753673 | 5.018068 |  | 0.02753673 | 5.018068 | 0.04481661 | 5.018068 | 0.05017162 | 5.018068
0.02740271 | 5.051081 |  | 0.02740271 | 5.051081 | 0.04578658 | 5.051081 | 0.05119709 | 5.051081
0.02717282 | 5.084095 |  | 0.02717282 | 5.084095 | 0.04494555 | 5.084095 | 0.04935449 | 5.084095
0.0271358 | 5.117109 |  | 0.0271358 | 5.117109 | 0.04519791 | 5.117109 | 0.04872612 | 5.117109
0.02624641 | 5.150122 |  | 0.02624641 | 5.150122 | 0.04420283 | 5.150122 | 0.04869189 | 5.150122
0.02734506 | 5.183136 |  | 0.02734506 | 5.183136 | 0.04594681 | 5.183136 | 0.05018112 | 5.183136
0.02709896 | 5.216149 |  | 0.02709896 | 5.216149 | 0.04450259 | 5.216149 | 0.04772839 | 5.216149
0.02681501 | 5.249163 |  | 0.02681501 | 5.249163 | 0.04475925 | 5.249163 | 0.0480341 | 5.249163
0.02639801 | 5.282177 |  | 0.02639801 | 5.282177 | 0.045559 | 5.282177 | 0.04816127 | 5.282177
0.02628573 | 5.31519 |  | 0.02628573 | 5.31519 | 0.04351491 | 5.31519 | 0.04752094 | 5.31519
0.02675558 | 5.348204 |  | 0.02675558 | 5.348204 | 0.04538381 | 5.348204 | 0.04696761 | 5.348204
0.02595749 | 5.381217 |  | 0.02595749 | 5.381217 | 0.04365253 | 5.381217 | 0.04728336 | 5.381217
0.02633042 | 5.414231 |  | 0.02633042 | 5.414231 | 0.0448137 | 5.414231 | 0.04800729 | 5.414231
0.02597417 | 5.447245 |  | 0.02597417 | 5.447245 | 0.04551485 | 5.447245 | 0.04798142 | 5.447245
0.02588724 | 5.480258 |  | 0.02588724 | 5.480258 | 0.04309038 | 5.480258 | 0.04674114 | 5.480258
0.02659954 | 5.513272 |  | 0.02659954 | 5.513272 | 0.04354065 | 5.513272 | 0.04782512 | 5.513272
0.02638366 | 5.546285 |  | 0.02638366 | 5.546285 | 0.04294406 | 5.546285 | 0.04803894 | 5.546285
0.02530584 | 5.579299 |  | 0.02530584 | 5.579299 | 0.04381376 | 5.579299 | 0.04800243 | 5.579299
0.02609047 | 5.612313 |  | 0.02609047 | 5.612313 | 0.04278127 | 5.612313 | 0.04664649 | 5.612313
0.02571809 | 5.645326 |  | 0.02571809 | 5.645326 | 0.04397979 | 5.645326 | 0.04724238 | 5.645326
0.02587191 | 5.67834 |  | 0.02587191 | 5.67834 | 0.04311728 | 5.67834 | 0.04553081 | 5.67834
0.02556337 | 5.711353 |  | 0.02556337 | 5.711353 | 0.04418437 | 5.711353 | 0.04736891 | 5.711353
0.026269 | 5.744367 |  | 0.026269 | 5.744367 | 0.04403784 | 5.744367 | 0.04540958 | 5.744367
0.02630451 | 5.777381 |  | 0.02630451 | 5.777381 | 0.04242031 | 5.777381 | 0.04552532 | 5.777381
0.0257174 | 5.810394 |  | 0.0257174 | 5.810394 | 0.04287566 | 5.810394 | 0.04667194 | 5.810394
0.02516719 | 5.843408 |  | 0.02516719 | 5.843408 | 0.04249388 | 5.843408 | 0.04574475 | 5.843408
0.02474538 | 5.876421 |  | 0.02474538 | 5.876421 | 0.04234898 | 5.876421 | 0.04380189 | 5.876421
0.0247158 | 5.909435 |  | 0.0247158 | 5.909435 | 0.04308569 | 5.909435 | 0.04398974 | 5.909435
0.02499777 | 5.942449 |  | 0.02499777 | 5.942449 | 0.04204728 | 5.942449 | 0.04454729 | 5.942449
0.02591442 | 5.975462 |  | 0.02591442 | 5.975462 | 0.04288655 | 5.975462 | 0.04473975 | 5.975462
0.02560968 | 6.008476 |  | 0.02560968 | 6.008476 | 0.04179294 | 6.008476 | 0.043148 | 6.008476
0.02529248 | 6.041489 |  | 0.02529248 | 6.041489 | 0.04299994 | 6.041489 | 0.04472757 | 6.041489
0.02533904 | 6.074503 |  | 0.02533904 | 6.074503 | 0.04249229 | 6.074503 | 0.04318439 | 6.074503
0.02514025 | 6.107517 |  | 0.02514025 | 6.107517 | 0.04316339 | 6.107517 | 0.04267045 | 6.107517
0.02536699 | 6.14053 |  | 0.02536699 | 6.14053 | 0.04307679 | 6.14053 | 0.04281565 | 6.14053
0.02452095 | 6.173544 |  | 0.02452095 | 6.173544 | 0.04289133 | 6.173544 | 0.04382089 | 6.173544
0.02547558 | 6.206557 |  | 0.02547558 | 6.206557 | 0.04268824 | 6.206557 | 0.0429697 | 6.206557
0.02513987 | 6.239571 |  | 0.02513987 | 6.239571 | 0.04259516 | 6.239571 | 0.04442474 | 6.239571
0.02496741 | 6.272585 |  | 0.02496741 | 6.272585 | 0.04207208 | 6.272585 | 0.04211797 | 6.272585
0.02566964 | 6.305598 |  | 0.02566964 | 6.305598 | 0.04197363 | 6.305598 | 0.04396011 | 6.305598
0.02462971 | 6.338612 |  | 0.02462971 | 6.338612 | 0.04191691 | 6.338612 | 0.04300014 | 6.338612
0.02514284 | 6.371625 |  | 0.02514284 | 6.371625 | 0.04223275 | 6.371625 | 0.04229878 | 6.371625
0.02495209 | 6.404639 |  | 0.02495209 | 6.404639 | 0.04357785 | 6.404639 | 0.04134101 | 6.404639
0.02479631 | 6.437653 |  | 0.02479631 | 6.437653 | 0.04125089 | 6.437653 | 0.04101099 | 6.437653
0.02457295 | 6.470666 |  | 0.02457295 | 6.470666 | 0.04348381 | 6.470666 | 0.04276381 | 6.470666
0.02516187 | 6.50368 |  | 0.02516187 | 6.50368 | 0.04234745 | 6.50368 | 0.04296018 | 6.50368
0.02492577 | 6.536693 |  | 0.02492577 | 6.536693 | 0.04158791 | 6.536693 | 0.04138765 | 6.536693
0.02555928 | 6.569707 |  | 0.02555928 | 6.569707 | 0.04360204 | 6.569707 | 0.04279061 | 6.569707