## 1
Общество с ограниченной ответственностью "Инженерная геология" (ООО "ИнжГео")
Юр. адрес: 117279, г. Москва, ул. Миклухо-Маклая, 36 а, этаж 5, пом. XXIII к. 76-84
Телефон/факс +7 (495) 132-30-00, Адрес электронной почты inbox@inj-geo.ru
Испытательная лаборатория ООО «ИнжГео»
Адрес места осуществления деятельности лаборатории: г. Москва, просп. Вернадского, д. 51, стр. 1
Телефон +7(910)4557682, E-mail: slg85@mail.ru
Протокол испытаний № 13-63/24 от 22-11-2022
Наименование и адрес заказчика: ООО Регионстрой
Наименование объекта: Переход трубопровода через р. Енисей
Наименование используемого метода/методики: ГОСТ 12248.3-2020
Условия проведения испытания: температура окружающей среды (18 - 25)0С, влажность воздуха (40 - 75)%
Дата получение объекта подлежащего испытаниям: 26.10.2022
Дата испытания: 25.10.2022-19.11.2024
Испытание грунтов методом одноплоскостного среза
[6 empty] | Лабораторный номер: |  | 1059 |  |  |  | We, д.е. = | 0.322852279
[6 empty] | Номер скважины: |  | BH-050 |  |  |  | ρ, г/см3 = | 1.9
[6 empty] | Глубина отбора, м: |  | 3 |  |  |  | ρs, г/см3 = | 2.74
[6 empty] | Наименование грунта: |  | Суглинок, после оттаивания текучий, легкий песчанистый |  |  |  | e, д.е. = | 1.1
[6 empty] | Схема проведения опыта: |  | КД |  |  |  | IL, д.е. = | 1.061
Результаты испытаний
[7 empty] | Нормальное напряжение σ, МПа | Касательное напряжение t, МПа | tg ϕ | Угол внутреннего трения ϕ, град. | Удельное сцепление C, МПа
[7 empty] | 0.1 | 0.05340262
[7 empty] | 0.15 | 0.07960393
[7 empty] | 0.2 | 0.09380525
Эффективные значения угла внутреннего трения и удельного сцепления ϕ', С'
[7 empty] | ϕ', град. = | 22
[7 empty] | С', МПа = | 0.015
[7 empty] | Начальник исп. лаборатории: |  |  |  |  | Семиколенова Л.Г.
Лист 1 , всего листов 1
Частичное воспроизведение протокола испытаний без письменного разрешения ООО «ИнжГео» ЗАПРЕЩАЕТСЯ
второй график |  | первый график
dev | eps | sigma | dev1 | eps1 | dev2 | eps2 | dev3 | eps3
0 | 0 |  | 0 | 0 | 0 | 0 | 0 | 0
0.002176676 | 0.0330136 |  | 0.002176676 | 0.0330136 | 0.002789713 | 0.0330136 | 0.004408179 | 0.0330136
0.004396638 | 0.06602721 |  | 0.004396638 | 0.06602721 | 0.005618369 | 0.06602721 | 0.008282355 | 0.06602721
0.006285903 | 0.09904081 |  | 0.006285903 | 0.09904081 | 0.008482078 | 0.09904081 | 0.01255259 | 0.09904081
0.008514406 | 0.1320544 |  | 0.008514406 | 0.1320544 | 0.01089228 | 0.1320544 | 0.0163524 | 0.1320544
0.01012815 | 0.165068 |  | 0.01012815 | 0.165068 | 0.01405044 | 0.165068 | 0.01971843 | 0.165068
0.01193293 | 0.1980816 |  | 0.01193293 | 0.1980816 | 0.01657739 | 0.1980816 | 0.02401504 | 0.1980816
0.01427599 | 0.2310952 |  | 0.01427599 | 0.2310952 | 0.01890381 | 0.2310952 | 0.02783465 | 0.2310952
0.01527542 | 0.2641088 |  | 0.01527542 | 0.2641088 | 0.02129243 | 0.2641088 | 0.02946399 | 0.2641088
0.01703488 | 0.2971224 |  | 0.01703488 | 0.2971224 | 0.02424183 | 0.2971224 | 0.03228228 | 0.2971224
0.01828105 | 0.330136 |  | 0.01828105 | 0.330136 | 0.02678119 | 0.330136 | 0.03681875 | 0.330136
0.02052167 | 0.3631496 |  | 0.02052167 | 0.3631496 | 0.02771044 | 0.3631496 | 0.0376906 | 0.3631496
0.02152986 | 0.3961632 |  | 0.02152986 | 0.3961632 | 0.03064999 | 0.3961632 | 0.04006922 | 0.3961632
0.0229111 | 0.4291768 |  | 0.0229111 | 0.4291768 | 0.03389995 | 0.4291768 | 0.04219732 | 0.4291768
0.02451322 | 0.4621904 |  | 0.02451322 | 0.4621904 | 0.03478732 | 0.4621904 | 0.0426053 | 0.4621904
0.02483218 | 0.4952041 |  | 0.02483218 | 0.4952041 | 0.03860826 | 0.4952041 | 0.04634061 | 0.4952041
0.02690631 | 0.5282177 |  | 0.02690631 | 0.5282177 | 0.03922281 | 0.5282177 | 0.04821071 | 0.5282177
0.02741331 | 0.5612313 |  | 0.02741331 | 0.5612313 | 0.04327974 | 0.5612313 | 0.04917356 | 0.5612313
0.02894148 | 0.5942449 |  | 0.02894148 | 0.5942449 | 0.04503478 | 0.5942449 | 0.04873054 | 0.5942449
0.03026419 | 0.6272585 |  | 0.03026419 | 0.6272585 | 0.04580796 | 0.6272585 | 0.0515332 | 0.6272585
0.03065744 | 0.6602721 |  | 0.03065744 | 0.6602721 | 0.04872128 | 0.6602721 | 0.05460117 | 0.6602721
0.03183721 | 0.6932857 |  | 0.03183721 | 0.6932857 | 0.05097921 | 0.6932857 | 0.05507928 | 0.6932857
0.03265037 | 0.7262993 |  | 0.03265037 | 0.7262993 | 0.0504755 | 0.7262993 | 0.05463123 | 0.7262993
0.03354062 | 0.7593129 |  | 0.03354062 | 0.7593129 | 0.052334 | 0.7593129 | 0.05727279 | 0.7593129
0.03364639 | 0.7923265 |  | 0.03364639 | 0.7923265 | 0.05654959 | 0.7923265 | 0.0585336 | 0.7923265
0.03577483 | 0.8253401 |  | 0.03577483 | 0.8253401 | 0.0561052 | 0.8253401 | 0.05932874 | 0.8253401
0.0366134 | 0.8583537 |  | 0.0366134 | 0.8583537 | 0.05820545 | 0.8583537 | 0.06201655 | 0.8583537
0.03633491 | 0.8913673 |  | 0.03633491 | 0.8913673 | 0.05779642 | 0.8913673 | 0.06467128 | 0.8913673
0.03680248 | 0.9243809 |  | 0.03680248 | 0.9243809 | 0.06024581 | 0.9243809 | 0.06577078 | 0.9243809
0.03730287 | 0.9573945 |  | 0.03730287 | 0.9573945 | 0.06018073 | 0.9573945 | 0.07037764 | 0.9573945
0.03896698 | 0.9904081 |  | 0.03896698 | 0.9904081 | 0.0625364 | 0.9904081 | 0.07146965 | 0.9904081
0.03868177 | 1.023422 |  | 0.03868177 | 1.023422 | 0.06450898 | 1.023422 | 0.07054507 | 1.023422
0.04028313 | 1.056435 |  | 0.04028313 | 1.056435 | 0.06436466 | 1.056435 | 0.07687461 | 1.056435
0.04172244 | 1.089449 |  | 0.04172244 | 1.089449 | 0.06567719 | 1.089449 | 0.07798362 | 1.089449
0.04204564 | 1.122463 |  | 0.04204564 | 1.122463 | 0.06995497 | 1.122463 | 0.0797012 | 1.122463
0.04308237 | 1.155476 |  | 0.04308237 | 1.155476 | 0.07144601 | 1.155476 | 0.07908913 | 1.155476
0.04241216 | 1.18849 |  | 0.04241216 | 1.18849 | 0.07166787 | 1.18849 | 0.0842161 | 1.18849
0.04354525 | 1.221503 |  | 0.04354525 | 1.221503 | 0.07154263 | 1.221503 | 0.0832606 | 1.221503
0.0442345 | 1.254517 |  | 0.0442345 | 1.254517 | 0.0722387 | 1.254517 | 0.08783022 | 1.254517
0.0439713 | 1.287531 |  | 0.0439713 | 1.287531 | 0.07408657 | 1.287531 | 0.09113993 | 1.287531
0.0443062 | 1.320544 |  | 0.0443062 | 1.320544 | 0.07648199 | 1.320544 | 0.09232042 | 1.320544
0.04443362 | 1.353558 |  | 0.04443362 | 1.353558 | 0.07437601 | 1.353558 | 0.0923375 | 1.353558
0.04508248 | 1.386571 |  | 0.04508248 | 1.386571 | 0.07875589 | 1.386571 | 0.09380525 | 1.386571
0.04669822 | 1.419585 |  | 0.04669822 | 1.419585 | 0.07749963 | 1.419585 | 0.09505808 | 1.419585
0.04655973 | 1.452599 |  | 0.04655973 | 1.452599 | 0.07954056 | 1.452599 | 0.0960465 | 1.452599
0.04750229 | 1.485612 |  | 0.04750229 | 1.485612 | 0.07739255 | 1.485612 | 0.09642993 | 1.485612
0.04691215 | 1.518626 |  | 0.04691215 | 1.518626 | 0.08032659 | 1.518626 | 0.09709585 | 1.518626
0.04821211 | 1.551639 |  | 0.04821211 | 1.551639 | 0.07725193 | 1.551639 | 0.09566987 | 1.551639
0.04725942 | 1.584653 |  | 0.04725942 | 1.584653 | 0.07986785 | 1.584653 | 0.09503893 | 1.584653
0.0464368 | 1.617667 |  | 0.0464368 | 1.617667 | 0.07736455 | 1.617667 | 0.09626869 | 1.617667
0.04941179 | 1.65068 |  | 0.04941179 | 1.65068 | 0.07790025 | 1.65068 | 0.09767285 | 1.65068
0.0473243 | 1.683694 |  | 0.0473243 | 1.683694 | 0.08122087 | 1.683694 | 0.09659283 | 1.683694
0.04882622 | 1.716707 |  | 0.04882622 | 1.716707 | 0.07888851 | 1.716707 | 0.09618492 | 1.716707
0.04804089 | 1.749721 |  | 0.04804089 | 1.749721 | 0.08119817 | 1.749721 | 0.09721719 | 1.749721
0.04832442 | 1.782735 |  | 0.04832442 | 1.782735 | 0.08143659 | 1.782735 | 0.09446627 | 1.782735
0.05008247 | 1.815748 |  | 0.05008247 | 1.815748 | 0.07814412 | 1.815748 | 0.09453705 | 1.815748
0.05114414 | 1.848762 |  | 0.05114414 | 1.848762 | 0.07950892 | 1.848762 | 0.09434629 | 1.848762
0.05152634 | 1.881775 |  | 0.05152634 | 1.881775 | 0.0799067 | 1.881775 | 0.0945932 | 1.881775
0.04940551 | 1.914789 |  | 0.04940551 | 1.914789 | 0.07779851 | 1.914789 | 0.09568374 | 1.914789
0.05082274 | 1.947803 |  | 0.05082274 | 1.947803 | 0.07869118 | 1.947803 | 0.09671504 | 1.947803
0.05101535 | 1.980816 |  | 0.05101535 | 1.980816 | 0.08097864 | 1.980816 | 0.0961788 | 1.980816
0.05209508 | 2.01383 |  | 0.05209508 | 2.01383 | 0.07957598 | 2.01383 | 0.09462149 | 2.01383
0.05169591 | 2.046843 |  | 0.05169591 | 2.046843 | 0.08086126 | 2.046843 | 0.09805597 | 2.046843
0.0527798 | 2.079857 |  | 0.0527798 | 2.079857 | 0.07708676 | 2.079857 | 0.09715826 | 2.079857
0.05137293 | 2.112871 |  | 0.05137293 | 2.112871 | 0.08087033 | 2.112871 | 0.09479343 | 2.112871
0.05294338 | 2.145884 |  | 0.05294338 | 2.145884 | 0.08165048 | 2.145884 | 0.0980549 | 2.145884
0.05328202 | 2.178898 |  | 0.05328202 | 2.178898 | 0.07750868 | 2.178898 | 0.09794311 | 2.178898
0.05226927 | 2.211911 |  | 0.05226927 | 2.211911 | 0.08171897 | 2.211911 | 0.0983888 | 2.211911
0.05406797 | 2.244925 |  | 0.05406797 | 2.244925 | 0.08054525 | 2.244925 | 0.09663791 | 2.244925
0.0530882 | 2.277939 |  | 0.0530882 | 2.277939 | 0.07823941 | 2.277939 | 0.09296964 | 2.277939
0.05410402 | 2.310952 |  | 0.05410402 | 2.310952 | 0.07998018 | 2.310952 | 0.09641772 | 2.310952
0.05168391 | 2.343966 |  | 0.05168391 | 2.343966 | 0.08109885 | 2.343966 | 0.09389969 | 2.343966
0.05469759 | 2.376979 |  | 0.05469759 | 2.376979 | 0.08017847 | 2.376979 | 0.09276923 | 2.376979
0.05191877 | 2.409993 |  | 0.05191877 | 2.409993 | 0.0785634 | 2.409993 | 0.09269661 | 2.409993
0.05395557 | 2.443007 |  | 0.05395557 | 2.443007 | 0.07741564 | 2.443007 | 0.09235394 | 2.443007
0.05418867 | 2.47602 |  | 0.05418867 | 2.47602 | 0.07960393 | 2.47602 | 0.09474729 | 2.47602
0.05340262 | 2.509034 |  | 0.05340262 | 2.509034 | 0.08177662 | 2.509034 | 0.09494412 | 2.509034
0.05276368 | 2.542047 |  | 0.05276368 | 2.542047 | 0.08060162 | 2.542047 | 0.09424775 | 2.542047
0.05261468 | 2.575061 |  | 0.05261468 | 2.575061 | 0.08141009 | 2.575061 | 0.09278197 | 2.575061
0.05247712 | 2.608075 |  | 0.05247712 | 2.608075 | 0.07821366 | 2.608075 | 0.09335399 | 2.608075
0.05444357 | 2.641088 |  | 0.05444357 | 2.641088 | 0.08126068 | 2.641088 | 0.09444953 | 2.641088
0.05358537 | 2.674102 |  | 0.05358537 | 2.674102 | 0.0770601 | 2.674102 | 0.09090756 | 2.674102
0.05220908 | 2.707115 |  | 0.05220908 | 2.707115 | 0.07802365 | 2.707115 | 0.09317812 | 2.707115
0.05086188 | 2.740129 |  | 0.05086188 | 2.740129 | 0.07531957 | 2.740129 | 0.09100629 | 2.740129
0.05120814 | 2.773143 |  | 0.05120814 | 2.773143 | 0.07635907 | 2.773143 | 0.09185128 | 2.773143
0.05124726 | 2.806156 |  | 0.05124726 | 2.806156 | 0.07455836 | 2.806156 | 0.08940463 | 2.806156
0.05111073 | 2.83917 |  | 0.05111073 | 2.83917 | 0.07677968 | 2.83917 | 0.08624581 | 2.83917
0.05159872 | 2.872183 |  | 0.05159872 | 2.872183 | 0.07406439 | 2.872183 | 0.08731922 | 2.872183
0.04843454 | 2.905197 |  | 0.04843454 | 2.905197 | 0.07190011 | 2.905197 | 0.08556096 | 2.905197
0.05044315 | 2.938211 |  | 0.05044315 | 2.938211 | 0.07417078 | 2.938211 | 0.08318973 | 2.938211
0.04923705 | 2.971224 |  | 0.04923705 | 2.971224 | 0.07429702 | 2.971224 | 0.08141683 | 2.971224
0.04747752 | 3.004238 |  | 0.04747752 | 3.004238 | 0.07003993 | 3.004238 | 0.07983177 | 3.004238
0.04790746 | 3.037252 |  | 0.04790746 | 3.037252 | 0.07115516 | 3.037252 | 0.0827757 | 3.037252
0.04626625 | 3.070265 |  | 0.04626625 | 3.070265 | 0.06914558 | 3.070265 | 0.08104261 | 3.070265
0.0458664 | 3.103279 |  | 0.0458664 | 3.103279 | 0.06941236 | 3.103279 | 0.07676513 | 3.103279
0.04479394 | 3.136292 |  | 0.04479394 | 3.136292 | 0.06559098 | 3.136292 | 0.07562806 | 3.136292
0.04360748 | 3.169306 |  | 0.04360748 | 3.169306 | 0.06489021 | 3.169306 | 0.07397522 | 3.169306
0.04323791 | 3.20232 |  | 0.04323791 | 3.20232 | 0.06488193 | 3.20232 | 0.07235951 | 3.20232
0.04302761 | 3.235333 |  | 0.04302761 | 3.235333 | 0.06314549 | 3.235333 | 0.07188503 | 3.235333
0.04341314 | 3.268347 |  | 0.04341314 | 3.268347 | 0.06281786 | 3.268347 | 0.0720732 | 3.268347
0.04270675 | 3.30136 |  | 0.04270675 | 3.30136 | 0.06326512 | 3.30136 | 0.07175249 | 3.30136
0.04226813 | 3.334374 |  | 0.04226813 | 3.334374 | 0.0618182 | 3.334374 | 0.0712835 | 3.334374
0.04140931 | 3.367388 |  | 0.04140931 | 3.367388 | 0.06230685 | 3.367388 | 0.06742208 | 3.367388
0.04047071 | 3.400401 |  | 0.04047071 | 3.400401 | 0.06109876 | 3.400401 | 0.06892079 | 3.400401
0.04083201 | 3.433415 |  | 0.04083201 | 3.433415 | 0.05983019 | 3.433415 | 0.0656676 | 3.433415
0.03880278 | 3.466428 |  | 0.03880278 | 3.466428 | 0.05920065 | 3.466428 | 0.06576319 | 3.466428
0.03913639 | 3.499442 |  | 0.03913639 | 3.499442 | 0.05850363 | 3.499442 | 0.06648351 | 3.499442
0.03869907 | 3.532456 |  | 0.03869907 | 3.532456 | 0.05877182 | 3.532456 | 0.06498029 | 3.532456
0.03721531 | 3.565469 |  | 0.03721531 | 3.565469 | 0.05870617 | 3.565469 | 0.06281361 | 3.565469
0.03818222 | 3.598483 |  | 0.03818222 | 3.598483 | 0.0575465 | 3.598483 | 0.0618805 | 3.598483
0.0381512 | 3.631496 |  | 0.0381512 | 3.631496 | 0.05521635 | 3.631496 | 0.06203105 | 3.631496
0.03725729 | 3.66451 |  | 0.03725729 | 3.66451 | 0.05474933 | 3.66451 | 0.06207926 | 3.66451
0.03751164 | 3.697524 |  | 0.03751164 | 3.697524 | 0.05553429 | 3.697524 | 0.06288757 | 3.697524
0.03650709 | 3.730537 |  | 0.03650709 | 3.730537 | 0.05697304 | 3.730537 | 0.06235013 | 3.730537
0.03694963 | 3.763551 |  | 0.03694963 | 3.763551 | 0.05452368 | 3.763551 | 0.06060471 | 3.763551
0.036128 | 3.796564 |  | 0.036128 | 3.796564 | 0.05332271 | 3.796564 | 0.05940809 | 3.796564
0.03657201 | 3.829578 |  | 0.03657201 | 3.829578 | 0.05354331 | 3.829578 | 0.05966282 | 3.829578
0.03534703 | 3.862592 |  | 0.03534703 | 3.862592 | 0.05397762 | 3.862592 | 0.05771193 | 3.862592
0.03425136 | 3.895605 |  | 0.03425136 | 3.895605 | 0.0529771 | 3.895605 | 0.05760937 | 3.895605
0.03491935 | 3.928619 |  | 0.03491935 | 3.928619 | 0.05257048 | 3.928619 | 0.05602179 | 3.928619
0.03434903 | 3.961632 |  | 0.03434903 | 3.961632 | 0.05305614 | 3.961632 | 0.05534091 | 3.961632
0.0349095 | 3.994646 |  | 0.0349095 | 3.994646 | 0.05162904 | 3.994646 | 0.05605574 | 3.994646
0.03355823 | 4.02766 |  | 0.03355823 | 4.02766 | 0.05262309 | 4.02766 | 0.055703 | 4.02766
0.03415231 | 4.060673 |  | 0.03415231 | 4.060673 | 0.05295651 | 4.060673 | 0.05332034 | 4.060673
0.03246092 | 4.093687 |  | 0.03246092 | 4.093687 | 0.05098684 | 4.093687 | 0.05488946 | 4.093687
0.03207507 | 4.1267 |  | 0.03207507 | 4.1267 | 0.05219792 | 4.1267 | 0.05330599 | 4.1267
0.03298672 | 4.159714 |  | 0.03298672 | 4.159714 | 0.04962635 | 4.159714 | 0.05339851 | 4.159714
0.03333555 | 4.192728 |  | 0.03333555 | 4.192728 | 0.05042938 | 4.192728 | 0.05344497 | 4.192728
0.03146381 | 4.225741 |  | 0.03146381 | 4.225741 | 0.04961617 | 4.225741 | 0.05221566 | 4.225741
0.03251464 | 4.258755 |  | 0.03251464 | 4.258755 | 0.05050038 | 4.258755 | 0.05076856 | 4.258755
0.03155596 | 4.291768 |  | 0.03155596 | 4.291768 | 0.05057735 | 4.291768 | 0.05289538 | 4.291768
0.03189991 | 4.324782 |  | 0.03189991 | 4.324782 | 0.04942444 | 4.324782 | 0.05255627 | 4.324782
0.03122059 | 4.357796 |  | 0.03122059 | 4.357796 | 0.04957245 | 4.357796 | 0.05045709 | 4.357796
0.0315779 | 4.390809 |  | 0.0315779 | 4.390809 | 0.04907191 | 4.390809 | 0.049339 | 4.390809
0.03178483 | 4.423823 |  | 0.03178483 | 4.423823 | 0.04767776 | 4.423823 | 0.05132254 | 4.423823
0.03088307 | 4.456836 |  | 0.03088307 | 4.456836 | 0.04923692 | 4.456836 | 0.048862 | 4.456836
0.02983869 | 4.48985 |  | 0.02983869 | 4.48985 | 0.04782637 | 4.48985 | 0.05006236 | 4.48985
0.0312418 | 4.522864 |  | 0.0312418 | 4.522864 | 0.04833561 | 4.522864 | 0.04889104 | 4.522864
0.03049238 | 4.555877 |  | 0.03049238 | 4.555877 | 0.04658346 | 4.555877 | 0.0492294 | 4.555877
0.03037888 | 4.588891 |  | 0.03037888 | 4.588891 | 0.04642449 | 4.588891 | 0.04714031 | 4.588891
0.02974835 | 4.621904 |  | 0.02974835 | 4.621904 | 0.04545176 | 4.621904 | 0.04795028 | 4.621904
0.02988439 | 4.654918 |  | 0.02988439 | 4.654918 | 0.04565995 | 4.654918 | 0.04824833 | 4.654918
0.03065197 | 4.687932 |  | 0.03065197 | 4.687932 | 0.04650478 | 4.687932 | 0.04697565 | 4.687932
0.02948598 | 4.720945 |  | 0.02948598 | 4.720945 | 0.04613527 | 4.720945 | 0.04609596 | 4.720945
0.02924163 | 4.753959 |  | 0.02924163 | 4.753959 | 0.04483987 | 4.753959 | 0.0474841 | 4.753959
0.02997529 | 4.786972 |  | 0.02997529 | 4.786972 | 0.04459807 | 4.786972 | 0.04717765 | 4.786972
0.03037351 | 4.819986 |  | 0.03037351 | 4.819986 | 0.04560423 | 4.819986 | 0.04565946 | 4.819986
0.03018013 | 4.853 |  | 0.03018013 | 4.853 | 0.04472033 | 4.853 | 0.04713743 | 4.853
0.02985038 | 4.886013 |  | 0.02985038 | 4.886013 | 0.04481288 | 4.886013 | 0.04619866 | 4.886013
0.02945881 | 4.919027 |  | 0.02945881 | 4.919027 | 0.04564826 | 4.919027 | 0.04402404 | 4.919027
0.02860591 | 4.952041 |  | 0.02860591 | 4.952041 | 0.04475176 | 4.952041 | 0.0444804 | 4.952041
0.028577 | 4.985054 |  | 0.028577 | 4.985054 | 0.0444229 | 4.985054 | 0.04435263 | 4.985054
0.02963747 | 5.018068 |  | 0.02963747 | 5.018068 | 0.04518872 | 5.018068 | 0.04427848 | 5.018068
0.0282873 | 5.051081 |  | 0.0282873 | 5.051081 | 0.04323162 | 5.051081 | 0.04469909 | 5.051081
0.02933514 | 5.084095 |  | 0.02933514 | 5.084095 | 0.04342562 | 5.084095 | 0.04489403 | 5.084095
0.02852186 | 5.117109 |  | 0.02852186 | 5.117109 | 0.04394012 | 5.117109 | 0.04371049 | 5.117109
0.02907686 | 5.150122 |  | 0.02907686 | 5.150122 | 0.04339534 | 5.150122 | 0.04321332 | 5.150122
0.0289344 | 5.183136 |  | 0.0289344 | 5.183136 | 0.04372794 | 5.183136 | 0.04369239 | 5.183136
0.02861394 | 5.216149 |  | 0.02861394 | 5.216149 | 0.04281962 | 5.216149 | 0.04265182 | 5.216149
0.02929196 | 5.249163 |  | 0.02929196 | 5.249163 | 0.04396071 | 5.249163 | 0.0431455 | 5.249163
0.02847206 | 5.282177 |  | 0.02847206 | 5.282177 | 0.04265562 | 5.282177 | 0.04258263 | 5.282177
0.02814997 | 5.31519 |  | 0.02814997 | 5.31519 | 0.04305437 | 5.31519 | 0.04298742 | 5.31519
0.02831326 | 5.348204 |  | 0.02831326 | 5.348204 | 0.04301963 | 5.348204 | 0.04124353 | 5.348204
0.02759854 | 5.381217 |  | 0.02759854 | 5.381217 | 0.04239773 | 5.381217 | 0.04260255 | 5.381217
0.02802861 | 5.414231 |  | 0.02802861 | 5.414231 | 0.04307874 | 5.414231 | 0.04263451 | 5.414231
0.02744658 | 5.447245 |  | 0.02744658 | 5.447245 | 0.04273867 | 5.447245 | 0.04144031 | 5.447245
0.02828525 | 5.480258 |  | 0.02828525 | 5.480258 | 0.04205857 | 5.480258 | 0.04160014 | 5.480258
0.02745426 | 5.513272 |  | 0.02745426 | 5.513272 | 0.04084895 | 5.513272 | 0.03986206 | 5.513272
0.02816917 | 5.546285 |  | 0.02816917 | 5.546285 | 0.04019766 | 5.546285 | 0.04102913 | 5.546285
0.02715907 | 5.579299 |  | 0.02715907 | 5.579299 | 0.04018768 | 5.579299 | 0.04142047 | 5.579299
0.02704082 | 5.612313 |  | 0.02704082 | 5.612313 | 0.040807 | 5.612313 | 0.04110078 | 5.612313
0.02806545 | 5.645326 |  | 0.02806545 | 5.645326 | 0.0401159 | 5.645326 | 0.03963064 | 5.645326
0.02721535 | 5.67834 |  | 0.02721535 | 5.67834 | 0.04083503 | 5.67834 | 0.04001959 | 5.67834
0.02776513 | 5.711353 |  | 0.02776513 | 5.711353 | 0.04016929 | 5.711353 | 0.03892718 | 5.711353
0.02720499 | 5.744367 |  | 0.02720499 | 5.744367 | 0.04011652 | 5.744367 | 0.03918888 | 5.744367
0.02820796 | 5.777381 |  | 0.02820796 | 5.777381 | 0.04095339 | 5.777381 | 0.04000729 | 5.777381
0.02769069 | 5.810394 |  | 0.02769069 | 5.810394 | 0.04043302 | 5.810394 | 0.0393738 | 5.810394
0.02743094 | 5.843408 |  | 0.02743094 | 5.843408 | 0.04003407 | 5.843408 | 0.03908366 | 5.843408
0.02760451 | 5.876421 |  | 0.02760451 | 5.876421 | 0.03855407 | 5.876421 | 0.0379591 | 5.876421
0.02783643 | 5.909435 |  | 0.02783643 | 5.909435 | 0.03881589 | 5.909435 | 0.03956253 | 5.909435
0.02771623 | 5.942449 |  | 0.02771623 | 5.942449 | 0.03844702 | 5.942449 | 0.03863119 | 5.942449
0.02649141 | 5.975462 |  | 0.02649141 | 5.975462 | 0.04016422 | 5.975462 | 0.03886425 | 5.975462
0.02635022 | 6.008476 |  | 0.02635022 | 6.008476 | 0.03782717 | 6.008476 | 0.03829939 | 6.008476
0.02746382 | 6.041489 |  | 0.02746382 | 6.041489 | 0.03957675 | 6.041489 | 0.0384714 | 6.041489
0.0277551 | 6.074503 |  | 0.0277551 | 6.074503 | 0.03815791 | 6.074503 | 0.03672742 | 6.074503
0.02701419 | 6.107517 |  | 0.02701419 | 6.107517 | 0.03765498 | 6.107517 | 0.03808188 | 6.107517
0.02748726 | 6.14053 |  | 0.02748726 | 6.14053 | 0.03739357 | 6.14053 | 0.0368166 | 6.14053
0.02635668 | 6.173544 |  | 0.02635668 | 6.173544 | 0.03817828 | 6.173544 | 0.03639929 | 6.173544
0.02710796 | 6.206557 |  | 0.02710796 | 6.206557 | 0.03910835 | 6.206557 | 0.03694599 | 6.206557
0.02703493 | 6.239571 |  | 0.02703493 | 6.239571 | 0.0387349 | 6.239571 | 0.03780596 | 6.239571
0.02718171 | 6.272585 |  | 0.02718171 | 6.272585 | 0.03852393 | 6.272585 | 0.0380791 | 6.272585
0.02730633 | 6.305598 |  | 0.02730633 | 6.305598 | 0.03771369 | 6.305598 | 0.03660607 | 6.305598
0.02622107 | 6.338612 |  | 0.02622107 | 6.338612 | 0.03813361 | 6.338612 | 0.03594539 | 6.338612
0.02634528 | 6.371625 |  | 0.02634528 | 6.371625 | 0.03788611 | 6.371625 | 0.03709348 | 6.371625
0.02692964 | 6.404639 |  | 0.02692964 | 6.404639 | 0.03742137 | 6.404639 | 0.03623631 | 6.404639
0.02744352 | 6.437653 |  | 0.02744352 | 6.437653 | 0.03869911 | 6.437653 | 0.03718021 | 6.437653
0.02643915 | 6.470666 |  | 0.02643915 | 6.470666 | 0.03879851 | 6.470666 | 0.03690881 | 6.470666
0.02685059 | 6.50368 |  | 0.02685059 | 6.50368 | 0.03742072 | 6.50368 | 0.0361022 | 6.50368
0.0265633 | 6.536693 |  | 0.0265633 | 6.536693 | 0.0373708 | 6.536693 | 0.03602607 | 6.536693
0.02673063 | 6.569707 |  | 0.02673063 | 6.569707 | 0.03660217 | 6.569707 | 0.03607299 | 6.569707