## 1
Общество с ограниченной ответственностью "Инженерная геология" (ООО "ИнжГео")
Юр. адрес: 117279, г. Москва, ул. Миклухо-Маклая, 36 а, этаж 5, пом. XXIII к. 76-84
Телефон/факс +7 (495) 132-30-00, Адрес электронной почты inbox@inj-geo.ru
Испытательная лаборатория ООО «ИнжГео»
Адрес места осуществления деятельности лаборатории: г. Москва, просп. Вернадского, д. 51, стр. 1
Телефон +7(910)4557682, E-mail: slg85@mail.ru
Протокол испытаний № 13-63/25 от 23-11-2022
Наименование и адрес заказчика: ООО Регионстрой
Наименование объекта: Переход трубопровода через р. Енисей
Наименование используемого метода/методики: ГОСТ 12248.3-2020
Условия проведения испытания: температура окружающей среды (18 - 25)0С, влажность воздуха (40 - 75)%
Дата получение объекта подлежащего испытаниям: 27.10.2022
Дата испытания: 25.10.2022-19.11.2025
Испытание грунтов методом одноплоскостного среза
[6 empty] | Лабораторный номер: |  | 1060 |  |  |  | We, д.е. = | 0.307246408
[6 empty] | Номер скважины: |  | BH-050 |  |  |  | ρ, г/см3 = | 1.9
[6 empty] | Глубина отбора, м: |  | 3.9 |  |  |  | ρs, г/см3 = | 2.71
[6 empty] | Наименование грунта: |  | Суглинок, после оттаивания текучепластичный, легкий песчанистый |  |  |  | e, д.е. = | 1.1
[6 empty] | Схема проведения опыта: |  | КД |  |  |  | IL, д.е. = | 0.923
Результаты испытаний
[7 empty] | Нормальное напряжение σ, МПа | Касательное напряжение t, МПа | tg ϕ | Угол внутреннего трения ϕ, град. | Удельное сцепление C, МПа
[7 empty] | 0.1 | 0.05244748
[7 empty] | 0.15 | 0.08867122
[7 empty] | 0.2 | 0.09489496
Эффективные значения угла внутреннего трения и удельного сцепления ϕ', С'
[7 empty] | ϕ', град. = | 23
[7 empty] | С', МПа = | 0.015
[7 empty] | Начальник исп. лаборатории: |  |  |  |  | Семиколенова Л.Г.
Лист 1 , всего листов 1
Частичное воспроизведение протокола испытаний без письменного разрешения ООО «ИнжГео» ЗАПРЕЩАЕТСЯ
второй график |  | первый график
dev | eps | sigma | dev1 | eps1 | dev2 | eps2 | dev3 | eps3
0 | 0 |  | 0 | 0 | 0 | 0 | 0 | 0
0.001497425 | 0.0330136 |  | 0.001497425 | 0.0330136 | 0.003005237 | 0.0330136 | 0.004244378 | 0.0330136
0.002977076 | 0.06602721 |  | 0.002977076 | 0.06602721 | 0.00621749 | 0.06602721 | 0.008332152 | 0.06602721
0.004476839 | 0.09904081 |  | 0.004476839 | 0.09904081 | 0.008930236 | 0.09904081 | 0.01216292 | 0.09904081
0.006050576 | 0.1320544 |  | 0.006050576 | 0.1320544 | 0.0120316 | 0.1320544 | 0.01609126 | 0.1320544
0.00733488 | 0.165068 |  | 0.00733488 | 0.165068 | 0.01507464 | 0.165068 | 0.02024066 | 0.165068
0.009154303 | 0.1980816 |  | 0.009154303 | 0.1980816 | 0.01734992 | 0.1980816 | 0.02321309 | 0.1980816
0.01073752 | 0.2310952 |  | 0.01073752 | 0.2310952 | 0.0203193 | 0.2310952 | 0.02684029 | 0.2310952
0.01225013 | 0.2641088 |  | 0.01225013 | 0.2641088 | 0.02276879 | 0.2641088 | 0.03026662 | 0.2641088
0.01390013 | 0.2971224 |  | 0.01390013 | 0.2971224 | 0.0261299 | 0.2971224 | 0.03293187 | 0.2971224
0.01486153 | 0.330136 |  | 0.01486153 | 0.330136 | 0.02847883 | 0.330136 | 0.03565891 | 0.330136
0.0172276 | 0.3631496 |  | 0.0172276 | 0.3631496 | 0.03072288 | 0.3631496 | 0.03771644 | 0.3631496
0.01829444 | 0.3961632 |  | 0.01829444 | 0.3961632 | 0.03355552 | 0.3961632 | 0.04071504 | 0.3961632
0.02043603 | 0.4291768 |  | 0.02043603 | 0.4291768 | 0.03598686 | 0.4291768 | 0.04286555 | 0.4291768
0.0224518 | 0.4621904 |  | 0.0224518 | 0.4621904 | 0.0372652 | 0.4621904 | 0.04423707 | 0.4621904
0.02390937 | 0.4952041 |  | 0.02390937 | 0.4952041 | 0.03985795 | 0.4952041 | 0.04399563 | 0.4952041
0.02647541 | 0.5282177 |  | 0.02647541 | 0.5282177 | 0.04300235 | 0.5282177 | 0.04743697 | 0.5282177
0.02816866 | 0.5612313 |  | 0.02816866 | 0.5612313 | 0.04522925 | 0.5612313 | 0.04890475 | 0.5612313
0.02980486 | 0.5942449 |  | 0.02980486 | 0.5942449 | 0.04713462 | 0.5942449 | 0.0503133 | 0.5942449
0.03085013 | 0.6272585 |  | 0.03085013 | 0.6272585 | 0.04927328 | 0.6272585 | 0.05153649 | 0.6272585
0.03280196 | 0.6602721 |  | 0.03280196 | 0.6602721 | 0.0496698 | 0.6602721 | 0.05090871 | 0.6602721
0.03395767 | 0.6932857 |  | 0.03395767 | 0.6932857 | 0.05422047 | 0.6932857 | 0.05306076 | 0.6932857
0.0361217 | 0.7262993 |  | 0.0361217 | 0.7262993 | 0.05547306 | 0.7262993 | 0.05425148 | 0.7262993
0.03683686 | 0.7593129 |  | 0.03683686 | 0.7593129 | 0.05624734 | 0.7593129 | 0.05657429 | 0.7593129
0.03777839 | 0.7923265 |  | 0.03777839 | 0.7923265 | 0.05896601 | 0.7923265 | 0.05783827 | 0.7923265
0.03905708 | 0.8253401 |  | 0.03905708 | 0.8253401 | 0.05958285 | 0.8253401 | 0.06107329 | 0.8253401
0.03887441 | 0.8583537 |  | 0.03887441 | 0.8583537 | 0.06110608 | 0.8583537 | 0.06184563 | 0.8583537
0.03882976 | 0.8913673 |  | 0.03882976 | 0.8913673 | 0.06340166 | 0.8913673 | 0.06480161 | 0.8913673
0.03971457 | 0.9243809 |  | 0.03971457 | 0.9243809 | 0.06446788 | 0.9243809 | 0.0655805 | 0.9243809
0.03978626 | 0.9573945 |  | 0.03978626 | 0.9573945 | 0.06837056 | 0.9573945 | 0.06716016 | 0.9573945
0.04064941 | 0.9904081 |  | 0.04064941 | 0.9904081 | 0.06982405 | 0.9904081 | 0.07049343 | 0.9904081
0.04142651 | 1.023422 |  | 0.04142651 | 1.023422 | 0.07310839 | 1.023422 | 0.0708166 | 1.023422
0.04127861 | 1.056435 |  | 0.04127861 | 1.056435 | 0.07584597 | 1.056435 | 0.0768765 | 1.056435
0.04127343 | 1.089449 |  | 0.04127343 | 1.089449 | 0.0739348 | 1.089449 | 0.07595793 | 1.089449
0.04267899 | 1.122463 |  | 0.04267899 | 1.122463 | 0.07532787 | 1.122463 | 0.08091842 | 1.122463
0.04159009 | 1.155476 |  | 0.04159009 | 1.155476 | 0.07962258 | 1.155476 | 0.08270205 | 1.155476
0.04328866 | 1.18849 |  | 0.04328866 | 1.18849 | 0.08089446 | 1.18849 | 0.08553606 | 1.18849
0.04176525 | 1.221503 |  | 0.04176525 | 1.221503 | 0.08078643 | 1.221503 | 0.08784137 | 1.221503
0.04319623 | 1.254517 |  | 0.04319623 | 1.254517 | 0.08376428 | 1.254517 | 0.08842103 | 1.254517
0.0439816 | 1.287531 |  | 0.0439816 | 1.287531 | 0.08386611 | 1.287531 | 0.08745251 | 1.287531
0.04308894 | 1.320544 |  | 0.04308894 | 1.320544 | 0.08804858 | 1.320544 | 0.09118893 | 1.320544
0.04339029 | 1.353558 |  | 0.04339029 | 1.353558 | 0.08867122 | 1.353558 | 0.09547794 | 1.353558
0.04301285 | 1.386571 |  | 0.04301285 | 1.386571 | 0.09011221 | 1.386571 | 0.09489496 | 1.386571
0.0443983 | 1.419585 |  | 0.0443983 | 1.419585 | 0.09167944 | 1.419585 | 0.09769009 | 1.419585
0.04444044 | 1.452599 |  | 0.04444044 | 1.452599 | 0.09223594 | 1.452599 | 0.09767241 | 1.452599
0.04553378 | 1.485612 |  | 0.04553378 | 1.485612 | 0.09158367 | 1.485612 | 0.0960479 | 1.485612
0.04377979 | 1.518626 |  | 0.04377979 | 1.518626 | 0.09194304 | 1.518626 | 0.09705234 | 1.518626
0.04407686 | 1.551639 |  | 0.04407686 | 1.551639 | 0.09021872 | 1.551639 | 0.09619285 | 1.551639
0.04451904 | 1.584653 |  | 0.04451904 | 1.584653 | 0.09263605 | 1.584653 | 0.1007388 | 1.584653
0.04510881 | 1.617667 |  | 0.04510881 | 1.617667 | 0.09432722 | 1.617667 | 0.1007201 | 1.617667
0.04662263 | 1.65068 |  | 0.04662263 | 1.65068 | 0.09273706 | 1.65068 | 0.1011146 | 1.65068
0.04659668 | 1.683694 |  | 0.04659668 | 1.683694 | 0.09409078 | 1.683694 | 0.09932271 | 1.683694
0.04651423 | 1.716707 |  | 0.04651423 | 1.716707 | 0.09325466 | 1.716707 | 0.09685891 | 1.716707
0.04748685 | 1.749721 |  | 0.04748685 | 1.749721 | 0.09054581 | 1.749721 | 0.09608509 | 1.749721
0.04744103 | 1.782735 |  | 0.04744103 | 1.782735 | 0.09096374 | 1.782735 | 0.09607137 | 1.782735
0.04709918 | 1.815748 |  | 0.04709918 | 1.815748 | 0.09416151 | 1.815748 | 0.09919278 | 1.815748
0.04807937 | 1.848762 |  | 0.04807937 | 1.848762 | 0.09428014 | 1.848762 | 0.09646658 | 1.848762
0.04762444 | 1.881775 |  | 0.04762444 | 1.881775 | 0.09082251 | 1.881775 | 0.09993598 | 1.881775
0.04867991 | 1.914789 |  | 0.04867991 | 1.914789 | 0.09204562 | 1.914789 | 0.09820706 | 1.914789
0.04760444 | 1.947803 |  | 0.04760444 | 1.947803 | 0.09207398 | 1.947803 | 0.09615811 | 1.947803
0.0478769 | 1.980816 |  | 0.0478769 | 1.980816 | 0.09071058 | 1.980816 | 0.09935199 | 1.980816
0.04803911 | 2.01383 |  | 0.04803911 | 2.01383 | 0.09120834 | 2.01383 | 0.09802273 | 2.01383
0.05090954 | 2.046843 |  | 0.05090954 | 2.046843 | 0.09297523 | 2.046843 | 0.09488858 | 2.046843
0.04962125 | 2.079857 |  | 0.04962125 | 2.079857 | 0.09308737 | 2.079857 | 0.09867881 | 2.079857
0.04959269 | 2.112871 |  | 0.04959269 | 2.112871 | 0.09326422 | 2.112871 | 0.100362 | 2.112871
0.05038398 | 2.145884 |  | 0.05038398 | 2.145884 | 0.0926513 | 2.145884 | 0.09493566 | 2.145884
0.05116185 | 2.178898 |  | 0.05116185 | 2.178898 | 0.09042739 | 2.178898 | 0.0970498 | 2.178898
0.05030764 | 2.211911 |  | 0.05030764 | 2.211911 | 0.09023323 | 2.211911 | 0.09566683 | 2.211911
0.05279216 | 2.244925 |  | 0.05279216 | 2.244925 | 0.08916553 | 2.244925 | 0.09458146 | 2.244925
0.05089077 | 2.277939 |  | 0.05089077 | 2.277939 | 0.09263312 | 2.277939 | 0.09917267 | 2.277939
0.05322062 | 2.310952 |  | 0.05322062 | 2.310952 | 0.09094925 | 2.310952 | 0.09443564 | 2.310952
0.05341751 | 2.343966 |  | 0.05341751 | 2.343966 | 0.09023668 | 2.343966 | 0.09775268 | 2.343966
0.05269396 | 2.376979 |  | 0.05269396 | 2.376979 | 0.09008629 | 2.376979 | 0.09475242 | 2.376979
0.05217553 | 2.409993 |  | 0.05217553 | 2.409993 | 0.09152324 | 2.409993 | 0.0953018 | 2.409993
0.05170099 | 2.443007 |  | 0.05170099 | 2.443007 | 0.08782643 | 2.443007 | 0.09343481 | 2.443007
0.0523076 | 2.47602 |  | 0.0523076 | 2.47602 | 0.08762291 | 2.47602 | 0.09250438 | 2.47602
0.05244748 | 2.509034 |  | 0.05244748 | 2.509034 | 0.08955644 | 2.509034 | 0.09279879 | 2.509034
0.05186743 | 2.542047 |  | 0.05186743 | 2.542047 | 0.08663545 | 2.542047 | 0.09584003 | 2.542047
0.05270509 | 2.575061 |  | 0.05270509 | 2.575061 | 0.08595479 | 2.575061 | 0.09671451 | 2.575061
0.05138533 | 2.608075 |  | 0.05138533 | 2.608075 | 0.08995404 | 2.608075 | 0.09567396 | 2.608075
0.0513634 | 2.641088 |  | 0.0513634 | 2.641088 | 0.08959534 | 2.641088 | 0.09146174 | 2.641088
0.05268095 | 2.674102 |  | 0.05268095 | 2.674102 | 0.08916717 | 2.674102 | 0.09313018 | 2.674102
0.05003638 | 2.707115 |  | 0.05003638 | 2.707115 | 0.08909842 | 2.707115 | 0.09481743 | 2.707115
0.04995694 | 2.740129 |  | 0.04995694 | 2.740129 | 0.08835272 | 2.740129 | 0.09081021 | 2.740129
0.05110372 | 2.773143 |  | 0.05110372 | 2.773143 | 0.08337581 | 2.773143 | 0.09255379 | 2.773143
0.04969932 | 2.806156 |  | 0.04969932 | 2.806156 | 0.08608695 | 2.806156 | 0.09130315 | 2.806156
0.04950707 | 2.83917 |  | 0.04950707 | 2.83917 | 0.08540238 | 2.83917 | 0.09087561 | 2.83917
0.04883782 | 2.872183 |  | 0.04883782 | 2.872183 | 0.08238316 | 2.872183 | 0.08878804 | 2.872183
0.04872347 | 2.905197 |  | 0.04872347 | 2.905197 | 0.08176365 | 2.905197 | 0.08597036 | 2.905197
0.04724349 | 2.938211 |  | 0.04724349 | 2.938211 | 0.08051221 | 2.938211 | 0.08451455 | 2.938211
0.04800415 | 2.971224 |  | 0.04800415 | 2.971224 | 0.08040118 | 2.971224 | 0.08335582 | 2.971224
0.04862829 | 3.004238 |  | 0.04862829 | 3.004238 | 0.08121601 | 3.004238 | 0.08315967 | 3.004238
0.04554245 | 3.037252 |  | 0.04554245 | 3.037252 | 0.07707907 | 3.037252 | 0.08224649 | 3.037252
0.04607767 | 3.070265 |  | 0.04607767 | 3.070265 | 0.07732577 | 3.070265 | 0.078486 | 3.070265
0.04519823 | 3.103279 |  | 0.04519823 | 3.103279 | 0.07998086 | 3.103279 | 0.07757373 | 3.103279
0.04524866 | 3.136292 |  | 0.04524866 | 3.136292 | 0.07894076 | 3.136292 | 0.08008341 | 3.136292
0.04448171 | 3.169306 |  | 0.04448171 | 3.169306 | 0.07751513 | 3.169306 | 0.07841174 | 3.169306
0.04431425 | 3.20232 |  | 0.04431425 | 3.20232 | 0.07490814 | 3.20232 | 0.07396108 | 3.20232
0.04273672 | 3.235333 |  | 0.04273672 | 3.235333 | 0.07493047 | 3.235333 | 0.07325502 | 3.235333
0.04358797 | 3.268347 |  | 0.04358797 | 3.268347 | 0.07224276 | 3.268347 | 0.07524949 | 3.268347
0.0409941 | 3.30136 |  | 0.0409941 | 3.30136 | 0.07275353 | 3.30136 | 0.07146117 | 3.30136
0.0419732 | 3.334374 |  | 0.0419732 | 3.334374 | 0.07257312 | 3.334374 | 0.07127664 | 3.334374
0.04240463 | 3.367388 |  | 0.04240463 | 3.367388 | 0.07363655 | 3.367388 | 0.07007731 | 3.367388
0.04116519 | 3.400401 |  | 0.04116519 | 3.400401 | 0.07113354 | 3.400401 | 0.07025452 | 3.400401
0.04027983 | 3.433415 |  | 0.04027983 | 3.433415 | 0.06935024 | 3.433415 | 0.06954261 | 3.433415
0.03920693 | 3.466428 |  | 0.03920693 | 3.466428 | 0.07109202 | 3.466428 | 0.0694164 | 3.466428
0.03921347 | 3.499442 |  | 0.03921347 | 3.499442 | 0.07107125 | 3.499442 | 0.06857102 | 3.499442
0.03925539 | 3.532456 |  | 0.03925539 | 3.532456 | 0.06802403 | 3.532456 | 0.06422788 | 3.532456
0.03916249 | 3.565469 |  | 0.03916249 | 3.565469 | 0.06676971 | 3.565469 | 0.06472582 | 3.565469
0.03793781 | 3.598483 |  | 0.03793781 | 3.598483 | 0.0685859 | 3.598483 | 0.06575363 | 3.598483
0.03840704 | 3.631496 |  | 0.03840704 | 3.631496 | 0.06743284 | 3.631496 | 0.06439071 | 3.631496
0.03711173 | 3.66451 |  | 0.03711173 | 3.66451 | 0.06755149 | 3.66451 | 0.06303812 | 3.66451
0.03700253 | 3.697524 |  | 0.03700253 | 3.697524 | 0.0679015 | 3.697524 | 0.06191606 | 3.697524
0.0372947 | 3.730537 |  | 0.0372947 | 3.730537 | 0.06632285 | 3.730537 | 0.06170307 | 3.730537
0.03796881 | 3.763551 |  | 0.03796881 | 3.763551 | 0.06698584 | 3.763551 | 0.06159005 | 3.763551
0.03692047 | 3.796564 |  | 0.03692047 | 3.796564 | 0.06375009 | 3.796564 | 0.06042656 | 3.796564
0.03620075 | 3.829578 |  | 0.03620075 | 3.829578 | 0.06636937 | 3.829578 | 0.05970652 | 3.829578
0.03669651 | 3.862592 |  | 0.03669651 | 3.862592 | 0.06447874 | 3.862592 | 0.06126227 | 3.862592
0.03718702 | 3.895605 |  | 0.03718702 | 3.895605 | 0.06214712 | 3.895605 | 0.05856916 | 3.895605
0.03656301 | 3.928619 |  | 0.03656301 | 3.928619 | 0.06367826 | 3.928619 | 0.05747692 | 3.928619
0.03693227 | 3.961632 |  | 0.03693227 | 3.961632 | 0.06336342 | 3.961632 | 0.05972833 | 3.961632
0.03647401 | 3.994646 |  | 0.03647401 | 3.994646 | 0.06405697 | 3.994646 | 0.05746193 | 3.994646
0.03499106 | 4.02766 |  | 0.03499106 | 4.02766 | 0.0605698 | 4.02766 | 0.05575133 | 4.02766
0.03490224 | 4.060673 |  | 0.03490224 | 4.060673 | 0.06008636 | 4.060673 | 0.05731672 | 4.060673
0.03584921 | 4.093687 |  | 0.03584921 | 4.093687 | 0.06196866 | 4.093687 | 0.05773216 | 4.093687
0.0341716 | 4.1267 |  | 0.0341716 | 4.1267 | 0.06139499 | 4.1267 | 0.05581083 | 4.1267
0.03547104 | 4.159714 |  | 0.03547104 | 4.159714 | 0.05925387 | 4.159714 | 0.05462478 | 4.159714
0.03346403 | 4.192728 |  | 0.03346403 | 4.192728 | 0.05989889 | 4.192728 | 0.05423155 | 4.192728
0.03414657 | 4.225741 |  | 0.03414657 | 4.225741 | 0.06059326 | 4.225741 | 0.05541282 | 4.225741
0.03389426 | 4.258755 |  | 0.03389426 | 4.258755 | 0.05861337 | 4.258755 | 0.053955 | 4.258755
0.03441409 | 4.291768 |  | 0.03441409 | 4.291768 | 0.05847308 | 4.291768 | 0.05202894 | 4.291768
0.03299906 | 4.324782 |  | 0.03299906 | 4.324782 | 0.0576325 | 4.324782 | 0.0533182 | 4.324782
0.03347099 | 4.357796 |  | 0.03347099 | 4.357796 | 0.05879994 | 4.357796 | 0.05271919 | 4.357796
0.03349687 | 4.390809 |  | 0.03349687 | 4.390809 | 0.05822994 | 4.390809 | 0.05114066 | 4.390809
0.03282575 | 4.423823 |  | 0.03282575 | 4.423823 | 0.05666641 | 4.423823 | 0.05190194 | 4.423823
0.03254511 | 4.456836 |  | 0.03254511 | 4.456836 | 0.05910546 | 4.456836 | 0.05080827 | 4.456836
0.03322195 | 4.48985 |  | 0.03322195 | 4.48985 | 0.05630173 | 4.48985 | 0.05168181 | 4.48985
0.03250863 | 4.522864 |  | 0.03250863 | 4.522864 | 0.0572264 | 4.522864 | 0.05096435 | 4.522864
0.03288362 | 4.555877 |  | 0.03288362 | 4.555877 | 0.05675701 | 4.555877 | 0.05114424 | 4.555877
0.03154345236 | 4.588891 |  | 0.03154345236 | 4.588891 | 0.05837699 | 4.588891 | 0.05008485 | 4.588891
0.03189365 | 4.621904 |  | 0.03189365 | 4.621904 | 0.05564947 | 4.621904 | 0.04871573 | 4.621904
0.03155406 | 4.654918 |  | 0.03155406 | 4.654918 | 0.05791829 | 4.654918 | 0.04926553 | 4.654918
0.03113098 | 4.687932 |  | 0.03113098 | 4.687932 | 0.05481968 | 4.687932 | 0.04871804 | 4.687932
0.03140079 | 4.720945 |  | 0.03140079 | 4.720945 | 0.05571758 | 4.720945 | 0.04897275 | 4.720945
0.03113818 | 4.753959 |  | 0.03113818 | 4.753959 | 0.05709494 | 4.753959 | 0.04848058 | 4.753959
0.03215876 | 4.786972 |  | 0.03215876 | 4.786972 | 0.05466365 | 4.786972 | 0.04632624 | 4.786972
0.03045916 | 4.819986 |  | 0.03045916 | 4.819986 | 0.05382831 | 4.819986 | 0.04628849 | 4.819986
0.03012815 | 4.853 |  | 0.03012815 | 4.853 | 0.05573999 | 4.853 | 0.0479053 | 4.853
0.03126327 | 4.886013 |  | 0.03126327 | 4.886013 | 0.05458887 | 4.886013 | 0.04787492 | 4.886013
0.03026043 | 4.919027 |  | 0.03026043 | 4.919027 | 0.05539697 | 4.919027 | 0.04683476 | 4.919027
0.03101583 | 4.952041 |  | 0.03101583 | 4.952041 | 0.05247236 | 4.952041 | 0.04695438 | 4.952041
0.03013538 | 4.985054 |  | 0.03013538 | 4.985054 | 0.05323815 | 4.985054 | 0.04690968 | 4.985054
0.03116174 | 5.018068 |  | 0.03116174 | 5.018068 | 0.05498723 | 5.018068 | 0.04683603 | 5.018068
0.02928159 | 5.051081 |  | 0.02928159 | 5.051081 | 0.05433116 | 5.051081 | 0.044824 | 5.051081
0.02951266 | 5.084095 |  | 0.02951266 | 5.084095 | 0.05156819 | 5.084095 | 0.04612055 | 5.084095
0.02948751 | 5.117109 |  | 0.02948751 | 5.117109 | 0.05261818 | 5.117109 | 0.04565162 | 5.117109
0.0292277 | 5.150122 |  | 0.0292277 | 5.150122 | 0.05313247 | 5.150122 | 0.04312632 | 5.150122
0.03025625 | 5.183136 |  | 0.03025625 | 5.183136 | 0.05216021 | 5.183136 | 0.04339297 | 5.183136
0.03029806 | 5.216149 |  | 0.03029806 | 5.216149 | 0.05074835 | 5.216149 | 0.04449247 | 5.216149
0.029619 | 5.249163 |  | 0.029619 | 5.249163 | 0.05092664 | 5.249163 | 0.04408973 | 5.249163
0.02827596 | 5.282177 |  | 0.02827596 | 5.282177 | 0.05053523 | 5.282177 | 0.04356681 | 5.282177
0.02962329 | 5.31519 |  | 0.02962329 | 5.31519 | 0.05107332 | 5.31519 | 0.04253308 | 5.31519
0.02937581 | 5.348204 |  | 0.02937581 | 5.348204 | 0.05168386 | 5.348204 | 0.04247663 | 5.348204
0.02866807 | 5.381217 |  | 0.02866807 | 5.381217 | 0.05250877 | 5.381217 | 0.04218875 | 5.381217
0.02926031 | 5.414231 |  | 0.02926031 | 5.414231 | 0.04928127 | 5.414231 | 0.04093685 | 5.414231
0.02813583 | 5.447245 |  | 0.02813583 | 5.447245 | 0.05006015 | 5.447245 | 0.04127488 | 5.447245
0.02811914 | 5.480258 |  | 0.02811914 | 5.480258 | 0.04967054 | 5.480258 | 0.04079432 | 5.480258
0.02797888 | 5.513272 |  | 0.02797888 | 5.513272 | 0.04919993 | 5.513272 | 0.04129009 | 5.513272
0.02849793 | 5.546285 |  | 0.02849793 | 5.546285 | 0.0491535 | 5.546285 | 0.04139663 | 5.546285
0.02758907 | 5.579299 |  | 0.02758907 | 5.579299 | 0.04836307 | 5.579299 | 0.04156372 | 5.579299
0.02850208 | 5.612313 |  | 0.02850208 | 5.612313 | 0.04952062 | 5.612313 | 0.03939241 | 5.612313
0.02820989 | 5.645326 |  | 0.02820989 | 5.645326 | 0.04995532 | 5.645326 | 0.03900792 | 5.645326
0.02704013 | 5.67834 |  | 0.02704013 | 5.67834 | 0.0476877 | 5.67834 | 0.03959318 | 5.67834
0.02819099 | 5.711353 |  | 0.02819099 | 5.711353 | 0.04916114 | 5.711353 | 0.04010998 | 5.711353
0.02798868 | 5.744367 |  | 0.02798868 | 5.744367 | 0.04910495 | 5.744367 | 0.04029243 | 5.744367
0.02649646 | 5.777381 |  | 0.02649646 | 5.777381 | 0.04949746 | 5.777381 | 0.03954458 | 5.777381
0.02791007 | 5.810394 |  | 0.02791007 | 5.810394 | 0.04852102 | 5.810394 | 0.03925515 | 5.810394
0.02682205 | 5.843408 |  | 0.02682205 | 5.843408 | 0.04682207 | 5.843408 | 0.03804027 | 5.843408
0.02682441 | 5.876421 |  | 0.02682441 | 5.876421 | 0.04864028 | 5.876421 | 0.03743021 | 5.876421
0.0265516 | 5.909435 |  | 0.0265516 | 5.909435 | 0.04710129 | 5.909435 | 0.03894079 | 5.909435
0.02632239 | 5.942449 |  | 0.02632239 | 5.942449 | 0.04877674 | 5.942449 | 0.03715653 | 5.942449
0.02659985 | 5.975462 |  | 0.02659985 | 5.975462 | 0.04809339 | 5.975462 | 0.03765362 | 5.975462
0.02627166 | 6.008476 |  | 0.02627166 | 6.008476 | 0.04764456 | 6.008476 | 0.03840201 | 6.008476
0.02624895 | 6.041489 |  | 0.02624895 | 6.041489 | 0.0461927 | 6.041489 | 0.03731166 | 6.041489
0.02636514 | 6.074503 |  | 0.02636514 | 6.074503 | 0.0474036 | 6.074503 | 0.0361767 | 6.074503
0.02612774 | 6.107517 |  | 0.02612774 | 6.107517 | 0.04675491 | 6.107517 | 0.03676809 | 6.107517
0.02633356 | 6.14053 |  | 0.02633356 | 6.14053 | 0.04681856 | 6.14053 | 0.03797633 | 6.14053
0.02647474 | 6.173544 |  | 0.02647474 | 6.173544 | 0.04714116 | 6.173544 | 0.03699763 | 6.173544
0.02534264 | 6.206557 |  | 0.02534264 | 6.206557 | 0.04682946 | 6.206557 | 0.03759744 | 6.206557
0.02587387 | 6.239571 |  | 0.02587387 | 6.239571 | 0.04733766 | 6.239571 | 0.03560319 | 6.239571
0.02526918 | 6.272585 |  | 0.02526918 | 6.272585 | 0.0454101 | 6.272585 | 0.03724839 | 6.272585
0.02629154 | 6.305598 |  | 0.02629154 | 6.305598 | 0.04610182 | 6.305598 | 0.03530075 | 6.305598
0.02548546 | 6.338612 |  | 0.02548546 | 6.338612 | 0.04691772 | 6.338612 | 0.03677846 | 6.338612
0.02496303 | 6.371625 |  | 0.02496303 | 6.371625 | 0.04597992 | 6.371625 | 0.03691784 | 6.371625
0.02499545 | 6.404639 |  | 0.02499545 | 6.404639 | 0.04626135 | 6.404639 | 0.0360011 | 6.404639
0.02560914 | 6.437653 |  | 0.02560914 | 6.437653 | 0.04648655 | 6.437653 | 0.03523641 | 6.437653
0.02506476 | 6.470666 |  | 0.02506476 | 6.470666 | 0.04578764 | 6.470666 | 0.03623615 | 6.470666
0.02498249 | 6.50368 |  | 0.02498249 | 6.50368 | 0.04537309 | 6.50368 | 0.03616304 | 6.50368
0.02575442 | 6.536693 |  | 0.02575442 | 6.536693 | 0.04448036 | 6.536693 | 0.03583161 | 6.536693
0.02469825 | 6.569707 |  | 0.02469825 | 6.569707 | 0.04518216 | 6.569707 | 0.03627955 | 6.569707