## 1
Общество с ограниченной ответственностью "Инженерная геология" (ООО "ИнжГео")
Юр. адрес: 117279, г. Москва, ул. Миклухо-Маклая, 36 а, этаж 5, пом. XXIII к. 76-84
Телефон/факс +7 (495) 132-30-00, Адрес электронной почты inbox@inj-geo.ru
Испытательная лаборатория ООО «ИнжГео»
Адрес места осуществления деятельности лаборатории: г. Москва, просп. Вернадского, д. 51, стр. 1
Телефон +7(910)4557682, E-mail: slg85@mail.ru
Протокол испытаний № 13-63/26 от 24-11-2022
Наименование и адрес заказчика: ООО Регионстрой
Наименование объекта: Переход трубопровода через р. Енисей
Наименование используемого метода/методики: ГОСТ 12248.3-2020
Условия проведения испытания: температура окружающей среды (18 - 25)0С, влажность воздуха (40 - 75)%
Дата получение объекта подлежащего испытаниям: 28.10.2022
Дата испытания: 25.10.2022-19.11.2026
Испытание грунтов методом одноплоскостного среза
[6 empty] | Лабораторный номер: |  | 1061 |  |  |  | We, д.е. = | 0.40178518
[6 empty] | Номер скважины: |  | BH-052 |  |  |  | ρ, г/см3 = | 1.9
[6 empty] | Глубина отбора, м: |  | 0.7 |  |  |  | ρs, г/см3 = | 2.73
[6 empty] | Наименование грунта: |  | Суглинок, после оттаивания текучий, легкий пылеватый |  |  |  | e, д.е. = | 1.1
[6 empty] | Схема проведения опыта: |  | КД |  |  |  | IL, д.е. = | 1.038
Результаты испытаний
[7 empty] | Нормальное напряжение σ, МПа | Касательное напряжение t, МПа | tg ϕ | Угол внутреннего трения ϕ, град. | Удельное сцепление C, МПа
[7 empty] | 0.1 | 0.05552287
[7 empty] | 0.15 | 0.0897843
[7 empty] | 0.2 | 0.1000457
Эффективные значения угла внутреннего трения и удельного сцепления ϕ', С'
[7 empty] | ϕ', град. = | 24
[7 empty] | С', МПа = | 0.015
[7 empty] | Начальник исп. лаборатории: |  |  |  |  | Семиколенова Л.Г.
Лист 1 , всего листов 1
Частичное воспроизведение протокола испытаний без письменного разрешения ООО «ИнжГео» ЗАПРЕЩАЕТСЯ
второй график |  | первый график
dev | eps | sigma | dev1 | eps1 | dev2 | eps2 | dev3 | eps3
0 | 0 |  | 0 | 0 | 0 | 0 | 0 | 0
0.002540545 | 0.0330136 |  | 0.002540545 | 0.0330136 | 0.003098627 | 0.0330136 | 0.00381284 | 0.0330136
0.004873422 | 0.06602721 |  | 0.004873422 | 0.06602721 | 0.006137219 | 0.06602721 | 0.007627816 | 0.06602721
0.007239525 | 0.09904081 |  | 0.007239525 | 0.09904081 | 0.008789033 | 0.09904081 | 0.01161466 | 0.09904081
0.009432843 | 0.1320544 |  | 0.009432843 | 0.1320544 | 0.01226179 | 0.1320544 | 0.01520606 | 0.1320544
0.01142156 | 0.165068 |  | 0.01142156 | 0.165068 | 0.01501532 | 0.165068 | 0.01864256 | 0.165068
0.01369355 | 0.1980816 |  | 0.01369355 | 0.1980816 | 0.01740447 | 0.1980816 | 0.02269162 | 0.1980816
0.01610775 | 0.2310952 |  | 0.01610775 | 0.2310952 | 0.02037646 | 0.2310952 | 0.02610312 | 0.2310952
0.01813891 | 0.2641088 |  | 0.01813891 | 0.2641088 | 0.02277352 | 0.2641088 | 0.02874144 | 0.2641088
0.02022334 | 0.2971224 |  | 0.02022334 | 0.2971224 | 0.02518751 | 0.2971224 | 0.03299649 | 0.2971224
0.0219656 | 0.330136 |  | 0.0219656 | 0.330136 | 0.02890597 | 0.330136 | 0.0363678 | 0.330136
0.02247582 | 0.3631496 |  | 0.02247582 | 0.3631496 | 0.03084157 | 0.3631496 | 0.03824099 | 0.3631496
0.02463864 | 0.3961632 |  | 0.02463864 | 0.3961632 | 0.0340367 | 0.3961632 | 0.04162455 | 0.3961632
0.02630691 | 0.4291768 |  | 0.02630691 | 0.4291768 | 0.03723141 | 0.4291768 | 0.04506258 | 0.4291768
0.02815811 | 0.4621904 |  | 0.02815811 | 0.4621904 | 0.03923482 | 0.4621904 | 0.04773845 | 0.4621904
0.02944046 | 0.4952041 |  | 0.02944046 | 0.4952041 | 0.04124933 | 0.4952041 | 0.05188737 | 0.4952041
0.02974514 | 0.5282177 |  | 0.02974514 | 0.5282177 | 0.04450053 | 0.5282177 | 0.0554097 | 0.5282177
0.03094894 | 0.5612313 |  | 0.03094894 | 0.5612313 | 0.0474128 | 0.5612313 | 0.05693582 | 0.5612313
0.03365164 | 0.5942449 |  | 0.03365164 | 0.5942449 | 0.05008539 | 0.5942449 | 0.0615361 | 0.5942449
0.03485101 | 0.6272585 |  | 0.03485101 | 0.6272585 | 0.0524395 | 0.6272585 | 0.06125441 | 0.6272585
0.03551655 | 0.6602721 |  | 0.03551655 | 0.6602721 | 0.05282505 | 0.6602721 | 0.06580229 | 0.6602721
0.03577771 | 0.6932857 |  | 0.03577771 | 0.6932857 | 0.05646932 | 0.6932857 | 0.06794273 | 0.6932857
0.03653609 | 0.7262993 |  | 0.03653609 | 0.7262993 | 0.05929332 | 0.7262993 | 0.06993634 | 0.7262993
0.03742828 | 0.7593129 |  | 0.03742828 | 0.7593129 | 0.0600789 | 0.7593129 | 0.07063352 | 0.7593129
0.03871558 | 0.7923265 |  | 0.03871558 | 0.7923265 | 0.06205305 | 0.7923265 | 0.07466692 | 0.7923265
0.03971373 | 0.8253401 |  | 0.03971373 | 0.8253401 | 0.06184681 | 0.8253401 | 0.07372222 | 0.8253401
0.04029267 | 0.8583537 |  | 0.04029267 | 0.8583537 | 0.06160239 | 0.8583537 | 0.07931519 | 0.8583537
0.04220161 | 0.8913673 |  | 0.04220161 | 0.8913673 | 0.06271146 | 0.8913673 | 0.07934406 | 0.8913673
0.04390089 | 0.9243809 |  | 0.04390089 | 0.9243809 | 0.06666418 | 0.9243809 | 0.08318474 | 0.9243809
0.04472392 | 0.9573945 |  | 0.04472392 | 0.9573945 | 0.06473737 | 0.9573945 | 0.08218256 | 0.9573945
0.04683624 | 0.9904081 |  | 0.04683624 | 0.9904081 | 0.06694362 | 0.9904081 | 0.0864689 | 0.9904081
0.0455825 | 1.023422 |  | 0.0455825 | 1.023422 | 0.06626336 | 1.023422 | 0.08595075 | 1.023422
0.04882113 | 1.056435 |  | 0.04882113 | 1.056435 | 0.07002289 | 1.056435 | 0.08513565 | 1.056435
0.04843365 | 1.089449 |  | 0.04843365 | 1.089449 | 0.06971309 | 1.089449 | 0.09152304 | 1.089449
0.05004296 | 1.122463 |  | 0.05004296 | 1.122463 | 0.07121955 | 1.122463 | 0.09135524 | 1.122463
0.05068698 | 1.155476 |  | 0.05068698 | 1.155476 | 0.06909654 | 1.155476 | 0.09167852 | 1.155476
0.05109028 | 1.18849 |  | 0.05109028 | 1.18849 | 0.068858 | 1.18849 | 0.09499653 | 1.18849
0.05353859 | 1.221503 |  | 0.05353859 | 1.221503 | 0.07085935 | 1.221503 | 0.09604713 | 1.221503
0.05294394 | 1.254517 |  | 0.05294394 | 1.254517 | 0.07061762 | 1.254517 | 0.09564181 | 1.254517
0.05559094 | 1.287531 |  | 0.05559094 | 1.287531 | 0.07176 | 1.287531 | 0.09442472 | 1.287531
0.05629995 | 1.320544 |  | 0.05629995 | 1.320544 | 0.0747164 | 1.320544 | 0.09913238 | 1.320544
0.05552287 | 1.353558 |  | 0.05552287 | 1.353558 | 0.0747371 | 1.353558 | 0.1005523 | 1.353558
0.05541867 | 1.386571 |  | 0.05541867 | 1.386571 | 0.07233942 | 1.386571 | 0.1000457 | 1.386571
0.05827943 | 1.419585 |  | 0.05827943 | 1.419585 | 0.0751653 | 1.419585 | 0.09900094 | 1.419585
0.05643878 | 1.452599 |  | 0.05643878 | 1.452599 | 0.07538214 | 1.452599 | 0.1012259 | 1.452599
0.05794357 | 1.485612 |  | 0.05794357 | 1.485612 | 0.07402851 | 1.485612 | 0.1051741 | 1.485612
0.05943001 | 1.518626 |  | 0.05943001 | 1.518626 | 0.07457266 | 1.518626 | 0.1048971 | 1.518626
0.05960744 | 1.551639 |  | 0.05960744 | 1.551639 | 0.07565276 | 1.551639 | 0.1049375 | 1.551639
0.0587013 | 1.584653 |  | 0.0587013 | 1.584653 | 0.07918331 | 1.584653 | 0.09980989 | 1.584653
0.05660763 | 1.617667 |  | 0.05660763 | 1.617667 | 0.07624304 | 1.617667 | 0.1020848 | 1.617667
0.05687804 | 1.65068 |  | 0.05687804 | 1.65068 | 0.07823435 | 1.65068 | 0.1012504 | 1.65068
0.05978975 | 1.683694 |  | 0.05978975 | 1.683694 | 0.07961052 | 1.683694 | 0.1020725 | 1.683694
0.05888089 | 1.716707 |  | 0.05888089 | 1.716707 | 0.07746906 | 1.716707 | 0.101337 | 1.716707
0.0567291 | 1.749721 |  | 0.0567291 | 1.749721 | 0.08176582 | 1.749721 | 0.10511 | 1.749721
0.05862652 | 1.782735 |  | 0.05862652 | 1.782735 | 0.08015836 | 1.782735 | 0.1047189 | 1.782735
0.05746015 | 1.815748 |  | 0.05746015 | 1.815748 | 0.08270609 | 1.815748 | 0.1025473 | 1.815748
0.05649165 | 1.848762 |  | 0.05649165 | 1.848762 | 0.08344744 | 1.848762 | 0.09992037 | 1.848762
0.05769801 | 1.881775 |  | 0.05769801 | 1.881775 | 0.08261233 | 1.881775 | 0.09949175 | 1.881775
0.05779794 | 1.914789 |  | 0.05779794 | 1.914789 | 0.08512275 | 1.914789 | 0.1036218 | 1.914789
0.05643838 | 1.947803 |  | 0.05643838 | 1.947803 | 0.08484193 | 1.947803 | 0.1002025 | 1.947803
0.05856546 | 1.980816 |  | 0.05856546 | 1.980816 | 0.08518669 | 1.980816 | 0.1033119 | 1.980816
0.05845564 | 2.01383 |  | 0.05845564 | 2.01383 | 0.08498985 | 2.01383 | 0.1038779 | 2.01383
0.05768057 | 2.046843 |  | 0.05768057 | 2.046843 | 0.0872918 | 2.046843 | 0.09950972 | 2.046843
0.0573209 | 2.079857 |  | 0.0573209 | 2.079857 | 0.08414103 | 2.079857 | 0.1016151 | 2.079857
0.05659144 | 2.112871 |  | 0.05659144 | 2.112871 | 0.08788997 | 2.112871 | 0.103568 | 2.112871
0.05576284 | 2.145884 |  | 0.05576284 | 2.145884 | 0.08719294 | 2.145884 | 0.0994599 | 2.145884
0.05647624 | 2.178898 |  | 0.05647624 | 2.178898 | 0.08852481 | 2.178898 | 0.1005868 | 2.178898
0.05667081 | 2.211911 |  | 0.05667081 | 2.211911 | 0.08703322 | 2.211911 | 0.09960526 | 2.211911
0.05811923 | 2.244925 |  | 0.05811923 | 2.244925 | 0.08598685 | 2.244925 | 0.09927942 | 2.244925
0.05496282 | 2.277939 |  | 0.05496282 | 2.277939 | 0.09024335 | 2.277939 | 0.09979927 | 2.277939
0.05629359 | 2.310952 |  | 0.05629359 | 2.310952 | 0.0895092 | 2.310952 | 0.1005753 | 2.310952
0.05698954 | 2.343966 |  | 0.05698954 | 2.343966 | 0.0899936 | 2.343966 | 0.09942642 | 2.343966
0.05478536 | 2.376979 |  | 0.05478536 | 2.376979 | 0.08745843 | 2.376979 | 0.09922313 | 2.376979
0.05659061 | 2.409993 |  | 0.05659061 | 2.409993 | 0.08797127 | 2.409993 | 0.1010081 | 2.409993
0.05556079 | 2.443007 |  | 0.05556079 | 2.443007 | 0.08772459 | 2.443007 | 0.09982865 | 2.443007
0.05426033 | 2.47602 |  | 0.05426033 | 2.47602 | 0.08931441 | 2.47602 | 0.09961119 | 2.47602
0.05602906 | 2.509034 |  | 0.05602906 | 2.509034 | 0.0897843 | 2.509034 | 0.0981678 | 2.509034
0.05665894 | 2.542047 |  | 0.05665894 | 2.542047 | 0.08897004 | 2.542047 | 0.09900798 | 2.542047
0.05484935 | 2.575061 |  | 0.05484935 | 2.575061 | 0.09062259 | 2.575061 | 0.09758252 | 2.575061
0.05532575 | 2.608075 |  | 0.05532575 | 2.608075 | 0.08687412 | 2.608075 | 0.09983707 | 2.608075
0.055929 | 2.641088 |  | 0.055929 | 2.641088 | 0.08916405 | 2.641088 | 0.0963025 | 2.641088
0.05483823 | 2.674102 |  | 0.05483823 | 2.674102 | 0.08928189 | 2.674102 | 0.09828394 | 2.674102
0.05288359 | 2.707115 |  | 0.05288359 | 2.707115 | 0.0866482 | 2.707115 | 0.09802972 | 2.707115
0.05396358 | 2.740129 |  | 0.05396358 | 2.740129 | 0.08850499 | 2.740129 | 0.09774823 | 2.740129
0.05247605 | 2.773143 |  | 0.05247605 | 2.773143 | 0.08570959 | 2.773143 | 0.09557282 | 2.773143
0.05207938 | 2.806156 |  | 0.05207938 | 2.806156 | 0.0832938 | 2.806156 | 0.09363925 | 2.806156
0.05366205 | 2.83917 |  | 0.05366205 | 2.83917 | 0.08297377 | 2.83917 | 0.0911928 | 2.83917
0.05207287 | 2.872183 |  | 0.05207287 | 2.872183 | 0.08363864 | 2.872183 | 0.09227708 | 2.872183
0.05326516 | 2.905197 |  | 0.05326516 | 2.905197 | 0.08055844 | 2.905197 | 0.08979605 | 2.905197
0.05329517 | 2.938211 |  | 0.05329517 | 2.938211 | 0.07957304 | 2.938211 | 0.08887606 | 2.938211
0.05238565 | 2.971224 |  | 0.05238565 | 2.971224 | 0.08130449 | 2.971224 | 0.08973722 | 2.971224
0.05079532 | 3.004238 |  | 0.05079532 | 3.004238 | 0.07904363 | 3.004238 | 0.08981188 | 3.004238
0.04979976 | 3.037252 |  | 0.04979976 | 3.037252 | 0.07635821 | 3.037252 | 0.08422461 | 3.037252
0.051085 | 3.070265 |  | 0.051085 | 3.070265 | 0.07661171 | 3.070265 | 0.08626994 | 3.070265
0.05087241 | 3.103279 |  | 0.05087241 | 3.103279 | 0.07802519 | 3.103279 | 0.08303884 | 3.103279
0.05037707 | 3.136292 |  | 0.05037707 | 3.136292 | 0.07573281 | 3.136292 | 0.08314405 | 3.136292
0.04926029 | 3.169306 |  | 0.04926029 | 3.169306 | 0.07560728 | 3.169306 | 0.08003638 | 3.169306
0.0483458 | 3.20232 |  | 0.0483458 | 3.20232 | 0.07409549 | 3.20232 | 0.07781332 | 3.20232
0.04879902 | 3.235333 |  | 0.04879902 | 3.235333 | 0.07012591 | 3.235333 | 0.07651046 | 3.235333
0.04754856 | 3.268347 |  | 0.04754856 | 3.268347 | 0.07104829 | 3.268347 | 0.07831374 | 3.268347
0.04747648 | 3.30136 |  | 0.04747648 | 3.30136 | 0.07021128 | 3.30136 | 0.07526411 | 3.30136
0.04608498 | 3.334374 |  | 0.04608498 | 3.334374 | 0.06639198 | 3.334374 | 0.07721037 | 3.334374
0.04511447 | 3.367388 |  | 0.04511447 | 3.367388 | 0.06691369 | 3.367388 | 0.07395914 | 3.367388
0.04661013 | 3.400401 |  | 0.04661013 | 3.400401 | 0.06581936 | 3.400401 | 0.07467862 | 3.400401
0.04620081 | 3.433415 |  | 0.04620081 | 3.433415 | 0.06745865 | 3.433415 | 0.0734566 | 3.433415
0.04507231 | 3.466428 |  | 0.04507231 | 3.466428 | 0.06566043 | 3.466428 | 0.07316885 | 3.466428
0.04534773 | 3.499442 |  | 0.04534773 | 3.499442 | 0.06562891 | 3.499442 | 0.07232145 | 3.499442
0.04361638 | 3.532456 |  | 0.04361638 | 3.532456 | 0.06254852 | 3.532456 | 0.07198036 | 3.532456
0.0453796 | 3.565469 |  | 0.0453796 | 3.565469 | 0.06368178 | 3.565469 | 0.07127635 | 3.565469
0.04351208 | 3.598483 |  | 0.04351208 | 3.598483 | 0.06130706 | 3.598483 | 0.07335522 | 3.598483
0.04409717 | 3.631496 |  | 0.04409717 | 3.631496 | 0.06264344 | 3.631496 | 0.0695248 | 3.631496
0.04463218 | 3.66451 |  | 0.04463218 | 3.66451 | 0.06072345 | 3.66451 | 0.0701609 | 3.66451
0.04343567 | 3.697524 |  | 0.04343567 | 3.697524 | 0.06224443 | 3.697524 | 0.07012969 | 3.697524
0.04336452 | 3.730537 |  | 0.04336452 | 3.730537 | 0.05864102 | 3.730537 | 0.06932213 | 3.730537
0.04160006 | 3.763551 |  | 0.04160006 | 3.763551 | 0.06063421 | 3.763551 | 0.07016478 | 3.763551
0.04110452 | 3.796564 |  | 0.04110452 | 3.796564 | 0.06062746 | 3.796564 | 0.07241943 | 3.796564
0.04090178 | 3.829578 |  | 0.04090178 | 3.829578 | 0.05939366 | 3.829578 | 0.07004079 | 3.829578
0.04119683 | 3.862592 |  | 0.04119683 | 3.862592 | 0.05709979 | 3.862592 | 0.07060018 | 3.862592
0.04226257 | 3.895605 |  | 0.04226257 | 3.895605 | 0.05591755 | 3.895605 | 0.0692538 | 3.895605
0.04118101 | 3.928619 |  | 0.04118101 | 3.928619 | 0.05787237 | 3.928619 | 0.06908224 | 3.928619
0.03969067 | 3.961632 |  | 0.03969067 | 3.961632 | 0.05559524 | 3.961632 | 0.06853824 | 3.961632
0.04003055 | 3.994646 |  | 0.04003055 | 3.994646 | 0.05718956 | 3.994646 | 0.06881773 | 3.994646
0.03949136 | 4.02766 |  | 0.03949136 | 4.02766 | 0.05682778 | 4.02766 | 0.06904355 | 4.02766
0.03864775 | 4.060673 |  | 0.03864775 | 4.060673 | 0.05479687 | 4.060673 | 0.06849744 | 4.060673
0.03877361 | 4.093687 |  | 0.03877361 | 4.093687 | 0.05397065 | 4.093687 | 0.06897666 | 4.093687
0.03960102 | 4.1267 |  | 0.03960102 | 4.1267 | 0.05271902 | 4.1267 | 0.07098251 | 4.1267
0.03967991 | 4.159714 |  | 0.03967991 | 4.159714 | 0.05429058 | 4.159714 | 0.06841129 | 4.159714
0.03910784 | 4.192728 |  | 0.03910784 | 4.192728 | 0.05255991 | 4.192728 | 0.06896883 | 4.192728
0.0375485 | 4.225741 |  | 0.0375485 | 4.225741 | 0.05353138 | 4.225741 | 0.06875436 | 4.225741
0.03839884 | 4.258755 |  | 0.03839884 | 4.258755 | 0.05114408 | 4.258755 | 0.06772919 | 4.258755
0.03746238 | 4.291768 |  | 0.03746238 | 4.291768 | 0.05054797 | 4.291768 | 0.06969945 | 4.291768
0.03838565 | 4.324782 |  | 0.03838565 | 4.324782 | 0.05063928 | 4.324782 | 0.0673242 | 4.324782
0.03592059 | 4.357796 |  | 0.03592059 | 4.357796 | 0.05013385 | 4.357796 | 0.06678344 | 4.357796
0.0374498 | 4.390809 |  | 0.0374498 | 4.390809 | 0.05055858 | 4.390809 | 0.06819589 | 4.390809
0.03569583 | 4.423823 |  | 0.03569583 | 4.423823 | 0.05098472 | 4.423823 | 0.06649017 | 4.423823
0.03536306 | 4.456836 |  | 0.03536306 | 4.456836 | 0.04858262 | 4.456836 | 0.06845072 | 4.456836
0.03517092 | 4.48985 |  | 0.03517092 | 4.48985 | 0.04873016 | 4.48985 | 0.0673566 | 4.48985
0.03561337 | 4.522864 |  | 0.03561337 | 4.522864 | 0.04804209 | 4.522864 | 0.06801957 | 4.522864
0.03492676 | 4.555877 |  | 0.03492676 | 4.555877 | 0.0477687 | 4.555877 | 0.06880725 | 4.555877
0.03484423 | 4.588891 |  | 0.03484423 | 4.588891 | 0.04734789 | 4.588891 | 0.06939309 | 4.588891
0.03412734 | 4.621904 |  | 0.03412734 | 4.621904 | 0.0479156 | 4.621904 | 0.06538086 | 4.621904
0.03472698 | 4.654918 |  | 0.03472698 | 4.654918 | 0.04708117 | 4.654918 | 0.06785101 | 4.654918
0.03305957 | 4.687932 |  | 0.03305957 | 4.687932 | 0.0485521 | 4.687932 | 0.068526 | 4.687932
0.03302069 | 4.720945 |  | 0.03302069 | 4.720945 | 0.04659899 | 4.720945 | 0.0678905 | 4.720945
0.03275355 | 4.753959 |  | 0.03275355 | 4.753959 | 0.0466354 | 4.753959 | 0.06808512 | 4.753959
0.03254955 | 4.786972 |  | 0.03254955 | 4.786972 | 0.04693772 | 4.786972 | 0.06766235 | 4.786972
0.03216677 | 4.819986 |  | 0.03216677 | 4.819986 | 0.04582002 | 4.819986 | 0.06443903 | 4.819986
0.03353802 | 4.853 |  | 0.03353802 | 4.853 | 0.0462826 | 4.853 | 0.06565069 | 4.853
0.03141395 | 4.886013 |  | 0.03141395 | 4.886013 | 0.04658079 | 4.886013 | 0.06476866 | 4.886013
0.03215582 | 4.919027 |  | 0.03215582 | 4.919027 | 0.04540004 | 4.919027 | 0.06418341 | 4.919027
0.03214285 | 4.952041 |  | 0.03214285 | 4.952041 | 0.0464297 | 4.952041 | 0.06390968 | 4.952041
0.03224485 | 4.985054 |  | 0.03224485 | 4.985054 | 0.04675424 | 4.985054 | 0.06222325 | 4.985054
0.03086508 | 5.018068 |  | 0.03086508 | 5.018068 | 0.04642174 | 5.018068 | 0.06240791 | 5.018068
0.0314336 | 5.051081 |  | 0.0314336 | 5.051081 | 0.04602891 | 5.051081 | 0.06407024 | 5.051081
0.03007054 | 5.084095 |  | 0.03007054 | 5.084095 | 0.04409412 | 5.084095 | 0.06251408 | 5.084095
0.02974071 | 5.117109 |  | 0.02974071 | 5.117109 | 0.04372599 | 5.117109 | 0.06327927 | 5.117109
0.03028627 | 5.150122 |  | 0.03028627 | 5.150122 | 0.04522233 | 5.150122 | 0.06006159 | 5.150122
0.02998942 | 5.183136 |  | 0.02998942 | 5.183136 | 0.04449013 | 5.183136 | 0.06317683 | 5.183136
0.02876792 | 5.216149 |  | 0.02876792 | 5.216149 | 0.04434433 | 5.216149 | 0.06258701 | 5.216149
0.02900938 | 5.249163 |  | 0.02900938 | 5.249163 | 0.04341139 | 5.249163 | 0.0588208 | 5.249163
0.02850424 | 5.282177 |  | 0.02850424 | 5.282177 | 0.04351193 | 5.282177 | 0.05857265 | 5.282177
0.02921424 | 5.31519 |  | 0.02921424 | 5.31519 | 0.04431051 | 5.31519 | 0.06108722 | 5.31519
0.02796444 | 5.348204 |  | 0.02796444 | 5.348204 | 0.04165286 | 5.348204 | 0.05841184 | 5.348204
0.0277047 | 5.381217 |  | 0.0277047 | 5.381217 | 0.04317137 | 5.381217 | 0.06007473 | 5.381217
0.02738391 | 5.414231 |  | 0.02738391 | 5.414231 | 0.04287129 | 5.414231 | 0.05930192 | 5.414231
0.02709463 | 5.447245 |  | 0.02709463 | 5.447245 | 0.04238567 | 5.447245 | 0.05924195 | 5.447245
0.02733099 | 5.480258 |  | 0.02733099 | 5.480258 | 0.04297798 | 5.480258 | 0.05604938 | 5.480258
0.02753024 | 5.513272 |  | 0.02753024 | 5.513272 | 0.04090317 | 5.513272 | 0.05595719 | 5.513272
0.02600438 | 5.546285 |  | 0.02600438 | 5.546285 | 0.04098911 | 5.546285 | 0.05722696 | 5.546285
0.026105 | 5.579299 |  | 0.026105 | 5.579299 | 0.04226046 | 5.579299 | 0.05640758 | 5.579299
0.02638327 | 5.612313 |  | 0.02638327 | 5.612313 | 0.04125604 | 5.612313 | 0.05538572 | 5.612313
0.02559494 | 5.645326 |  | 0.02559494 | 5.645326 | 0.04176883 | 5.645326 | 0.05383754 | 5.645326
0.02551981 | 5.67834 |  | 0.02551981 | 5.67834 | 0.04052859 | 5.67834 | 0.05452385 | 5.67834
0.0250899 | 5.711353 |  | 0.0250899 | 5.711353 | 0.04101361 | 5.711353 | 0.0516915 | 5.711353
0.02532284 | 5.744367 |  | 0.02532284 | 5.744367 | 0.03991571 | 5.744367 | 0.05114162 | 5.744367
0.02528574 | 5.777381 |  | 0.02528574 | 5.777381 | 0.04096617 | 5.777381 | 0.05191058 | 5.777381
0.02484091 | 5.810394 |  | 0.02484091 | 5.810394 | 0.04008987 | 5.810394 | 0.05262115 | 5.810394
0.02387657 | 5.843408 |  | 0.02387657 | 5.843408 | 0.03892511 | 5.843408 | 0.0493942 | 5.843408
0.02450526 | 5.876421 |  | 0.02450526 | 5.876421 | 0.03911517 | 5.876421 | 0.04882835 | 5.876421
0.02333326 | 5.909435 |  | 0.02333326 | 5.909435 | 0.04011319 | 5.909435 | 0.04889529 | 5.909435
0.02305416 | 5.942449 |  | 0.02305416 | 5.942449 | 0.03863146 | 5.942449 | 0.04933129 | 5.942449
0.02272968 | 5.975462 |  | 0.02272968 | 5.975462 | 0.03993291 | 5.975462 | 0.04829915 | 5.975462
0.02264591 | 6.008476 |  | 0.02264591 | 6.008476 | 0.04000654 | 6.008476 | 0.04707502 | 6.008476
0.0218387 | 6.041489 |  | 0.0218387 | 6.041489 | 0.03848561 | 6.041489 | 0.04611774 | 6.041489
0.02287296 | 6.074503 |  | 0.02287296 | 6.074503 | 0.03906977 | 6.074503 | 0.04653503 | 6.074503
0.02153283 | 6.107517 |  | 0.02153283 | 6.107517 | 0.03797293 | 6.107517 | 0.04390539 | 6.107517
0.02148268 | 6.14053 |  | 0.02148268 | 6.14053 | 0.03869508 | 6.14053 | 0.04356739 | 6.14053
0.02162662 | 6.173544 |  | 0.02162662 | 6.173544 | 0.03914519 | 6.173544 | 0.04444095 | 6.173544
0.02169727 | 6.206557 |  | 0.02169727 | 6.206557 | 0.03863136 | 6.206557 | 0.04338345 | 6.206557
0.02119868 | 6.239571 |  | 0.02119868 | 6.239571 | 0.03942404 | 6.239571 | 0.04228664 | 6.239571
0.02085047 | 6.272585 |  | 0.02085047 | 6.272585 | 0.03770798 | 6.272585 | 0.04104161 | 6.272585
0.02037271 | 6.305598 |  | 0.02037271 | 6.305598 | 0.03804575 | 6.305598 | 0.03969358 | 6.305598
0.01955213 | 6.338612 |  | 0.01955213 | 6.338612 | 0.03875728 | 6.338612 | 0.03930271 | 6.338612
0.02011756 | 6.371625 |  | 0.02011756 | 6.371625 | 0.03713077 | 6.371625 | 0.03936223 | 6.371625
0.0196817 | 6.404639 |  | 0.0196817 | 6.404639 | 0.0385328 | 6.404639 | 0.03772793 | 6.404639
0.01922589 | 6.437653 |  | 0.01922589 | 6.437653 | 0.03927224 | 6.437653 | 0.03847399 | 6.437653
0.01845888 | 6.470666 |  | 0.01845888 | 6.470666 | 0.03911925 | 6.470666 | 0.03661528 | 6.470666
0.01896401 | 6.50368 |  | 0.01896401 | 6.50368 | 0.03905125 | 6.50368 | 0.03625955 | 6.50368
0.01847034 | 6.536693 |  | 0.01847034 | 6.536693 | 0.03815048 | 6.536693 | 0.03443183 | 6.536693
0.01795099 | 6.569707 |  | 0.01795099 | 6.569707 | 0.0388543 | 6.569707 | 0.03437042 | 6.569707