## 1
Общество с ограниченной ответственностью "Инженерная геология" (ООО "ИнжГео")
Юр. адрес: 117279, г. Москва, ул. Миклухо-Маклая, 36 а, этаж 5, пом. XXIII к. 76-84
Телефон/факс +7 (495) 132-30-00, Адрес электронной почты inbox@inj-geo.ru
Испытательная лаборатория ООО «ИнжГео»
Адрес места осуществления деятельности лаборатории: г. Москва, просп. Вернадского, д. 51, стр. 1
Телефон +7(910)4557682, E-mail: slg85@mail.ru
Протокол испытаний № 13-63/27 от 25-11-2022
Наименование и адрес заказчика: ООО Регионстрой
Наименование объекта: Переход трубопровода через р. Енисей
Наименование используемого метода/методики: ГОСТ 12248.3-2020
Условия проведения испытания: температура окружающей среды (18 - 25)0С, влажность воздуха (40 - 75)%
Дата получение объекта подлежащего испытаниям: 29.10.2022
Дата испытания: 25.10.2022-19.11.2027
Испытание грунтов методом одноплоскостного среза
[6 empty] | Лабораторный номер: |  | 1062 |  |  |  | We, д.е. = | 0.322602453
[6 empty] | Номер скважины: |  | BH-087 |  |  |  | ρ, г/см3 = | 1.9
[6 empty] | Глубина отбора, м: |  | 2.7 |  |  |  | ρs, г/см3 = | 2.71
[6 empty] | Наименование грунта: |  | Суглинок, после оттаивания текучепластичный, легкий песчанистый |  |  |  | e, д.е. = | 1.1
[6 empty] | Схема проведения опыта: |  | КД |  |  |  | IL, д.е. = | 0.927
Результаты испытаний
[7 empty] | Нормальное напряжение σ, МПа | Касательное напряжение t, МПа | tg ϕ | Угол внутреннего трения ϕ, град. | Удельное сцепление C, МПа
[7 empty] | 0.1 | 0.06563077
[7 empty] | 0.15 | 0.07694615
[7 empty] | 0.2 | 0.1122615
Эффективные значения угла внутреннего трения и удельного сцепления ϕ', С'
[7 empty] | ϕ', град. = | 25
[7 empty] | С', МПа = | 0.015
[7 empty] | Начальник исп. лаборатории: |  |  |  |  | Семиколенова Л.Г.
Лист 1 , всего листов 1
Частичное воспроизведение протокола испытаний без письменного разрешения ООО «ИнжГео» ЗАПРЕЩАЕТСЯ
второй график |  | первый график
dev | eps | sigma | dev1 | eps1 | dev2 | eps2 | dev3 | eps3
0 | 0 |  | 0 | 0 | 0 | 0 | 0 | 0
0.002727216 | 0.02948633 |  | 0.002727216 | 0.02948633 | 0.003170705 | 0.02948633 | 0.004659017 | 0.02948633
0.005353077 | 0.05897267 |  | 0.005353077 | 0.05897267 | 0.006102518 | 0.05897267 | 0.008854154 | 0.05897267
0.007749237 | 0.088459 |  | 0.007749237 | 0.088459 | 0.009197479 | 0.088459 | 0.0132234 | 0.088459
0.01022809 | 0.1179453 |  | 0.01022809 | 0.1179453 | 0.01180925 | 0.1179453 | 0.01749862 | 0.1179453
0.01222328 | 0.1474317 |  | 0.01222328 | 0.1474317 | 0.01486162 | 0.1474317 | 0.02149681 | 0.1474317
0.01478763 | 0.176918 |  | 0.01478763 | 0.176918 | 0.01697682 | 0.176918 | 0.02483518 | 0.176918
0.01621449 | 0.2064043 |  | 0.01621449 | 0.2064043 | 0.01964049 | 0.2064043 | 0.02869109 | 0.2064043
0.01859675 | 0.2358907 |  | 0.01859675 | 0.2358907 | 0.0216698 | 0.2358907 | 0.03178593 | 0.2358907
0.0201079 | 0.265377 |  | 0.0201079 | 0.265377 | 0.02358278 | 0.265377 | 0.03354743 | 0.265377
0.02165136 | 0.2948633 |  | 0.02165136 | 0.2948633 | 0.02485409 | 0.2948633 | 0.03704717 | 0.2948633
0.02276516 | 0.3243497 |  | 0.02276516 | 0.3243497 | 0.02698512 | 0.3243497 | 0.03872385 | 0.3243497
0.02425911 | 0.353836 |  | 0.02425911 | 0.353836 | 0.02811968 | 0.353836 | 0.041552 | 0.353836
0.02631339 | 0.3833224 |  | 0.02631339 | 0.3833224 | 0.02997447 | 0.3833224 | 0.04471877 | 0.3833224
0.02758938 | 0.4128087 |  | 0.02758938 | 0.4128087 | 0.03173005 | 0.4128087 | 0.04568261 | 0.4128087
0.02876354 | 0.442295 |  | 0.02876354 | 0.442295 | 0.03347801 | 0.442295 | 0.04813379 | 0.442295
0.02981909 | 0.4717814 |  | 0.02981909 | 0.4717814 | 0.03529895 | 0.4717814 | 0.05121224 | 0.4717814
0.03084312 | 0.5012677 |  | 0.03084312 | 0.5012677 | 0.0364431 | 0.5012677 | 0.05207198 | 0.5012677
0.03166492 | 0.530754 |  | 0.03166492 | 0.530754 | 0.03766298 | 0.530754 | 0.05562996 | 0.530754
0.03353812 | 0.5602404 |  | 0.03353812 | 0.5602404 | 0.03868692 | 0.5602404 | 0.05836935 | 0.5602404
0.03524971 | 0.5897267 |  | 0.03524971 | 0.5897267 | 0.0407212 | 0.5897267 | 0.05931598 | 0.5897267
0.03635592 | 0.619213 |  | 0.03635592 | 0.619213 | 0.04296699 | 0.619213 | 0.06237462 | 0.619213
0.0375726 | 0.6486994 |  | 0.0375726 | 0.6486994 | 0.04593309 | 0.6486994 | 0.06440462 | 0.6486994
0.03879284 | 0.6781857 |  | 0.03879284 | 0.6781857 | 0.04745287 | 0.6781857 | 0.06748897 | 0.6781857
0.0399381 | 0.707672 |  | 0.0399381 | 0.707672 | 0.05005853 | 0.707672 | 0.06783458 | 0.707672
0.04158548 | 0.7371584 |  | 0.04158548 | 0.7371584 | 0.05028097 | 0.7371584 | 0.07012356 | 0.7371584
0.04310506 | 0.7666447 |  | 0.04310506 | 0.7666447 | 0.05426825 | 0.7666447 | 0.07440234 | 0.7666447
0.0450886 | 0.796131 |  | 0.0450886 | 0.796131 | 0.05578074 | 0.796131 | 0.07683468 | 0.796131
0.04530921 | 0.8256174 |  | 0.04530921 | 0.8256174 | 0.05845064 | 0.8256174 | 0.07869404 | 0.8256174
0.04742051 | 0.8551037 |  | 0.04742051 | 0.8551037 | 0.06036134 | 0.8551037 | 0.07986843 | 0.8551037
0.04907452 | 0.88459 |  | 0.04907452 | 0.88459 | 0.06070913 | 0.88459 | 0.08307519 | 0.88459
0.04948636 | 0.9140764 |  | 0.04948636 | 0.9140764 | 0.06421126 | 0.9140764 | 0.08407802 | 0.9140764
0.04977219 | 0.9435627 |  | 0.04977219 | 0.9435627 | 0.06515978 | 0.9435627 | 0.08555278 | 0.9435627
0.05165934 | 0.973049 |  | 0.05165934 | 0.973049 | 0.06695064 | 0.973049 | 0.08925708 | 0.973049
0.05375502 | 1.002535 |  | 0.05375502 | 1.002535 | 0.0675519 | 1.002535 | 0.09023599 | 1.002535
0.0541496 | 1.032022 |  | 0.0541496 | 1.032022 | 0.07062701 | 1.032022 | 0.09019827 | 1.032022
0.05394045 | 1.061508 |  | 0.05394045 | 1.061508 | 0.06906072 | 1.061508 | 0.09287463 | 1.061508
0.05655164 | 1.090994 |  | 0.05655164 | 1.090994 | 0.0704082 | 1.090994 | 0.09549526 | 1.090994
0.05627944 | 1.120481 |  | 0.05627944 | 1.120481 | 0.07224003 | 1.120481 | 0.09443364 | 1.120481
0.05707033 | 1.149967 |  | 0.05707033 | 1.149967 | 0.07328384 | 1.149967 | 0.09823405 | 1.149967
0.05838259 | 1.179453 |  | 0.05838259 | 1.179453 | 0.073694 | 1.179453 | 0.09798681 | 1.179453
0.05798976 | 1.20894 |  | 0.05798976 | 1.20894 | 0.07196819 | 1.20894 | 0.0981651 | 1.20894
0.0575734 | 1.238426 |  | 0.0575734 | 1.238426 | 0.07301799 | 1.238426 | 0.1003945 | 1.238426
0.05852099 | 1.267912 |  | 0.05852099 | 1.267912 | 0.07502916 | 1.267912 | 0.1004821 | 1.267912
0.05849691 | 1.297399 |  | 0.05849691 | 1.297399 | 0.07334274 | 1.297399 | 0.09946916 | 1.297399
0.06023411 | 1.326885 |  | 0.06023411 | 1.326885 | 0.07444591 | 1.326885 | 0.1027711 | 1.326885
0.06107192 | 1.356371 |  | 0.06107192 | 1.356371 | 0.07433095 | 1.356371 | 0.101013 | 1.356371
0.06139695 | 1.385858 |  | 0.06139695 | 1.385858 | 0.07499662 | 1.385858 | 0.1052005 | 1.385858
0.06250834 | 1.415344 |  | 0.06250834 | 1.415344 | 0.07447661 | 1.415344 | 0.102825 | 1.415344
0.06135733 | 1.44483 |  | 0.06135733 | 1.44483 | 0.07488197 | 1.44483 | 0.104257 | 1.44483
0.06324303 | 1.474317 |  | 0.06324303 | 1.474317 | 0.07655143 | 1.474317 | 0.1057256 | 1.474317
0.0626945 | 1.503803 |  | 0.0626945 | 1.503803 | 0.07575117 | 1.503803 | 0.1074516 | 1.503803
0.06305872 | 1.533289 |  | 0.06305872 | 1.533289 | 0.07627533 | 1.533289 | 0.1069027 | 1.533289
0.06316556 | 1.562776 |  | 0.06316556 | 1.562776 | 0.07647149 | 1.562776 | 0.1079245 | 1.562776
0.06360999 | 1.592262 |  | 0.06360999 | 1.592262 | 0.07711753 | 1.592262 | 0.1083344 | 1.592262
0.0642954 | 1.621748 |  | 0.0642954 | 1.621748 | 0.07625697 | 1.621748 | 0.1101159 | 1.621748
0.06473311 | 1.651235 |  | 0.06473311 | 1.651235 | 0.07703077 | 1.651235 | 0.1085577 | 1.651235
0.0658162 | 1.680721 |  | 0.0658162 | 1.680721 | 0.07677241 | 1.680721 | 0.1094475 | 1.680721
0.06388141 | 1.710207 |  | 0.06388141 | 1.710207 | 0.07781326 | 1.710207 | 0.1110367 | 1.710207
0.06498157 | 1.739694 |  | 0.06498157 | 1.739694 | 0.07879019 | 1.739694 | 0.1136743 | 1.739694
0.0656083 | 1.76918 |  | 0.0656083 | 1.76918 | 0.07840777 | 1.76918 | 0.1110923 | 1.76918
0.06514374 | 1.798666 |  | 0.06514374 | 1.798666 | 0.07805634 | 1.798666 | 0.1118466 | 1.798666
0.06601124 | 1.828153 |  | 0.06601124 | 1.828153 | 0.07617004 | 1.828153 | 0.1111148 | 1.828153
0.06587899 | 1.857639 |  | 0.06587899 | 1.857639 | 0.0774857 | 1.857639 | 0.1109417 | 1.857639
0.06528356 | 1.887125 |  | 0.06528356 | 1.887125 | 0.07860459 | 1.887125 | 0.1137605 | 1.887125
0.06688468 | 1.916612 |  | 0.06688468 | 1.916612 | 0.07777954 | 1.916612 | 0.1116641 | 1.916612
0.06563077 | 1.946098 |  | 0.06563077 | 1.946098 | 0.07694615 | 1.946098 | 0.1122615 | 1.946098
0.06614267 | 1.975584 |  | 0.06614267 | 1.975584 | 0.07845426 | 1.975584 | 0.113429 | 1.975584
0.06638313 | 2.005071 |  | 0.06638313 | 2.005071 | 0.07855439 | 2.005071 | 0.1146978 | 2.005071
0.0652166 | 2.034557 |  | 0.0652166 | 2.034557 | 0.07819789 | 2.034557 | 0.1143101 | 2.034557
0.06501928 | 2.064043 |  | 0.06501928 | 2.064043 | 0.07757245 | 2.064043 | 0.1128979 | 2.064043
0.06486655 | 2.09353 |  | 0.06486655 | 2.09353 | 0.07683499 | 2.09353 | 0.1111385 | 2.09353
0.06492257 | 2.123016 |  | 0.06492257 | 2.123016 | 0.07585115 | 2.123016 | 0.1128588 | 2.123016
0.06599755 | 2.152502 |  | 0.06599755 | 2.152502 | 0.07551745 | 2.152502 | 0.1113038 | 2.152502
0.06579709 | 2.181989 |  | 0.06579709 | 2.181989 | 0.07719861 | 2.181989 | 0.1145545 | 2.181989
0.0658128 | 2.211475 |  | 0.0658128 | 2.211475 | 0.07546751 | 2.211475 | 0.1121718 | 2.211475
0.06469802 | 2.240961 |  | 0.06469802 | 2.240961 | 0.07510121 | 2.240961 | 0.1117318 | 2.240961
0.06641896 | 2.270448 |  | 0.06641896 | 2.270448 | 0.07458311 | 2.270448 | 0.1114532 | 2.270448
0.06647049 | 2.299934 |  | 0.06647049 | 2.299934 | 0.07469483 | 2.299934 | 0.1127674 | 2.299934
0.06519982 | 2.32942 |  | 0.06519982 | 2.32942 | 0.07582359 | 2.32942 | 0.1111932 | 2.32942
0.06484083 | 2.358907 |  | 0.06484083 | 2.358907 | 0.07358599 | 2.358907 | 0.1090032 | 2.358907
0.06404391 | 2.388393 |  | 0.06404391 | 2.388393 | 0.07496751 | 2.388393 | 0.1079607 | 2.388393
0.0646598 | 2.417879 |  | 0.0646598 | 2.417879 | 0.07514249 | 2.417879 | 0.1117003 | 2.417879
0.06380035 | 2.447366 |  | 0.06380035 | 2.447366 | 0.07445999 | 2.447366 | 0.1109359 | 2.447366
0.06539293 | 2.476852 |  | 0.06539293 | 2.476852 | 0.07190886 | 2.476852 | 0.1092 | 2.476852
0.06298431 | 2.506338 |  | 0.06298431 | 2.506338 | 0.07184202 | 2.506338 | 0.1098922 | 2.506338
0.06466475 | 2.535825 |  | 0.06466475 | 2.535825 | 0.07335065 | 2.535825 | 0.1081934 | 2.535825
0.06384068 | 2.565311 |  | 0.06384068 | 2.565311 | 0.07041084 | 2.565311 | 0.1086274 | 2.565311
0.06235598 | 2.594797 |  | 0.06235598 | 2.594797 | 0.07246845 | 2.594797 | 0.1057685 | 2.594797
0.06269642 | 2.624284 |  | 0.06269642 | 2.624284 | 0.06994164 | 2.624284 | 0.1041433 | 2.624284
0.06257448 | 2.65377 |  | 0.06257448 | 2.65377 | 0.06897513 | 2.65377 | 0.1057327 | 2.65377
0.0630487 | 2.683256 |  | 0.0630487 | 2.683256 | 0.06900081 | 2.683256 | 0.1064633 | 2.683256
0.06220051 | 2.712743 |  | 0.06220051 | 2.712743 | 0.06824818 | 2.712743 | 0.1050039 | 2.712743
0.0636034 | 2.742229 |  | 0.0636034 | 2.742229 | 0.06866745 | 2.742229 | 0.1035212 | 2.742229
0.06145465 | 2.771715 |  | 0.06145465 | 2.771715 | 0.06751668 | 2.771715 | 0.1036968 | 2.771715
0.06326707 | 2.801202 |  | 0.06326707 | 2.801202 | 0.06713431 | 2.801202 | 0.1017777 | 2.801202
0.06125037 | 2.830688 |  | 0.06125037 | 2.830688 | 0.06685126 | 2.830688 | 0.100727 | 2.830688
0.06117782 | 2.860174 |  | 0.06117782 | 2.860174 | 0.06823389 | 2.860174 | 0.102519 | 2.860174
0.06217848 | 2.889661 |  | 0.06217848 | 2.889661 | 0.06604176 | 2.889661 | 0.1005319 | 2.889661
0.06063333 | 2.919147 |  | 0.06063333 | 2.919147 | 0.06625395 | 2.919147 | 0.09944534 | 2.919147
0.06081836 | 2.948633 |  | 0.06081836 | 2.948633 | 0.06631036 | 2.948633 | 0.09902878 | 2.948633
0.0620366 | 2.97812 |  | 0.0620366 | 2.97812 | 0.06658784 | 2.97812 | 0.1005479 | 2.97812
0.06119091 | 3.007606 |  | 0.06119091 | 3.007606 | 0.0657484 | 3.007606 | 0.09807882 | 3.007606
0.06052334 | 3.037092 |  | 0.06052334 | 3.037092 | 0.06466245 | 3.037092 | 0.09904656 | 3.037092
0.05971032 | 3.066579 |  | 0.05971032 | 3.066579 | 0.0663497 | 3.066579 | 0.09979223 | 3.066579
0.06076708 | 3.096065 |  | 0.06076708 | 3.096065 | 0.06512651 | 3.096065 | 0.096299 | 3.096065
0.05961551 | 3.125551 |  | 0.05961551 | 3.125551 | 0.06365413 | 3.125551 | 0.09669168 | 3.125551
0.05933732 | 3.155038 |  | 0.05933732 | 3.155038 | 0.06380083 | 3.155038 | 0.09808729 | 3.155038
0.05950098 | 3.184524 |  | 0.05950098 | 3.184524 | 0.06508652 | 3.184524 | 0.0978822 | 3.184524
0.05989048 | 3.21401 |  | 0.05989048 | 3.21401 | 0.06462973 | 3.21401 | 0.09628294 | 3.21401
0.06018089 | 3.243497 |  | 0.06018089 | 3.243497 | 0.06514188 | 3.243497 | 0.09429163 | 3.243497
0.06002548 | 3.272983 |  | 0.06002548 | 3.272983 | 0.06395851 | 3.272983 | 0.09679372 | 3.272983
0.0596908 | 3.302469 |  | 0.0596908 | 3.302469 | 0.06457882 | 3.302469 | 0.09667726 | 3.302469
0.05886771 | 3.331956 |  | 0.05886771 | 3.331956 | 0.06489651 | 3.331956 | 0.09349453 | 3.331956
0.0592116 | 3.361442 |  | 0.0592116 | 3.361442 | 0.06319339 | 3.361442 | 0.09324832 | 3.361442
0.05777232 | 3.390928 |  | 0.05777232 | 3.390928 | 0.06512111 | 3.390928 | 0.09500965 | 3.390928
0.05908552 | 3.420415 |  | 0.05908552 | 3.420415 | 0.06371113 | 3.420415 | 0.09500753 | 3.420415
0.05960548 | 3.449901 |  | 0.05960548 | 3.449901 | 0.06353354 | 3.449901 | 0.09460309 | 3.449901
0.05931351 | 3.479387 |  | 0.05931351 | 3.479387 | 0.0651105 | 3.479387 | 0.09170497 | 3.479387
0.05789018 | 3.508874 |  | 0.05789018 | 3.508874 | 0.06490538 | 3.508874 | 0.09175721 | 3.508874
0.05844181 | 3.53836 |  | 0.05844181 | 3.53836 | 0.06381834 | 3.53836 | 0.09359225 | 3.53836
0.05800123 | 3.567846 |  | 0.05800123 | 3.567846 | 0.06294919 | 3.567846 | 0.09351945 | 3.567846
0.05850073 | 3.597333 |  | 0.05850073 | 3.597333 | 0.06366027 | 3.597333 | 0.09042442 | 3.597333
0.05691486 | 3.626819 |  | 0.05691486 | 3.626819 | 0.06482006 | 3.626819 | 0.08922549 | 3.626819
0.05713509 | 3.656305 |  | 0.05713509 | 3.656305 | 0.06427197 | 3.656305 | 0.09213955 | 3.656305
0.05871689 | 3.685792 |  | 0.05871689 | 3.685792 | 0.06256644 | 3.685792 | 0.08897584 | 3.685792
0.05806604 | 3.715278 |  | 0.05806604 | 3.715278 | 0.06347099 | 3.715278 | 0.08809485 | 3.715278
0.0576459 | 3.744764 |  | 0.0576459 | 3.744764 | 0.06476612 | 3.744764 | 0.08898988 | 3.744764
0.0570738 | 3.774251 |  | 0.0570738 | 3.774251 | 0.06402224 | 3.774251 | 0.08867847 | 3.774251
0.05756073 | 3.803737 |  | 0.05756073 | 3.803737 | 0.06330487 | 3.803737 | 0.08753619 | 3.803737
0.05712144 | 3.833224 |  | 0.05712144 | 3.833224 | 0.0637959 | 3.833224 | 0.08666593 | 3.833224
0.05700638 | 3.86271 |  | 0.05700638 | 3.86271 | 0.0628539 | 3.86271 | 0.08921329 | 3.86271
0.0564563 | 3.892196 |  | 0.0564563 | 3.892196 | 0.06466485 | 3.892196 | 0.08760903 | 3.892196
0.05713808 | 3.921683 |  | 0.05713808 | 3.921683 | 0.06276267 | 3.921683 | 0.08599396 | 3.921683
0.0573552 | 3.951169 |  | 0.0573552 | 3.951169 | 0.06463513 | 3.951169 | 0.08716028 | 3.951169
0.05617077 | 3.980655 |  | 0.05617077 | 3.980655 | 0.06238268 | 3.980655 | 0.08750707 | 3.980655
0.05614075 | 4.010142 |  | 0.05614075 | 4.010142 | 0.06418427 | 4.010142 | 0.08522997 | 4.010142
0.05602048 | 4.039628 |  | 0.05602048 | 4.039628 | 0.06311806 | 4.039628 | 0.08473989 | 4.039628
0.05547467 | 4.069114 |  | 0.05547467 | 4.069114 | 0.06207082 | 4.069114 | 0.08591471 | 4.069114
0.05576199 | 4.098601 |  | 0.05576199 | 4.098601 | 0.06346731 | 4.098601 | 0.08439041 | 4.098601
0.05552327 | 4.128087 |  | 0.05552327 | 4.128087 | 0.06259432 | 4.128087 | 0.08399867 | 4.128087
0.05595204 | 4.157573 |  | 0.05595204 | 4.157573 | 0.06268505 | 4.157573 | 0.08326447 | 4.157573
0.05588922 | 4.18706 |  | 0.05588922 | 4.18706 | 0.06340011 | 4.18706 | 0.08371621 | 4.18706
0.05609695 | 4.216546 |  | 0.05609695 | 4.216546 | 0.0628934 | 4.216546 | 0.08450358 | 4.216546
0.05595934 | 4.246032 |  | 0.05595934 | 4.246032 | 0.06376078 | 4.246032 | 0.08305954 | 4.246032
0.0566547 | 4.275519 |  | 0.0566547 | 4.275519 | 0.06256369 | 4.275519 | 0.08172368 | 4.275519
0.05544372 | 4.305005 |  | 0.05544372 | 4.305005 | 0.06426945 | 4.305005 | 0.08337995 | 4.305005
0.05566618 | 4.334491 |  | 0.05566618 | 4.334491 | 0.06414262 | 4.334491 | 0.08282268 | 4.334491
0.05538061 | 4.363978 |  | 0.05538061 | 4.363978 | 0.06341494 | 4.363978 | 0.0811999 | 4.363978
0.05457349 | 4.393464 |  | 0.05457349 | 4.393464 | 0.0641253 | 4.393464 | 0.08137238 | 4.393464
0.05473005 | 4.42295 |  | 0.05473005 | 4.42295 | 0.06326892 | 4.42295 | 0.08239138 | 4.42295
0.05475816 | 4.452437 |  | 0.05475816 | 4.452437 | 0.06292747 | 4.452437 | 0.08306787 | 4.452437
0.05587299 | 4.481923 |  | 0.05587299 | 4.481923 | 0.06250898 | 4.481923 | 0.08258863 | 4.481923
0.05449691 | 4.511409 |  | 0.05449691 | 4.511409 | 0.06234898 | 4.511409 | 0.0818497 | 4.511409
0.05497324 | 4.540896 |  | 0.05497324 | 4.540896 | 0.06231631 | 4.540896 | 0.08105435 | 4.540896
0.0543734 | 4.570382 |  | 0.0543734 | 4.570382 | 0.06209424 | 4.570382 | 0.07997005 | 4.570382
0.05490153 | 4.599868 |  | 0.05490153 | 4.599868 | 0.06219107 | 4.599868 | 0.07995429 | 4.599868
0.05503657 | 4.629355 |  | 0.05503657 | 4.629355 | 0.06283929 | 4.629355 | 0.0808073 | 4.629355
0.05462081 | 4.658841 |  | 0.05462081 | 4.658841 | 0.06319689 | 4.658841 | 0.08009152 | 4.658841
0.05394233 | 4.688327 |  | 0.05394233 | 4.688327 | 0.06180212 | 4.688327 | 0.07980164 | 4.688327
0.05369812 | 4.717814 |  | 0.05369812 | 4.717814 | 0.0610104 | 4.717814 | 0.07989593 | 4.717814
0.05389034 | 4.7473 |  | 0.05389034 | 4.7473 | 0.06159402 | 4.7473 | 0.08110525 | 4.7473
0.05401568 | 4.776786 |  | 0.05401568 | 4.776786 | 0.06302372 | 4.776786 | 0.07992682 | 4.776786
0.05291258 | 4.806273 |  | 0.05291258 | 4.806273 | 0.06278962 | 4.806273 | 0.08067379 | 4.806273
0.05305679 | 4.835759 |  | 0.05305679 | 4.835759 | 0.06232601 | 4.835759 | 0.08048427 | 4.835759
0.05424864 | 4.865245 |  | 0.05424864 | 4.865245 | 0.06097675 | 4.865245 | 0.07944956 | 4.865245
0.05305247 | 4.894732 |  | 0.05305247 | 4.894732 | 0.0621464 | 4.894732 | 0.08033172 | 4.894732
0.05309448 | 4.924218 |  | 0.05309448 | 4.924218 | 0.06184508 | 4.924218 | 0.07992629 | 4.924218
0.05257911 | 4.953704 |  | 0.05257911 | 4.953704 | 0.06063522 | 4.953704 | 0.07864864 | 4.953704
0.05345878 | 4.983191 |  | 0.05345878 | 4.983191 | 0.06104939 | 4.983191 | 0.0801072 | 4.983191
0.05255569 | 5.012677 |  | 0.05255569 | 5.012677 | 0.06079688 | 5.012677 | 0.0783645 | 5.012677
0.05248125 | 5.042163 |  | 0.05248125 | 5.042163 | 0.05993224 | 5.042163 | 0.08059231 | 5.042163
0.05266406 | 5.07165 |  | 0.05266406 | 5.07165 | 0.06127645 | 5.07165 | 0.08070746 | 5.07165
0.05157351 | 5.101136 |  | 0.05157351 | 5.101136 | 0.0601482 | 5.101136 | 0.07849121 | 5.101136
0.0527783 | 5.130622 |  | 0.0527783 | 5.130622 | 0.06018518 | 5.130622 | 0.07984853 | 5.130622
0.05171009 | 5.160109 |  | 0.05171009 | 5.160109 | 0.05935822 | 5.160109 | 0.07856494 | 5.160109
0.05135752 | 5.189595 |  | 0.05135752 | 5.189595 | 0.06003787 | 5.189595 | 0.07737262 | 5.189595
0.05201029 | 5.219081 |  | 0.05201029 | 5.219081 | 0.05915989 | 5.219081 | 0.07959081 | 5.219081
0.05057112 | 5.248568 |  | 0.05057112 | 5.248568 | 0.05985825 | 5.248568 | 0.07958833 | 5.248568
0.05106095 | 5.278054 |  | 0.05106095 | 5.278054 | 0.05940045 | 5.278054 | 0.07727161 | 5.278054
0.05135862 | 5.30754 |  | 0.05135862 | 5.30754 | 0.05854621 | 5.30754 | 0.07918804 | 5.30754
0.05125413 | 5.337027 |  | 0.05125413 | 5.337027 | 0.05708321 | 5.337027 | 0.07917149 | 5.337027
0.05027388 | 5.366513 |  | 0.05027388 | 5.366513 | 0.05760881 | 5.366513 | 0.07913487 | 5.366513
0.05149667 | 5.395999 |  | 0.05149667 | 5.395999 | 0.05825799 | 5.395999 | 0.07672383 | 5.395999
0.05118673 | 5.425486 |  | 0.05118673 | 5.425486 | 0.05661893 | 5.425486 | 0.07764792 | 5.425486
0.05033422 | 5.454972 |  | 0.05033422 | 5.454972 | 0.05679554 | 5.454972 | 0.07763832 | 5.454972
0.04988199 | 5.484458 |  | 0.04988199 | 5.484458 | 0.05673343 | 5.484458 | 0.07718421 | 5.484458
0.05028598 | 5.513945 |  | 0.05028598 | 5.513945 | 0.05692088 | 5.513945 | 0.07773041 | 5.513945
0.0495617 | 5.543431 |  | 0.0495617 | 5.543431 | 0.05635704 | 5.543431 | 0.07815623 | 5.543431
0.05025458 | 5.572917 |  | 0.05025458 | 5.572917 | 0.05583094 | 5.572917 | 0.07776815 | 5.572917
0.04889971 | 5.602404 |  | 0.04889971 | 5.602404 | 0.05480552 | 5.602404 | 0.07684518 | 5.602404
0.04880556 | 5.63189 |  | 0.04880556 | 5.63189 | 0.05401383 | 5.63189 | 0.07707496 | 5.63189
0.04849125 | 5.661376 |  | 0.04849125 | 5.661376 | 0.05574781 | 5.661376 | 0.07637726 | 5.661376
0.04982882 | 5.690863 |  | 0.04982882 | 5.690863 | 0.05482873 | 5.690863 | 0.07637709 | 5.690863
0.0494945 | 5.720349 |  | 0.0494945 | 5.720349 | 0.05495226 | 5.720349 | 0.07781222 | 5.720349
0.04908346 | 5.749835 |  | 0.04908346 | 5.749835 | 0.05342502 | 5.749835 | 0.07695932 | 5.749835
0.04929627 | 5.779322 |  | 0.04929627 | 5.779322 | 0.05416749 | 5.779322 | 0.07836439 | 5.779322
0.04915684 | 5.808808 |  | 0.04915684 | 5.808808 | 0.05249982 | 5.808808 | 0.07745218 | 5.808808
0.04774117 | 5.838294 |  | 0.04774117 | 5.838294 | 0.05321229 | 5.838294 | 0.07840538 | 5.838294
0.04716808 | 5.867781 |  | 0.04716808 | 5.867781 | 0.05227655 | 5.867781 | 0.07630435 | 5.867781