## 1
Общество с ограниченной ответственностью "Инженерная геология" (ООО "ИнжГео")
Юр. адрес: 117279, г. Москва, ул. Миклухо-Маклая, 36 а, этаж 5, пом. XXIII к. 76-84
Телефон/факс +7 (495) 132-30-00, Адрес электронной почты inbox@inj-geo.ru
Испытательная лаборатория ООО «ИнжГео»
Адрес места осуществления деятельности лаборатории: г. Москва, просп. Вернадского, д. 51, стр. 1
Телефон +7(910)4557682, E-mail: slg85@mail.ru
Протокол испытаний № 13-63/28 от 26-11-2022
Наименование и адрес заказчика: ООО Регионстрой
Наименование объекта: Переход трубопровода через р. Енисей
Наименование используемого метода/методики: ГОСТ 12248.3-2020
Условия проведения испытания: температура окружающей среды (18 - 25)0С, влажность воздуха (40 - 75)%
Дата получение объекта подлежащего испытаниям: 30-10-2022
Дата испытания: 25.10.2022-19.11.2028
Испытание грунтов методом одноплоскостного среза
[6 empty] | Лабораторный номер: |  | 1063 |  |  |  | We, д.е. = | 0.331811285
[6 empty] | Номер скважины: |  | BH-087 |  |  |  | ρ, г/см3 = | 1.9
[6 empty] | Глубина отбора, м: |  | 3.4 |  |  |  | ρs, г/см3 = | 2.7
[6 empty] | Наименование грунта: |  | Суглинок, после оттаивания текучепластичный, легкий пылеватый |  |  |  | e, д.е. = | 1.1
[6 empty] | Схема проведения опыта: |  | КД |  |  |  | IL, д.е. = | 0.855
Результаты испытаний
[7 empty] | Нормальное напряжение σ, МПа | Касательное напряжение t, МПа | tg ϕ | Угол внутреннего трения ϕ, град. | Удельное сцепление C, МПа
[7 empty] | 0.1 | 0.06177326
[7 empty] | 0.15 | 0.09215989
[7 empty] | 0.2 | 0.1105465
Эффективные значения угла внутреннего трения и удельного сцепления ϕ', С'
[7 empty] | ϕ', град. = | 26
[7 empty] | С', МПа = | 0.015
[7 empty] | Начальник исп. лаборатории: |  |  |  |  | Семиколенова Л.Г.
Лист 1 , всего листов 1
Частичное воспроизведение протокола испытаний без письменного разрешения ООО «ИнжГео» ЗАПРЕЩАЕТСЯ
второй график |  | первый график
dev | eps | sigma | dev1 | eps1 | dev2 | eps2 | dev3 | eps3
0 | 0 |  | 0 | 0 | 0 | 0 | 0 | 0
0.002469431 | 0.02948633 |  | 0.002469431 | 0.02948633 | 0.003775667 | 0.02948633 | 0.004493693 | 0.02948633
0.004892282 | 0.05897267 |  | 0.004892282 | 0.05897267 | 0.007541115 | 0.05897267 | 0.008767327 | 0.05897267
0.007217497 | 0.088459 |  | 0.007217497 | 0.088459 | 0.01093147 | 0.088459 | 0.01318778 | 0.088459
0.009501509 | 0.1179453 |  | 0.009501509 | 0.1179453 | 0.01420087 | 0.1179453 | 0.01685212 | 0.1179453
0.01185675 | 0.1474317 |  | 0.01185675 | 0.1474317 | 0.01778965 | 0.1474317 | 0.02139495 | 0.1474317
0.01347843 | 0.176918 |  | 0.01347843 | 0.176918 | 0.02043478 | 0.176918 | 0.0243464 | 0.176918
0.01559377 | 0.2064043 |  | 0.01559377 | 0.2064043 | 0.02291786 | 0.2064043 | 0.02792515 | 0.2064043
0.0175049 | 0.2358907 |  | 0.0175049 | 0.2358907 | 0.02544127 | 0.2358907 | 0.03127687 | 0.2358907
0.01867843 | 0.265377 |  | 0.01867843 | 0.265377 | 0.02766828 | 0.265377 | 0.03368026 | 0.265377
0.01990094 | 0.2948633 |  | 0.01990094 | 0.2948633 | 0.03004905 | 0.2948633 | 0.03631636 | 0.2948633
0.0215884 | 0.3243497 |  | 0.0215884 | 0.3243497 | 0.03204709 | 0.3243497 | 0.03860034 | 0.3243497
0.02270036 | 0.353836 |  | 0.02270036 | 0.353836 | 0.03425938 | 0.353836 | 0.04044462 | 0.353836
0.02431901 | 0.3833224 |  | 0.02431901 | 0.3833224 | 0.03665579 | 0.3833224 | 0.04258186 | 0.3833224
0.02509925 | 0.4128087 |  | 0.02509925 | 0.4128087 | 0.03847923 | 0.4128087 | 0.04527989 | 0.4128087
0.02713016 | 0.442295 |  | 0.02713016 | 0.442295 | 0.04045507 | 0.442295 | 0.04847813 | 0.442295
0.02791759 | 0.4717814 |  | 0.02791759 | 0.4717814 | 0.04220951 | 0.4717814 | 0.05014546 | 0.4717814
0.0287753 | 0.5012677 |  | 0.0287753 | 0.5012677 | 0.0437756 | 0.5012677 | 0.05131569 | 0.5012677
0.03017419 | 0.530754 |  | 0.03017419 | 0.530754 | 0.04522953 | 0.530754 | 0.05420518 | 0.530754
0.03168062 | 0.5602404 |  | 0.03168062 | 0.5602404 | 0.04755762 | 0.5602404 | 0.05651554 | 0.5602404
0.03271581 | 0.5897267 |  | 0.03271581 | 0.5897267 | 0.04809108 | 0.5897267 | 0.05939743 | 0.5897267
0.03361241 | 0.619213 |  | 0.03361241 | 0.619213 | 0.05121097 | 0.619213 | 0.06205413 | 0.619213
0.03511473 | 0.6486994 |  | 0.03511473 | 0.6486994 | 0.05261942 | 0.6486994 | 0.06479538 | 0.6486994
0.03709407 | 0.6781857 |  | 0.03709407 | 0.6781857 | 0.05376063 | 0.6781857 | 0.06816788 | 0.6781857
0.03862562 | 0.707672 |  | 0.03862562 | 0.707672 | 0.05596544 | 0.707672 | 0.0695332 | 0.707672
0.03917543 | 0.7371584 |  | 0.03917543 | 0.7371584 | 0.05773523 | 0.7371584 | 0.07355308 | 0.7371584
0.04135407 | 0.7666447 |  | 0.04135407 | 0.7666447 | 0.05996049 | 0.7666447 | 0.07544743 | 0.7666447
0.04201 | 0.796131 |  | 0.04201 | 0.796131 | 0.06182139 | 0.796131 | 0.07906547 | 0.796131
0.04338857 | 0.8256174 |  | 0.04338857 | 0.8256174 | 0.0648723 | 0.8256174 | 0.08341517 | 0.8256174
0.04511463 | 0.8551037 |  | 0.04511463 | 0.8551037 | 0.06655739 | 0.8551037 | 0.08567979 | 0.8551037
0.04647256 | 0.88459 |  | 0.04647256 | 0.88459 | 0.06741634 | 0.88459 | 0.08619817 | 0.88459
0.04805482 | 0.9140764 |  | 0.04805482 | 0.9140764 | 0.06936818 | 0.9140764 | 0.09010644 | 0.9140764
0.04965365 | 0.9435627 |  | 0.04965365 | 0.9435627 | 0.07148834 | 0.9435627 | 0.09091626 | 0.9435627
0.04926943 | 0.973049 |  | 0.04926943 | 0.973049 | 0.07095625 | 0.973049 | 0.09629093 | 0.973049
0.05134749 | 1.002535 |  | 0.05134749 | 1.002535 | 0.07315732 | 1.002535 | 0.09736947 | 1.002535
0.0523316 | 1.032022 |  | 0.0523316 | 1.032022 | 0.07395637 | 1.032022 | 0.09957409 | 1.032022
0.05381013 | 1.061508 |  | 0.05381013 | 1.061508 | 0.07771362 | 1.061508 | 0.1010633 | 1.061508
0.05292692 | 1.090994 |  | 0.05292692 | 1.090994 | 0.0779563 | 1.090994 | 0.1010569 | 1.090994
0.05533597 | 1.120481 |  | 0.05533597 | 1.120481 | 0.07940063 | 1.120481 | 0.1018676 | 1.120481
0.0546923 | 1.149967 |  | 0.0546923 | 1.149967 | 0.08056525 | 1.149967 | 0.1020774 | 1.149967
0.05462735 | 1.179453 |  | 0.05462735 | 1.179453 | 0.0795882 | 1.179453 | 0.1043555 | 1.179453
0.05650975 | 1.20894 |  | 0.05650975 | 1.20894 | 0.0819117 | 1.20894 | 0.1026981 | 1.20894
0.05532402 | 1.238426 |  | 0.05532402 | 1.238426 | 0.08057637 | 1.238426 | 0.1056338 | 1.238426
0.05562708 | 1.267912 |  | 0.05562708 | 1.267912 | 0.08151372 | 1.267912 | 0.1062927 | 1.267912
0.05800608 | 1.297399 |  | 0.05800608 | 1.297399 | 0.08306795 | 1.297399 | 0.1049039 | 1.297399
0.05799958 | 1.326885 |  | 0.05799958 | 1.326885 | 0.08349626 | 1.326885 | 0.1046397 | 1.326885
0.05677847 | 1.356371 |  | 0.05677847 | 1.356371 | 0.08405533 | 1.356371 | 0.1083903 | 1.356371
0.05845038 | 1.385858 |  | 0.05845038 | 1.385858 | 0.08353361 | 1.385858 | 0.1081392 | 1.385858
0.05976675 | 1.415344 |  | 0.05976675 | 1.415344 | 0.08716339 | 1.415344 | 0.1096441 | 1.415344
0.05952814 | 1.44483 |  | 0.05952814 | 1.44483 | 0.08674419 | 1.44483 | 0.1078991 | 1.44483
0.05820593 | 1.474317 |  | 0.05820593 | 1.474317 | 0.08769319 | 1.474317 | 0.1086955 | 1.474317
0.06071994 | 1.503803 |  | 0.06071994 | 1.503803 | 0.08785933 | 1.503803 | 0.1089163 | 1.503803
0.06053525 | 1.533289 |  | 0.06053525 | 1.533289 | 0.08856303 | 1.533289 | 0.1097974 | 1.533289
0.0602466 | 1.562776 |  | 0.0602466 | 1.562776 | 0.08837084 | 1.562776 | 0.1082687 | 1.562776
0.06151866 | 1.592262 |  | 0.06151866 | 1.592262 | 0.09058484 | 1.592262 | 0.1114669 | 1.592262
0.05998395 | 1.621748 |  | 0.05998395 | 1.621748 | 0.09128407 | 1.621748 | 0.1105986 | 1.621748
0.06111853 | 1.651235 |  | 0.06111853 | 1.651235 | 0.0888573 | 1.651235 | 0.1083069 | 1.651235
0.06244832 | 1.680721 |  | 0.06244832 | 1.680721 | 0.09111713 | 1.680721 | 0.1125243 | 1.680721
0.06111362 | 1.710207 |  | 0.06111362 | 1.710207 | 0.09169736 | 1.710207 | 0.1106209 | 1.710207
0.06200858 | 1.739694 |  | 0.06200858 | 1.739694 | 0.09121789 | 1.739694 | 0.1117512 | 1.739694
0.06274082 | 1.76918 |  | 0.06274082 | 1.76918 | 0.09250582 | 1.76918 | 0.1128076 | 1.76918
0.06185377 | 1.798666 |  | 0.06185377 | 1.798666 | 0.09113971 | 1.798666 | 0.1091307 | 1.798666
0.06253346 | 1.828153 |  | 0.06253346 | 1.828153 | 0.09308394 | 1.828153 | 0.1131394 | 1.828153
0.06311327 | 1.857639 |  | 0.06311327 | 1.857639 | 0.09409427 | 1.857639 | 0.1113502 | 1.857639
0.0612976 | 1.887125 |  | 0.0612976 | 1.887125 | 0.09116435 | 1.887125 | 0.1116439 | 1.887125
0.06132524 | 1.916612 |  | 0.06132524 | 1.916612 | 0.09459668 | 1.916612 | 0.1129416 | 1.916612
0.06177326 | 1.946098 |  | 0.06177326 | 1.946098 | 0.09215989 | 1.946098 | 0.1105465 | 1.946098
0.06307049 | 1.975584 |  | 0.06307049 | 1.975584 | 0.0946482 | 1.975584 | 0.1100711 | 1.975584
0.06238806 | 2.005071 |  | 0.06238806 | 2.005071 | 0.09296757 | 2.005071 | 0.1095915 | 2.005071
0.06215125 | 2.034557 |  | 0.06215125 | 2.034557 | 0.09469971 | 2.034557 | 0.109661 | 2.034557
0.06167467 | 2.064043 |  | 0.06167467 | 2.064043 | 0.09488666 | 2.064043 | 0.1120344 | 2.064043
0.06355756 | 2.09353 |  | 0.06355756 | 2.09353 | 0.09245158 | 2.09353 | 0.1108317 | 2.09353
0.06331755 | 2.123016 |  | 0.06331755 | 2.123016 | 0.09367695 | 2.123016 | 0.1124931 | 2.123016
0.06213531 | 2.152502 |  | 0.06213531 | 2.152502 | 0.09457364 | 2.152502 | 0.1118683 | 2.152502
0.06147351 | 2.181989 |  | 0.06147351 | 2.181989 | 0.09245513 | 2.181989 | 0.110627 | 2.181989
0.06234816 | 2.211475 |  | 0.06234816 | 2.211475 | 0.09227362 | 2.211475 | 0.1099116 | 2.211475
0.06125321 | 2.240961 |  | 0.06125321 | 2.240961 | 0.09330952 | 2.240961 | 0.107686 | 2.240961
0.06299166 | 2.270448 |  | 0.06299166 | 2.270448 | 0.091142 | 2.270448 | 0.110492 | 2.270448
0.06094264 | 2.299934 |  | 0.06094264 | 2.299934 | 0.09126729 | 2.299934 | 0.1078256 | 2.299934
0.06121463 | 2.32942 |  | 0.06121463 | 2.32942 | 0.09128652 | 2.32942 | 0.1080744 | 2.32942
0.06200375 | 2.358907 |  | 0.06200375 | 2.358907 | 0.09114501 | 2.358907 | 0.1063762 | 2.358907
0.06134697 | 2.388393 |  | 0.06134697 | 2.388393 | 0.09263864 | 2.388393 | 0.1078632 | 2.388393
0.0611532 | 2.417879 |  | 0.0611532 | 2.417879 | 0.09188269 | 2.417879 | 0.1072959 | 2.417879
0.06295634 | 2.447366 |  | 0.06295634 | 2.447366 | 0.09184584 | 2.447366 | 0.1086626 | 2.447366
0.06148943 | 2.476852 |  | 0.06148943 | 2.476852 | 0.09272724 | 2.476852 | 0.1060457 | 2.476852
0.06243897 | 2.506338 |  | 0.06243897 | 2.506338 | 0.090901 | 2.506338 | 0.1035298 | 2.506338
0.06065273 | 2.535825 |  | 0.06065273 | 2.535825 | 0.09344127 | 2.535825 | 0.1032352 | 2.535825
0.06087028 | 2.565311 |  | 0.06087028 | 2.565311 | 0.09227431 | 2.565311 | 0.1053856 | 2.565311
0.06061628 | 2.594797 |  | 0.06061628 | 2.594797 | 0.09347097 | 2.594797 | 0.1031532 | 2.594797
0.06220502 | 2.624284 |  | 0.06220502 | 2.624284 | 0.09192579 | 2.624284 | 0.1020976 | 2.624284
0.06227137 | 2.65377 |  | 0.06227137 | 2.65377 | 0.09330256 | 2.65377 | 0.1038044 | 2.65377
0.06122147 | 2.683256 |  | 0.06122147 | 2.683256 | 0.09308583 | 2.683256 | 0.1020518 | 2.683256
0.06156173 | 2.712743 |  | 0.06156173 | 2.712743 | 0.09216881 | 2.712743 | 0.09932015 | 2.712743
0.05976321 | 2.742229 |  | 0.05976321 | 2.742229 | 0.08982218 | 2.742229 | 0.1000563 | 2.742229
0.06008793 | 2.771715 |  | 0.06008793 | 2.771715 | 0.09227208 | 2.771715 | 0.09956235 | 2.771715
0.06181025 | 2.801202 |  | 0.06181025 | 2.801202 | 0.08989767 | 2.801202 | 0.1000397 | 2.801202
0.06158007 | 2.830688 |  | 0.06158007 | 2.830688 | 0.0893631 | 2.830688 | 0.1003862 | 2.830688
0.06152845 | 2.860174 |  | 0.06152845 | 2.860174 | 0.09033697 | 2.860174 | 0.09666221 | 2.860174
0.06094881 | 2.889661 |  | 0.06094881 | 2.889661 | 0.09205871 | 2.889661 | 0.09707405 | 2.889661
0.05983808 | 2.919147 |  | 0.05983808 | 2.919147 | 0.09162135 | 2.919147 | 0.09633478 | 2.919147
0.0613879 | 2.948633 |  | 0.0613879 | 2.948633 | 0.09187128 | 2.948633 | 0.09860371 | 2.948633
0.05896254 | 2.97812 |  | 0.05896254 | 2.97812 | 0.09034876 | 2.97812 | 0.09599387 | 2.97812
0.05949011 | 3.007606 |  | 0.05949011 | 3.007606 | 0.08889971 | 3.007606 | 0.09533301 | 3.007606
0.06098071 | 3.037092 |  | 0.06098071 | 3.037092 | 0.09101427 | 3.037092 | 0.09370703 | 3.037092
0.06009226 | 3.066579 |  | 0.06009226 | 3.066579 | 0.08864811 | 3.066579 | 0.09310393 | 3.066579
0.05885776 | 3.096065 |  | 0.05885776 | 3.096065 | 0.0911414 | 3.096065 | 0.09517705 | 3.096065
0.06034429 | 3.125551 |  | 0.06034429 | 3.125551 | 0.08902625 | 3.125551 | 0.09591896 | 3.125551
0.05987137 | 3.155038 |  | 0.05987137 | 3.155038 | 0.08781816 | 3.155038 | 0.09464342 | 3.155038
0.0594173 | 3.184524 |  | 0.0594173 | 3.184524 | 0.089993 | 3.184524 | 0.09473231 | 3.184524
0.05985198 | 3.21401 |  | 0.05985198 | 3.21401 | 0.08947974 | 3.21401 | 0.09474884 | 3.21401
0.06018486 | 3.243497 |  | 0.06018486 | 3.243497 | 0.08712938 | 3.243497 | 0.09142335 | 3.243497
0.05831569 | 3.272983 |  | 0.05831569 | 3.272983 | 0.08902939 | 3.272983 | 0.09223854 | 3.272983
0.05989892 | 3.302469 |  | 0.05989892 | 3.302469 | 0.08935942 | 3.302469 | 0.09199143 | 3.302469
0.05814474 | 3.331956 |  | 0.05814474 | 3.331956 | 0.08612705 | 3.331956 | 0.09294391 | 3.331956
0.05804937 | 3.361442 |  | 0.05804937 | 3.361442 | 0.08588425 | 3.361442 | 0.09299381 | 3.361442
0.05763373 | 3.390928 |  | 0.05763373 | 3.390928 | 0.0880587 | 3.390928 | 0.09142249 | 3.390928
0.05751571 | 3.420415 |  | 0.05751571 | 3.420415 | 0.0880443 | 3.420415 | 0.09245066 | 3.420415
0.05830338 | 3.449901 |  | 0.05830338 | 3.449901 | 0.08571492 | 3.449901 | 0.08939663 | 3.449901
0.05820631 | 3.479387 |  | 0.05820631 | 3.479387 | 0.08679802 | 3.479387 | 0.09079973 | 3.479387
0.05703306 | 3.508874 |  | 0.05703306 | 3.508874 | 0.0850708 | 3.508874 | 0.09169567 | 3.508874
0.05590909 | 3.53836 |  | 0.05590909 | 3.53836 | 0.08462761 | 3.53836 | 0.09112967 | 3.53836
0.05603401 | 3.567846 |  | 0.05603401 | 3.567846 | 0.08272222 | 3.567846 | 0.08999714 | 3.567846
0.05533299 | 3.597333 |  | 0.05533299 | 3.597333 | 0.08441235 | 3.597333 | 0.09169004 | 3.597333
0.05598205 | 3.626819 |  | 0.05598205 | 3.626819 | 0.08148742 | 3.626819 | 0.09021093 | 3.626819
0.05524163 | 3.656305 |  | 0.05524163 | 3.656305 | 0.0831839 | 3.656305 | 0.08937124 | 3.656305
0.05434167 | 3.685792 |  | 0.05434167 | 3.685792 | 0.07973074 | 3.685792 | 0.08802424 | 3.685792
0.05548322 | 3.715278 |  | 0.05548322 | 3.715278 | 0.07933075 | 3.715278 | 0.08952122 | 3.715278
0.0553469 | 3.744764 |  | 0.0553469 | 3.744764 | 0.07926217 | 3.744764 | 0.08929493 | 3.744764
0.05487167 | 3.774251 |  | 0.05487167 | 3.774251 | 0.07794491 | 3.774251 | 0.09018864 | 3.774251
0.05418758 | 3.803737 |  | 0.05418758 | 3.803737 | 0.07916741 | 3.803737 | 0.09021169 | 3.803737
0.0545241 | 3.833224 |  | 0.0545241 | 3.833224 | 0.07809128 | 3.833224 | 0.08906319 | 3.833224
0.05293671 | 3.86271 |  | 0.05293671 | 3.86271 | 0.07689006 | 3.86271 | 0.08839326 | 3.86271
0.05388571 | 3.892196 |  | 0.05388571 | 3.892196 | 0.07511757 | 3.892196 | 0.08706519 | 3.892196
0.053195 | 3.921683 |  | 0.053195 | 3.921683 | 0.07652455 | 3.921683 | 0.0882851 | 3.921683
0.05203859 | 3.951169 |  | 0.05203859 | 3.951169 | 0.07581811 | 3.951169 | 0.0886505 | 3.951169
0.05300419 | 3.980655 |  | 0.05300419 | 3.980655 | 0.0752792 | 3.980655 | 0.08802794 | 3.980655
0.05179176 | 4.010142 |  | 0.05179176 | 4.010142 | 0.07463721 | 4.010142 | 0.08825677 | 4.010142
0.0513258 | 4.039628 |  | 0.0513258 | 4.039628 | 0.07320822 | 4.039628 | 0.08860675 | 4.039628
0.05088859 | 4.069114 |  | 0.05088859 | 4.069114 | 0.07194902 | 4.069114 | 0.08653596 | 4.069114
0.05024838 | 4.098601 |  | 0.05024838 | 4.098601 | 0.0718371 | 4.098601 | 0.08715663 | 4.098601
0.04995177 | 4.128087 |  | 0.04995177 | 4.128087 | 0.0707137 | 4.128087 | 0.08500438 | 4.128087
0.05125263 | 4.157573 |  | 0.05125263 | 4.157573 | 0.06867806 | 4.157573 | 0.08613259 | 4.157573
0.049954 | 4.18706 |  | 0.049954 | 4.18706 | 0.06974963 | 4.18706 | 0.08672723 | 4.18706
0.0493839 | 4.216546 |  | 0.0493839 | 4.216546 | 0.06793993 | 4.216546 | 0.08757612 | 4.216546
0.04890267 | 4.246032 |  | 0.04890267 | 4.246032 | 0.06706149 | 4.246032 | 0.08630218 | 4.246032
0.04872058 | 4.275519 |  | 0.04872058 | 4.275519 | 0.06789823 | 4.275519 | 0.08619774 | 4.275519
0.04852745 | 4.305005 |  | 0.04852745 | 4.305005 | 0.06614053 | 4.305005 | 0.08566988 | 4.305005
0.04883939 | 4.334491 |  | 0.04883939 | 4.334491 | 0.06780158 | 4.334491 | 0.08589767 | 4.334491
0.04861143 | 4.363978 |  | 0.04861143 | 4.363978 | 0.06698511 | 4.363978 | 0.08642888 | 4.363978
0.04867531 | 4.393464 |  | 0.04867531 | 4.393464 | 0.06557965 | 4.393464 | 0.08551577 | 4.393464
0.04926984 | 4.42295 |  | 0.04926984 | 4.42295 | 0.06619864 | 4.42295 | 0.08618861 | 4.42295
0.0486128 | 4.452437 |  | 0.0486128 | 4.452437 | 0.06408725 | 4.452437 | 0.08600158 | 4.452437
0.04787733 | 4.481923 |  | 0.04787733 | 4.481923 | 0.06439058 | 4.481923 | 0.08589874 | 4.481923
0.0488889 | 4.511409 |  | 0.0488889 | 4.511409 | 0.06575691 | 4.511409 | 0.08600505 | 4.511409
0.04865919 | 4.540896 |  | 0.04865919 | 4.540896 | 0.0642476 | 4.540896 | 0.08511606 | 4.540896
0.0479328 | 4.570382 |  | 0.0479328 | 4.570382 | 0.06546557 | 4.570382 | 0.08477175 | 4.570382
0.04799725 | 4.599868 |  | 0.04799725 | 4.599868 | 0.06487824 | 4.599868 | 0.08444455 | 4.599868
0.04804301 | 4.629355 |  | 0.04804301 | 4.629355 | 0.06385279 | 4.629355 | 0.08233166 | 4.629355
0.04796209 | 4.658841 |  | 0.04796209 | 4.658841 | 0.06485594 | 4.658841 | 0.08530182 | 4.658841
0.04793371 | 4.688327 |  | 0.04793371 | 4.688327 | 0.0640417 | 4.688327 | 0.08368415 | 4.688327
0.04829617 | 4.717814 |  | 0.04829617 | 4.717814 | 0.06435282 | 4.717814 | 0.08436948 | 4.717814
0.04762528 | 4.7473 |  | 0.04762528 | 4.7473 | 0.06350472 | 4.7473 | 0.08321386 | 4.7473
0.04818855 | 4.776786 |  | 0.04818855 | 4.776786 | 0.06539844 | 4.776786 | 0.08307524 | 4.776786
0.04852847 | 4.806273 |  | 0.04852847 | 4.806273 | 0.06369474 | 4.806273 | 0.08430122 | 4.806273
0.0475208 | 4.835759 |  | 0.0475208 | 4.835759 | 0.06348897 | 4.835759 | 0.08271059 | 4.835759
0.04874814 | 4.865245 |  | 0.04874814 | 4.865245 | 0.065588 | 4.865245 | 0.08359801 | 4.865245
0.04887104 | 4.894732 |  | 0.04887104 | 4.894732 | 0.06348732 | 4.894732 | 0.08103505 | 4.894732
0.04745095 | 4.924218 |  | 0.04745095 | 4.924218 | 0.06332175 | 4.924218 | 0.08223312 | 4.924218
0.04727533 | 4.953704 |  | 0.04727533 | 4.953704 | 0.06572193 | 4.953704 | 0.08074926 | 4.953704
0.04739144 | 4.983191 |  | 0.04739144 | 4.983191 | 0.06370637 | 4.983191 | 0.08057946 | 4.983191
0.04896742 | 5.012677 |  | 0.04896742 | 5.012677 | 0.06582256 | 5.012677 | 0.08291704 | 5.012677
0.04891932 | 5.042163 |  | 0.04891932 | 5.042163 | 0.06508223 | 5.042163 | 0.08161156 | 5.042163
0.04904898 | 5.07165 |  | 0.04904898 | 5.07165 | 0.06480444 | 5.07165 | 0.08061841 | 5.07165
0.04895116 | 5.101136 |  | 0.04895116 | 5.101136 | 0.06440586 | 5.101136 | 0.08147689 | 5.101136
0.04911247 | 5.130622 |  | 0.04911247 | 5.130622 | 0.06576647 | 5.130622 | 0.08191417 | 5.130622
0.04856908 | 5.160109 |  | 0.04856908 | 5.160109 | 0.06605706 | 5.160109 | 0.07965728 | 5.160109
0.04777397 | 5.189595 |  | 0.04777397 | 5.189595 | 0.06490526 | 5.189595 | 0.08051483 | 5.189595
0.04762005 | 5.219081 |  | 0.04762005 | 5.219081 | 0.06582379 | 5.219081 | 0.07931902 | 5.219081
0.04804123 | 5.248568 |  | 0.04804123 | 5.248568 | 0.064656 | 5.248568 | 0.07982364 | 5.248568
0.04829737 | 5.278054 |  | 0.04829737 | 5.278054 | 0.06687279 | 5.278054 | 0.08044702 | 5.278054
0.04910102 | 5.30754 |  | 0.04910102 | 5.30754 | 0.0657445 | 5.30754 | 0.08038349 | 5.30754
0.04823752 | 5.337027 |  | 0.04823752 | 5.337027 | 0.06712297 | 5.337027 | 0.080878 | 5.337027
0.0474231 | 5.366513 |  | 0.0474231 | 5.366513 | 0.06561479 | 5.366513 | 0.0801958 | 5.366513
0.04791795 | 5.395999 |  | 0.04791795 | 5.395999 | 0.06550901 | 5.395999 | 0.079009 | 5.395999
0.04785481 | 5.425486 |  | 0.04785481 | 5.425486 | 0.06579736 | 5.425486 | 0.0812241 | 5.425486
0.04799551 | 5.454972 |  | 0.04799551 | 5.454972 | 0.06720409 | 5.454972 | 0.08061038 | 5.454972
0.04825417 | 5.484458 |  | 0.04825417 | 5.484458 | 0.06757337 | 5.484458 | 0.07854712 | 5.484458
0.04842452 | 5.513945 |  | 0.04842452 | 5.513945 | 0.06778638 | 5.513945 | 0.07939146 | 5.513945
0.04860747 | 5.543431 |  | 0.04860747 | 5.543431 | 0.06709336 | 5.543431 | 0.07888065 | 5.543431
0.04928464 | 5.572917 |  | 0.04928464 | 5.572917 | 0.06901229 | 5.572917 | 0.07996715 | 5.572917
0.04788873 | 5.602404 |  | 0.04788873 | 5.602404 | 0.06867151 | 5.602404 | 0.08048644 | 5.602404
0.0488232 | 5.63189 |  | 0.0488232 | 5.63189 | 0.06895203 | 5.63189 | 0.07939174 | 5.63189
0.04922175 | 5.661376 |  | 0.04922175 | 5.661376 | 0.06909399 | 5.661376 | 0.07922412 | 5.661376
0.04793165 | 5.690863 |  | 0.04793165 | 5.690863 | 0.06814481 | 5.690863 | 0.07759788 | 5.690863
0.04859292 | 5.720349 |  | 0.04859292 | 5.720349 | 0.06832844 | 5.720349 | 0.07883884 | 5.720349
0.04959854 | 5.749835 |  | 0.04959854 | 5.749835 | 0.06933155 | 5.749835 | 0.07785064 | 5.749835
0.04897391 | 5.779322 |  | 0.04897391 | 5.779322 | 0.07070266 | 5.779322 | 0.0785455 | 5.779322
0.04817577 | 5.808808 |  | 0.04817577 | 5.808808 | 0.07109131 | 5.808808 | 0.07739196 | 5.808808
0.04907347 | 5.838294 |  | 0.04907347 | 5.838294 | 0.07207125 | 5.838294 | 0.07860699 | 5.838294
0.04876771 | 5.867781 |  | 0.04876771 | 5.867781 | 0.07164748 | 5.867781 | 0.0792082 | 5.867781