## 1
Общество с ограниченной ответственностью "Инженерная геология" (ООО "ИнжГео")
Юр. адрес: 117279, г. Москва, ул. Миклухо-Маклая, 36 а, этаж 5, пом. XXIII к. 76-84
Телефон/факс +7 (495) 132-30-00, Адрес электронной почты inbox@inj-geo.ru
Испытательная лаборатория ООО «ИнжГео»
Адрес места осуществления деятельности лаборатории: г. Москва, просп. Вернадского, д. 51, стр. 1
Телефон +7(910)4557682, E-mail: slg85@mail.ru
Протокол испытаний № 13-63/29 от 27-11-2022
Наименование и адрес заказчика: ООО Регионстрой
Наименование объекта: Переход трубопровода через р. Енисей
Наименование используемого метода/методики: ГОСТ 12248.3-2020
Условия проведения испытания: температура окружающей среды (18 - 25)0С, влажность воздуха (40 - 75)%
Дата получение объекта подлежащего испытаниям: 31-10-2022
Дата испытания: 25.10.2022-19.11.2029
Испытание грунтов методом одноплоскостного среза
[6 empty] | Лабораторный номер: |  | 1064 |  |  |  | We, д.е. = | 0.40550841
[6 empty] | Номер скважины: |  | BH-098 |  |  |  | ρ, г/см3 = | 1.9
[6 empty] | Глубина отбора, м: |  | 2.4 |  |  |  | ρs, г/см3 = | 2.7
[6 empty] | Наименование грунта: |  | Суглинок, после оттаивания текучий, легкий песчанистый |  |  |  | e, д.е. = | 1.1
[6 empty] | Схема проведения опыта: |  | КД |  |  |  | IL, д.е. = | 1.09
Результаты испытаний
[7 empty] | Нормальное напряжение σ, МПа | Касательное напряжение t, МПа | tg ϕ | Угол внутреннего трения ϕ, град. | Удельное сцепление C, МПа
[7 empty] | 0.1 | 0.07045254
[7 empty] | 0.15 | 0.08242882
[7 empty] | 0.2 | 0.1214051
Эффективные значения угла внутреннего трения и удельного сцепления ϕ', С'
[7 empty] | ϕ', град. = | 27
[7 empty] | С', МПа = | 0.015
[7 empty] | Начальник исп. лаборатории: |  |  |  |  | Семиколенова Л.Г.
Лист 1 , всего листов 1
Частичное воспроизведение протокола испытаний без письменного разрешения ООО «ИнжГео» ЗАПРЕЩАЕТСЯ
второй график |  | первый график
dev | eps | sigma | dev1 | eps1 | dev2 | eps2 | dev3 | eps3
0 | 0 |  | 0 | 0 | 0 | 0 | 0 | 0
0.002867294 | 0.02948633 |  | 0.002867294 | 0.02948633 | 0.003353043 | 0.02948633 | 0.004928231 | 0.02948633
0.005577414 | 0.05897267 |  | 0.005577414 | 0.05897267 | 0.006738946 | 0.05897267 | 0.009796803 | 0.05897267
0.008489223 | 0.088459 |  | 0.008489223 | 0.088459 | 0.009744269 | 0.088459 | 0.01440465 | 0.088459
0.0110478 | 0.1179453 |  | 0.0110478 | 0.1179453 | 0.01263929 | 0.1179453 | 0.01850744 | 0.1179453
0.01341934 | 0.1474317 |  | 0.01341934 | 0.1474317 | 0.01564316 | 0.1474317 | 0.02322715 | 0.1474317
0.01566494 | 0.176918 |  | 0.01566494 | 0.176918 | 0.01795812 | 0.176918 | 0.02649496 | 0.176918
0.01747943 | 0.2064043 |  | 0.01747943 | 0.2064043 | 0.02103379 | 0.2064043 | 0.0311126 | 0.2064043
0.01966752 | 0.2358907 |  | 0.01966752 | 0.2358907 | 0.02290853 | 0.2358907 | 0.03384522 | 0.2358907
0.02125994 | 0.265377 |  | 0.02125994 | 0.265377 | 0.02540503 | 0.265377 | 0.03637163 | 0.265377
0.02292213 | 0.2948633 |  | 0.02292213 | 0.2948633 | 0.02651101 | 0.2948633 | 0.03920638 | 0.2948633
0.02503857 | 0.3243497 |  | 0.02503857 | 0.3243497 | 0.02907868 | 0.3243497 | 0.04169813 | 0.3243497
0.02584727 | 0.353836 |  | 0.02584727 | 0.353836 | 0.03042318 | 0.353836 | 0.04491275 | 0.353836
0.02764828 | 0.3833224 |  | 0.02764828 | 0.3833224 | 0.03240841 | 0.3833224 | 0.04805444 | 0.3833224
0.02952919 | 0.4128087 |  | 0.02952919 | 0.4128087 | 0.03456003 | 0.4128087 | 0.05034249 | 0.4128087
0.03051656 | 0.442295 |  | 0.03051656 | 0.442295 | 0.03603554 | 0.442295 | 0.05240612 | 0.442295
0.03241474 | 0.4717814 |  | 0.03241474 | 0.4717814 | 0.03791841 | 0.4717814 | 0.05515702 | 0.4717814
0.03271935 | 0.5012677 |  | 0.03271935 | 0.5012677 | 0.03912987 | 0.5012677 | 0.05709987 | 0.5012677
0.0349433 | 0.530754 |  | 0.0349433 | 0.530754 | 0.04085382 | 0.530754 | 0.06030513 | 0.530754
0.03577236 | 0.5602404 |  | 0.03577236 | 0.5602404 | 0.04139589 | 0.5602404 | 0.06226835 | 0.5602404
0.03693844 | 0.5897267 |  | 0.03693844 | 0.5897267 | 0.04454836 | 0.5897267 | 0.0654866 | 0.5897267
0.03873726 | 0.619213 |  | 0.03873726 | 0.619213 | 0.04528772 | 0.619213 | 0.06630414 | 0.619213
0.04020393 | 0.6486994 |  | 0.04020393 | 0.6486994 | 0.04638177 | 0.6486994 | 0.07083817 | 0.6486994
0.04192369 | 0.6781857 |  | 0.04192369 | 0.6781857 | 0.04878161 | 0.6781857 | 0.07390925 | 0.6781857
0.04372995 | 0.707672 |  | 0.04372995 | 0.707672 | 0.04931934 | 0.707672 | 0.07563979 | 0.707672
0.04473782 | 0.7371584 |  | 0.04473782 | 0.7371584 | 0.05247009 | 0.7371584 | 0.07764783 | 0.7371584
0.04711117 | 0.7666447 |  | 0.04711117 | 0.7666447 | 0.05379864 | 0.7666447 | 0.07913859 | 0.7666447
0.04738895 | 0.796131 |  | 0.04738895 | 0.796131 | 0.05610152 | 0.796131 | 0.08436771 | 0.796131
0.04867462 | 0.8256174 |  | 0.04867462 | 0.8256174 | 0.05559692 | 0.8256174 | 0.08606535 | 0.8256174
0.05032046 | 0.8551037 |  | 0.05032046 | 0.8551037 | 0.05814182 | 0.8551037 | 0.08997587 | 0.8551037
0.05178528 | 0.88459 |  | 0.05178528 | 0.88459 | 0.06014237 | 0.88459 | 0.09023517 | 0.88459
0.05226798 | 0.9140764 |  | 0.05226798 | 0.9140764 | 0.06234217 | 0.9140764 | 0.09510785 | 0.9140764
0.05415201 | 0.9435627 |  | 0.05415201 | 0.9435627 | 0.06149896 | 0.9435627 | 0.09735113 | 0.9435627
0.05648192 | 0.973049 |  | 0.05648192 | 0.973049 | 0.06344781 | 0.973049 | 0.09862025 | 0.973049
0.05781828 | 1.002535 |  | 0.05781828 | 1.002535 | 0.06617798 | 1.002535 | 0.09910417 | 1.002535
0.05765397 | 1.032022 |  | 0.05765397 | 1.032022 | 0.06560019 | 1.032022 | 0.0997944 | 1.032022
0.05867214 | 1.061508 |  | 0.05867214 | 1.061508 | 0.06763232 | 1.061508 | 0.1022592 | 1.061508
0.06086325 | 1.090994 |  | 0.06086325 | 1.090994 | 0.06697263 | 1.090994 | 0.1036576 | 1.090994
0.06089646 | 1.120481 |  | 0.06089646 | 1.120481 | 0.06954988 | 1.120481 | 0.1076451 | 1.120481
0.06187277 | 1.149967 |  | 0.06187277 | 1.149967 | 0.06936858 | 1.149967 | 0.1091319 | 1.149967
0.06104056 | 1.179453 |  | 0.06104056 | 1.179453 | 0.07133231 | 1.179453 | 0.1063214 | 1.179453
0.06200608 | 1.20894 |  | 0.06200608 | 1.20894 | 0.07275827 | 1.20894 | 0.1101997 | 1.20894
0.06191455 | 1.238426 |  | 0.06191455 | 1.238426 | 0.07196411 | 1.238426 | 0.1090422 | 1.238426
0.06386103 | 1.267912 |  | 0.06386103 | 1.267912 | 0.07268389 | 1.267912 | 0.1123198 | 1.267912
0.06432908 | 1.297399 |  | 0.06432908 | 1.297399 | 0.07330783 | 1.297399 | 0.110336 | 1.297399
0.06369443 | 1.326885 |  | 0.06369443 | 1.326885 | 0.07322901 | 1.326885 | 0.1104161 | 1.326885
0.06606439 | 1.356371 |  | 0.06606439 | 1.356371 | 0.07581677 | 1.356371 | 0.1120676 | 1.356371
0.06594925 | 1.385858 |  | 0.06594925 | 1.385858 | 0.07706282 | 1.385858 | 0.1158079 | 1.385858
0.06615008 | 1.415344 |  | 0.06615008 | 1.415344 | 0.07655195 | 1.415344 | 0.1143612 | 1.415344
0.06656173 | 1.44483 |  | 0.06656173 | 1.44483 | 0.07586713 | 1.44483 | 0.1157756 | 1.44483
0.06819455 | 1.474317 |  | 0.06819455 | 1.474317 | 0.07686035 | 1.474317 | 0.1180573 | 1.474317
0.06708621 | 1.503803 |  | 0.06708621 | 1.503803 | 0.07801676 | 1.503803 | 0.1157362 | 1.503803
0.06701272 | 1.533289 |  | 0.06701272 | 1.533289 | 0.07729091 | 1.533289 | 0.1159224 | 1.533289
0.06754145 | 1.562776 |  | 0.06754145 | 1.562776 | 0.07853741 | 1.562776 | 0.1204464 | 1.562776
0.06788847 | 1.592262 |  | 0.06788847 | 1.592262 | 0.07968094 | 1.592262 | 0.1177496 | 1.592262
0.06829554 | 1.621748 |  | 0.06829554 | 1.621748 | 0.0815668 | 1.621748 | 0.1171009 | 1.621748
0.06929751 | 1.651235 |  | 0.06929751 | 1.651235 | 0.08193049 | 1.651235 | 0.1179598 | 1.651235
0.07034388 | 1.680721 |  | 0.07034388 | 1.680721 | 0.08194845 | 1.680721 | 0.1179995 | 1.680721
0.07014739 | 1.710207 |  | 0.07014739 | 1.710207 | 0.08036445 | 1.710207 | 0.1193003 | 1.710207
0.07132296 | 1.739694 |  | 0.07132296 | 1.739694 | 0.08296448 | 1.739694 | 0.1211071 | 1.739694
0.07057596 | 1.76918 |  | 0.07057596 | 1.76918 | 0.0828628 | 1.76918 | 0.1205249 | 1.76918
0.07073736 | 1.798666 |  | 0.07073736 | 1.798666 | 0.08247478 | 1.798666 | 0.1219198 | 1.798666
0.0718355 | 1.828153 |  | 0.0718355 | 1.828153 | 0.08156791 | 1.828153 | 0.1224541 | 1.828153
0.0717138 | 1.857639 |  | 0.0717138 | 1.857639 | 0.08417518 | 1.857639 | 0.1242019 | 1.857639
0.07161531 | 1.887125 |  | 0.07161531 | 1.887125 | 0.0827946 | 1.887125 | 0.1209504 | 1.887125
0.0713213 | 1.916612 |  | 0.0713213 | 1.916612 | 0.08287083 | 1.916612 | 0.1210509 | 1.916612
0.07045254 | 1.946098 |  | 0.07045254 | 1.946098 | 0.08242882 | 1.946098 | 0.1214051 | 1.946098
0.07230543 | 1.975584 |  | 0.07230543 | 1.975584 | 0.08274204 | 1.975584 | 0.1229469 | 1.975584
0.07053859 | 2.005071 |  | 0.07053859 | 2.005071 | 0.0831745 | 2.005071 | 0.1247525 | 2.005071
0.06982037 | 2.034557 |  | 0.06982037 | 2.034557 | 0.08225545 | 2.034557 | 0.123653 | 2.034557
0.07245119 | 2.064043 |  | 0.07245119 | 2.064043 | 0.08217758 | 2.064043 | 0.1221152 | 2.064043
0.07145775 | 2.09353 |  | 0.07145775 | 2.09353 | 0.0833111 | 2.09353 | 0.1237773 | 2.09353
0.07048869 | 2.123016 |  | 0.07048869 | 2.123016 | 0.0829625 | 2.123016 | 0.1206294 | 2.123016
0.0721377 | 2.152502 |  | 0.0721377 | 2.152502 | 0.08406335 | 2.152502 | 0.1206209 | 2.152502
0.07179041 | 2.181989 |  | 0.07179041 | 2.181989 | 0.08467871 | 2.181989 | 0.1235122 | 2.181989
0.07161531 | 2.211475 |  | 0.07161531 | 2.211475 | 0.08396303 | 2.211475 | 0.1225025 | 2.211475
0.06891145 | 2.240961 |  | 0.06891145 | 2.240961 | 0.08440753 | 2.240961 | 0.1239425 | 2.240961
0.06966321 | 2.270448 |  | 0.06966321 | 2.270448 | 0.08391739 | 2.270448 | 0.1215244 | 2.270448
0.06991862 | 2.299934 |  | 0.06991862 | 2.299934 | 0.08346252 | 2.299934 | 0.1187966 | 2.299934
0.07060741 | 2.32942 |  | 0.07060741 | 2.32942 | 0.08341977 | 2.32942 | 0.1194961 | 2.32942
0.07074215 | 2.358907 |  | 0.07074215 | 2.358907 | 0.08216843 | 2.358907 | 0.1193038 | 2.358907
0.06915609 | 2.388393 |  | 0.06915609 | 2.388393 | 0.08090574 | 2.388393 | 0.1226327 | 2.388393
0.06785665 | 2.417879 |  | 0.06785665 | 2.417879 | 0.08262713 | 2.417879 | 0.1196937 | 2.417879
0.0683608 | 2.447366 |  | 0.0683608 | 2.447366 | 0.08138001 | 2.447366 | 0.1195746 | 2.447366
0.06761041 | 2.476852 |  | 0.06761041 | 2.476852 | 0.0826783 | 2.476852 | 0.1189581 | 2.476852
0.06806025 | 2.506338 |  | 0.06806025 | 2.506338 | 0.0826347 | 2.506338 | 0.1178258 | 2.506338
0.06799418 | 2.535825 |  | 0.06799418 | 2.535825 | 0.08176633 | 2.535825 | 0.118626 | 2.535825
0.06699009 | 2.565311 |  | 0.06699009 | 2.565311 | 0.0814709 | 2.565311 | 0.1185674 | 2.565311
0.06624889 | 2.594797 |  | 0.06624889 | 2.594797 | 0.08193207 | 2.594797 | 0.1171803 | 2.594797
0.068242 | 2.624284 |  | 0.068242 | 2.624284 | 0.08069894 | 2.624284 | 0.1151649 | 2.624284
0.06621533 | 2.65377 |  | 0.06621533 | 2.65377 | 0.08231185 | 2.65377 | 0.119091 | 2.65377
0.06788217 | 2.683256 |  | 0.06788217 | 2.683256 | 0.08063871 | 2.683256 | 0.1181997 | 2.683256
0.06746496 | 2.712743 |  | 0.06746496 | 2.712743 | 0.08240629 | 2.712743 | 0.1152003 | 2.712743
0.06623322 | 2.742229 |  | 0.06623322 | 2.742229 | 0.07948762 | 2.742229 | 0.1173699 | 2.742229
0.06459541 | 2.771715 |  | 0.06459541 | 2.771715 | 0.079706 | 2.771715 | 0.1168551 | 2.771715
0.06642206 | 2.801202 |  | 0.06642206 | 2.801202 | 0.08209308 | 2.801202 | 0.1153602 | 2.801202
0.06428421 | 2.830688 |  | 0.06428421 | 2.830688 | 0.07908492 | 2.830688 | 0.1154185 | 2.830688
0.06452111 | 2.860174 |  | 0.06452111 | 2.860174 | 0.08027921 | 2.860174 | 0.1152942 | 2.860174
0.06379343 | 2.889661 |  | 0.06379343 | 2.889661 | 0.08106047 | 2.889661 | 0.1143358 | 2.889661
0.06517668 | 2.919147 |  | 0.06517668 | 2.919147 | 0.07877635 | 2.919147 | 0.1118443 | 2.919147
0.06368269 | 2.948633 |  | 0.06368269 | 2.948633 | 0.08003407 | 2.948633 | 0.1148522 | 2.948633
0.06301215 | 2.97812 |  | 0.06301215 | 2.97812 | 0.08010004 | 2.97812 | 0.1122695 | 2.97812
0.06292363 | 3.007606 |  | 0.06292363 | 3.007606 | 0.08054121 | 3.007606 | 0.1134713 | 3.007606
0.0628208 | 3.037092 |  | 0.0628208 | 3.037092 | 0.08086025 | 3.037092 | 0.1100321 | 3.037092
0.06331359 | 3.066579 |  | 0.06331359 | 3.066579 | 0.08033682 | 3.066579 | 0.1137788 | 3.066579
0.06245858 | 3.096065 |  | 0.06245858 | 3.096065 | 0.07967292 | 3.096065 | 0.1122606 | 3.096065
0.06194027 | 3.125551 |  | 0.06194027 | 3.125551 | 0.07964239 | 3.125551 | 0.1100239 | 3.125551
0.06165107 | 3.155038 |  | 0.06165107 | 3.155038 | 0.07749222 | 3.155038 | 0.111001 | 3.155038
0.06316214 | 3.184524 |  | 0.06316214 | 3.184524 | 0.07826402 | 3.184524 | 0.1091849 | 3.184524
0.06173075 | 3.21401 |  | 0.06173075 | 3.21401 | 0.07713371 | 3.21401 | 0.1121848 | 3.21401
0.06289706 | 3.243497 |  | 0.06289706 | 3.243497 | 0.07663422 | 3.243497 | 0.1077969 | 3.243497
0.06312391 | 3.272983 |  | 0.06312391 | 3.272983 | 0.07705181 | 3.272983 | 0.1113383 | 3.272983
0.06344009 | 3.302469 |  | 0.06344009 | 3.302469 | 0.0787467 | 3.302469 | 0.1097348 | 3.302469
0.06204644 | 3.331956 |  | 0.06204644 | 3.331956 | 0.07655015 | 3.331956 | 0.1105884 | 3.331956
0.06321898 | 3.361442 |  | 0.06321898 | 3.361442 | 0.07765329 | 3.361442 | 0.1065813 | 3.361442
0.06117322 | 3.390928 |  | 0.06117322 | 3.390928 | 0.07679205 | 3.390928 | 0.1084709 | 3.390928
0.06110488 | 3.420415 |  | 0.06110488 | 3.420415 | 0.07759185 | 3.420415 | 0.1071907 | 3.420415
0.06239298 | 3.449901 |  | 0.06239298 | 3.449901 | 0.07435189 | 3.449901 | 0.10556 | 3.449901
0.06083634 | 3.479387 |  | 0.06083634 | 3.479387 | 0.07516266 | 3.479387 | 0.1063937 | 3.479387
0.06180891 | 3.508874 |  | 0.06180891 | 3.508874 | 0.07590195 | 3.508874 | 0.108769 | 3.508874
0.06049362 | 3.53836 |  | 0.06049362 | 3.53836 | 0.07341996 | 3.53836 | 0.105192 | 3.53836
0.06085931 | 3.567846 |  | 0.06085931 | 3.567846 | 0.07390243 | 3.567846 | 0.1052977 | 3.567846
0.06151212 | 3.597333 |  | 0.06151212 | 3.597333 | 0.07299855 | 3.597333 | 0.1060465 | 3.597333
0.06156945 | 3.626819 |  | 0.06156945 | 3.626819 | 0.07223846 | 3.626819 | 0.106046 | 3.626819
0.06023771 | 3.656305 |  | 0.06023771 | 3.656305 | 0.07303134 | 3.656305 | 0.1032484 | 3.656305
0.06083921 | 3.685792 |  | 0.06083921 | 3.685792 | 0.07293466 | 3.685792 | 0.1065112 | 3.685792
0.06168303 | 3.715278 |  | 0.06168303 | 3.715278 | 0.07112288 | 3.715278 | 0.1051704 | 3.715278
0.06157583 | 3.744764 |  | 0.06157583 | 3.744764 | 0.06975766 | 3.744764 | 0.1019268 | 3.744764
0.06079858 | 3.774251 |  | 0.06079858 | 3.774251 | 0.07094123 | 3.774251 | 0.1042951 | 3.774251
0.06096592 | 3.803737 |  | 0.06096592 | 3.803737 | 0.07026844 | 3.803737 | 0.1035759 | 3.803737
0.06175498 | 3.833224 |  | 0.06175498 | 3.833224 | 0.0685298 | 3.833224 | 0.1006568 | 3.833224
0.06001092 | 3.86271 |  | 0.06001092 | 3.86271 | 0.06900525 | 3.86271 | 0.1042721 | 3.86271
0.0601675 | 3.892196 |  | 0.0601675 | 3.892196 | 0.0675097 | 3.892196 | 0.1036552 | 3.892196
0.06176157 | 3.921683 |  | 0.06176157 | 3.921683 | 0.06729871 | 3.921683 | 0.1015969 | 3.921683
0.06174151 | 3.951169 |  | 0.06174151 | 3.951169 | 0.06676285 | 3.951169 | 0.1002878 | 3.951169
0.0607364 | 3.980655 |  | 0.0607364 | 3.980655 | 0.06533504 | 3.980655 | 0.09902166 | 3.980655
0.06056043 | 4.010142 |  | 0.06056043 | 4.010142 | 0.06673796 | 4.010142 | 0.1021896 | 4.010142
0.06137864 | 4.039628 |  | 0.06137864 | 4.039628 | 0.06513992 | 4.039628 | 0.09865319 | 4.039628
0.05975211 | 4.069114 |  | 0.05975211 | 4.069114 | 0.06492632 | 4.069114 | 0.1007156 | 4.069114
0.05921602 | 4.098601 |  | 0.05921602 | 4.098601 | 0.06349595 | 4.098601 | 0.1012831 | 4.098601
0.0603819 | 4.128087 |  | 0.0603819 | 4.128087 | 0.06417254 | 4.128087 | 0.1007242 | 4.128087
0.06077405 | 4.157573 |  | 0.06077405 | 4.157573 | 0.06261006 | 4.157573 | 0.09716725 | 4.157573
0.05980487 | 4.18706 |  | 0.05980487 | 4.18706 | 0.06371216 | 4.18706 | 0.09827432 | 4.18706
0.0600264 | 4.216546 |  | 0.0600264 | 4.216546 | 0.06099779 | 4.216546 | 0.09744496 | 4.216546
0.05954375 | 4.246032 |  | 0.05954375 | 4.246032 | 0.06129743 | 4.246032 | 0.09659189 | 4.246032
0.05904214 | 4.275519 |  | 0.05904214 | 4.275519 | 0.06091704 | 4.275519 | 0.09657937 | 4.275519
0.06044276 | 4.305005 |  | 0.06044276 | 4.305005 | 0.0606755 | 4.305005 | 0.09887346 | 4.305005
0.06010773 | 4.334491 |  | 0.06010773 | 4.334491 | 0.06152805 | 4.334491 | 0.09719117 | 4.334491
0.05864701 | 4.363978 |  | 0.05864701 | 4.363978 | 0.05955586 | 4.363978 | 0.09690844 | 4.363978
0.05965572 | 4.393464 |  | 0.05965572 | 4.393464 | 0.05994356 | 4.393464 | 0.09623751 | 4.393464
0.05977364 | 4.42295 |  | 0.05977364 | 4.42295 | 0.05889864 | 4.42295 | 0.09822597 | 4.42295
0.05916345 | 4.452437 |  | 0.05916345 | 4.452437 | 0.05853542 | 4.452437 | 0.09766391 | 4.452437
0.06018553 | 4.481923 |  | 0.06018553 | 4.481923 | 0.05931867 | 4.481923 | 0.09857664 | 4.481923
0.05948668 | 4.511409 |  | 0.05948668 | 4.511409 | 0.06002055 | 4.511409 | 0.09644397 | 4.511409
0.05822946 | 4.540896 |  | 0.05822946 | 4.540896 | 0.05976676 | 4.540896 | 0.09556742 | 4.540896
0.05841083 | 4.570382 |  | 0.05841083 | 4.570382 | 0.05979271 | 4.570382 | 0.09665989 | 4.570382
0.05882041 | 4.599868 |  | 0.05882041 | 4.599868 | 0.05810634 | 4.599868 | 0.09650161 | 4.599868
0.05923502 | 4.629355 |  | 0.05923502 | 4.629355 | 0.05836022 | 4.629355 | 0.09602659 | 4.629355
0.05844448 | 4.658841 |  | 0.05844448 | 4.658841 | 0.05820251 | 4.658841 | 0.09795772 | 4.658841
0.05910724 | 4.688327 |  | 0.05910724 | 4.688327 | 0.05827296 | 4.688327 | 0.09496808 | 4.688327
0.05863255 | 4.717814 |  | 0.05863255 | 4.717814 | 0.05991588 | 4.717814 | 0.09577472 | 4.717814
0.05737468 | 4.7473 |  | 0.05737468 | 4.7473 | 0.05979434 | 4.7473 | 0.09559999 | 4.7473
0.05916975 | 4.776786 |  | 0.05916975 | 4.776786 | 0.05908315 | 4.776786 | 0.09466396 | 4.776786
0.05829577 | 4.806273 |  | 0.05829577 | 4.806273 | 0.05991573 | 4.806273 | 0.09680492 | 4.806273
0.05730021 | 4.835759 |  | 0.05730021 | 4.835759 | 0.05976733 | 4.835759 | 0.09804083 | 4.835759
0.05865869 | 4.865245 |  | 0.05865869 | 4.865245 | 0.05788967 | 4.865245 | 0.09635507 | 4.865245
0.05774168 | 4.894732 |  | 0.05774168 | 4.894732 | 0.05825782 | 4.894732 | 0.09588876 | 4.894732
0.05755725 | 4.924218 |  | 0.05755725 | 4.924218 | 0.06001309 | 4.924218 | 0.09460546 | 4.924218
0.05722672 | 4.953704 |  | 0.05722672 | 4.953704 | 0.05991658 | 4.953704 | 0.09613803 | 4.953704
0.05700563 | 4.983191 |  | 0.05700563 | 4.983191 | 0.05792081 | 4.983191 | 0.09419138 | 4.983191
0.0572421 | 5.012677 |  | 0.0572421 | 5.012677 | 0.05825432 | 5.012677 | 0.09468879 | 5.012677
0.05758943 | 5.042163 |  | 0.05758943 | 5.042163 | 0.05816268 | 5.042163 | 0.09711527 | 5.042163
0.05579263 | 5.07165 |  | 0.05579263 | 5.07165 | 0.05953624 | 5.07165 | 0.09414627 | 5.07165
0.05541834 | 5.101136 |  | 0.05541834 | 5.101136 | 0.0583074 | 5.101136 | 0.09535766 | 5.101136
0.05706313 | 5.130622 |  | 0.05706313 | 5.130622 | 0.05811084 | 5.130622 | 0.0942148 | 5.130622
0.05497748 | 5.160109 |  | 0.05497748 | 5.160109 | 0.059393 | 5.160109 | 0.09526575 | 5.160109
0.05478204 | 5.189595 |  | 0.05478204 | 5.189595 | 0.05804109 | 5.189595 | 0.09566223 | 5.189595
0.05442915 | 5.219081 |  | 0.05442915 | 5.219081 | 0.05810393 | 5.219081 | 0.0954047 | 5.219081
0.05479079 | 5.248568 |  | 0.05479079 | 5.248568 | 0.05846886 | 5.248568 | 0.09495836 | 5.248568
0.0559732 | 5.278054 |  | 0.0559732 | 5.278054 | 0.05934202 | 5.278054 | 0.0954898 | 5.278054
0.0556155 | 5.30754 |  | 0.0556155 | 5.30754 | 0.05973764 | 5.30754 | 0.09407809 | 5.30754
0.0546337 | 5.337027 |  | 0.0546337 | 5.337027 | 0.05989015 | 5.337027 | 0.09407076 | 5.337027
0.05430118 | 5.366513 |  | 0.05430118 | 5.366513 | 0.06013452 | 5.366513 | 0.09633908 | 5.366513
0.05368227 | 5.395999 |  | 0.05368227 | 5.395999 | 0.06054767 | 5.395999 | 0.096968 | 5.395999
0.05453226 | 5.425486 |  | 0.05453226 | 5.425486 | 0.0592033 | 5.425486 | 0.09524766 | 5.425486
0.05460976 | 5.454972 |  | 0.05460976 | 5.454972 | 0.06032567 | 5.454972 | 0.09624777 | 5.454972
0.05411002 | 5.484458 |  | 0.05411002 | 5.484458 | 0.05901581 | 5.484458 | 0.09578019 | 5.484458
0.05316724 | 5.513945 |  | 0.05316724 | 5.513945 | 0.05855829 | 5.513945 | 0.09735003 | 5.513945
0.05340857 | 5.543431 |  | 0.05340857 | 5.543431 | 0.06001497 | 5.543431 | 0.09516058 | 5.543431
0.05367434 | 5.572917 |  | 0.05367434 | 5.572917 | 0.05989169 | 5.572917 | 0.09483802 | 5.572917
0.0530806 | 5.602404 |  | 0.0530806 | 5.602404 | 0.05935727 | 5.602404 | 0.09466794 | 5.602404
0.05291198 | 5.63189 |  | 0.05291198 | 5.63189 | 0.06056025 | 5.63189 | 0.09598526 | 5.63189
0.05130413 | 5.661376 |  | 0.05130413 | 5.661376 | 0.05949905 | 5.661376 | 0.09574122 | 5.661376
0.05268377 | 5.690863 |  | 0.05268377 | 5.690863 | 0.06114393 | 5.690863 | 0.09566857 | 5.690863
0.05170562 | 5.720349 |  | 0.05170562 | 5.720349 | 0.06035847 | 5.720349 | 0.09615537 | 5.720349
0.05137186 | 5.749835 |  | 0.05137186 | 5.749835 | 0.06040016 | 5.749835 | 0.09516647 | 5.749835
0.05161244 | 5.779322 |  | 0.05161244 | 5.779322 | 0.06084218 | 5.779322 | 0.09507781 | 5.779322
0.0501743 | 5.808808 |  | 0.0501743 | 5.808808 | 0.06093708 | 5.808808 | 0.09499014 | 5.808808
0.05100448 | 5.838294 |  | 0.05100448 | 5.838294 | 0.05953511 | 5.838294 | 0.09412734 | 5.838294
0.05042063 | 5.867781 |  | 0.05042063 | 5.867781 | 0.06081267 | 5.867781 | 0.09453383 | 5.867781