## 1
Общество с ограниченной ответственностью "Инженерная геология" (ООО "ИнжГео")
Юр. адрес: 117279, г. Москва, ул. Миклухо-Маклая, 36 а, этаж 5, пом. XXIII к. 76-84
Телефон/факс +7 (495) 132-30-00, Адрес электронной почты inbox@inj-geo.ru
Испытательная лаборатория ООО «ИнжГео»
Адрес места осуществления деятельности лаборатории: г. Москва, просп. Вернадского, д. 51, стр. 1
Телефон +7(910)4557682, E-mail: slg85@mail.ru
Протокол испытаний № 13-63/30 от 28-11-2022
Наименование и адрес заказчика: ООО Регионстрой
Наименование объекта: Переход трубопровода через р. Енисей
Наименование используемого метода/методики: ГОСТ 12248.3-2020
Условия проведения испытания: температура окружающей среды (18 - 25)0С, влажность воздуха (40 - 75)%
Дата получение объекта подлежащего испытаниям: 01-11-2022
Дата испытания: 25.10.2022-19.11.2030
Испытание грунтов методом одноплоскостного среза
[6 empty] | Лабораторный номер: |  | 1065 |  |  |  | We, д.е. = | 0.332730511
[6 empty] | Номер скважины: |  | BH-102 |  |  |  | ρ, г/см3 = | 1.9
[6 empty] | Глубина отбора, м: |  | 0.7 |  |  |  | ρs, г/см3 = | 2.72
[6 empty] | Наименование грунта: |  | Суглинок, после оттаивания текучий, легкий пылеватый |  |  |  | e, д.е. = | 1.1
[6 empty] | Схема проведения опыта: |  | КД |  |  |  | IL, д.е. = | 1.031
Результаты испытаний
[7 empty] | Нормальное напряжение σ, МПа | Касательное напряжение t, МПа | tg ϕ | Угол внутреннего трения ϕ, град. | Удельное сцепление C, МПа
[7 empty] | 0.1 | 0.06417094
[7 empty] | 0.15 | 0.1027564
[7 empty] | 0.2 | 0.1173419
Эффективные значения угла внутреннего трения и удельного сцепления ϕ', С'
[7 empty] | ϕ', град. = | 28
[7 empty] | С', МПа = | 0.015
[7 empty] | Начальник исп. лаборатории: |  |  |  |  | Семиколенова Л.Г.
Лист 1 , всего листов 1
Частичное воспроизведение протокола испытаний без письменного разрешения ООО «ИнжГео» ЗАПРЕЩАЕТСЯ
второй график |  | первый график
dev | eps | sigma | dev1 | eps1 | dev2 | eps2 | dev3 | eps3
0 | 0 |  | 0 | 0 | 0 | 0 | 0 | 0
0.002630811 | 0.02948633 |  | 0.002630811 | 0.02948633 | 0.004206889 | 0.02948633 | 0.004698879 | 0.02948633
0.005114891 | 0.05897267 |  | 0.005114891 | 0.05897267 | 0.008283759 | 0.05897267 | 0.009254845 | 0.05897267
0.007573098 | 0.088459 |  | 0.007573098 | 0.088459 | 0.01234182 | 0.088459 | 0.01412539 | 0.088459
0.01009238 | 0.1179453 |  | 0.01009238 | 0.1179453 | 0.01627623 | 0.1179453 | 0.01832301 | 0.1179453
0.0120069 | 0.1474317 |  | 0.0120069 | 0.1474317 | 0.01936951 | 0.1474317 | 0.02224902 | 0.1474317
0.01413985 | 0.176918 |  | 0.01413985 | 0.176918 | 0.0230758 | 0.176918 | 0.02596167 | 0.176918
0.01602483 | 0.2064043 |  | 0.01602483 | 0.2064043 | 0.02579607 | 0.2064043 | 0.02977908 | 0.2064043
0.01762088 | 0.2358907 |  | 0.01762088 | 0.2358907 | 0.02812357 | 0.2358907 | 0.03311279 | 0.2358907
0.01970062 | 0.265377 |  | 0.01970062 | 0.265377 | 0.03093824 | 0.265377 | 0.03561967 | 0.265377
0.02119996 | 0.2948633 |  | 0.02119996 | 0.2948633 | 0.0337149 | 0.2948633 | 0.03902312 | 0.2948633
0.02283776 | 0.3243497 |  | 0.02283776 | 0.3243497 | 0.0364992 | 0.3243497 | 0.04170335 | 0.3243497
0.02429965 | 0.353836 |  | 0.02429965 | 0.353836 | 0.03740636 | 0.353836 | 0.04349952 | 0.353836
0.0252403 | 0.3833224 |  | 0.0252403 | 0.3833224 | 0.04083816 | 0.3833224 | 0.04586865 | 0.3833224
0.02641258 | 0.4128087 |  | 0.02641258 | 0.4128087 | 0.04241923 | 0.4128087 | 0.04928263 | 0.4128087
0.02742401 | 0.442295 |  | 0.02742401 | 0.442295 | 0.04384503 | 0.442295 | 0.05056892 | 0.442295
0.02925031 | 0.4717814 |  | 0.02925031 | 0.4717814 | 0.04663583 | 0.4717814 | 0.05329267 | 0.4717814
0.02977016 | 0.5012677 |  | 0.02977016 | 0.5012677 | 0.04867995 | 0.5012677 | 0.05575732 | 0.5012677
0.03152583 | 0.530754 |  | 0.03152583 | 0.530754 | 0.05138048 | 0.530754 | 0.0579166 | 0.530754
0.03239885 | 0.5602404 |  | 0.03239885 | 0.5602404 | 0.05219819 | 0.5602404 | 0.06119168 | 0.5602404
0.03433674 | 0.5897267 |  | 0.03433674 | 0.5897267 | 0.05419171 | 0.5897267 | 0.06196423 | 0.5897267
0.03635254 | 0.619213 |  | 0.03635254 | 0.619213 | 0.05787283 | 0.619213 | 0.06435722 | 0.619213
0.03668255 | 0.6486994 |  | 0.03668255 | 0.6486994 | 0.06079175 | 0.6486994 | 0.06727988 | 0.6486994
0.03936721 | 0.6781857 |  | 0.03936721 | 0.6781857 | 0.06142336 | 0.6781857 | 0.07213687 | 0.6781857
0.03954943 | 0.707672 |  | 0.03954943 | 0.707672 | 0.06534597 | 0.707672 | 0.07425911 | 0.707672
0.04096773 | 0.7371584 |  | 0.04096773 | 0.7371584 | 0.06640914 | 0.7371584 | 0.07511271 | 0.7371584
0.04291103 | 0.7666447 |  | 0.04291103 | 0.7666447 | 0.06889105 | 0.7666447 | 0.07915173 | 0.7666447
0.0445894 | 0.796131 |  | 0.0445894 | 0.796131 | 0.07334801 | 0.796131 | 0.08329625 | 0.796131
0.04561693 | 0.8256174 |  | 0.04561693 | 0.8256174 | 0.07439872 | 0.8256174 | 0.08483698 | 0.8256174
0.04694949 | 0.8551037 |  | 0.04694949 | 0.8551037 | 0.07605166 | 0.8551037 | 0.08615233 | 0.8551037
0.04802882 | 0.88459 |  | 0.04802882 | 0.88459 | 0.07944 | 0.88459 | 0.0913473 | 0.88459
0.0511881 | 0.9140764 |  | 0.0511881 | 0.9140764 | 0.08244554 | 0.9140764 | 0.09289977 | 0.9140764
0.05178344 | 0.9435627 |  | 0.05178344 | 0.9435627 | 0.08343033 | 0.9435627 | 0.09521481 | 0.9435627
0.05261897 | 0.973049 |  | 0.05261897 | 0.973049 | 0.08488709 | 0.973049 | 0.0956039 | 0.973049
0.0533365 | 1.002535 |  | 0.0533365 | 1.002535 | 0.08868787 | 1.002535 | 0.09813934 | 1.002535
0.0553719 | 1.032022 |  | 0.0553719 | 1.032022 | 0.09002834 | 1.032022 | 0.1002476 | 1.032022
0.05506576 | 1.061508 |  | 0.05506576 | 1.061508 | 0.09067677 | 1.061508 | 0.1050242 | 1.061508
0.05753597 | 1.090994 |  | 0.05753597 | 1.090994 | 0.09158164 | 1.090994 | 0.1036095 | 1.090994
0.05780634 | 1.120481 |  | 0.05780634 | 1.120481 | 0.09411248 | 1.120481 | 0.1063201 | 1.120481
0.05775759 | 1.149967 |  | 0.05775759 | 1.149967 | 0.09420544 | 1.149967 | 0.1059286 | 1.149967
0.05771026 | 1.179453 |  | 0.05771026 | 1.179453 | 0.09550599 | 1.179453 | 0.105803 | 1.179453
0.05925957 | 1.20894 |  | 0.05925957 | 1.20894 | 0.09686498 | 1.20894 | 0.107488 | 1.20894
0.05977583 | 1.238426 |  | 0.05977583 | 1.238426 | 0.0971086 | 1.238426 | 0.1089969 | 1.238426
0.06056033 | 1.267912 |  | 0.06056033 | 1.267912 | 0.09688393 | 1.267912 | 0.1102491 | 1.267912
0.06077111 | 1.297399 |  | 0.06077111 | 1.297399 | 0.09823619 | 1.297399 | 0.1098653 | 1.297399
0.05932973 | 1.326885 |  | 0.05932973 | 1.326885 | 0.09552819 | 1.326885 | 0.109296 | 1.326885
0.06006717 | 1.356371 |  | 0.06006717 | 1.356371 | 0.09866547 | 1.356371 | 0.111009 | 1.356371
0.06186519 | 1.385858 |  | 0.06186519 | 1.385858 | 0.09921877 | 1.385858 | 0.1114047 | 1.385858
0.0613501 | 1.415344 |  | 0.0613501 | 1.415344 | 0.1004299 | 1.415344 | 0.1124231 | 1.415344
0.0615506 | 1.44483 |  | 0.0615506 | 1.44483 | 0.1013333 | 1.44483 | 0.113289 | 1.44483
0.06108031 | 1.474317 |  | 0.06108031 | 1.474317 | 0.09921482 | 1.474317 | 0.114641 | 1.474317
0.06233207 | 1.503803 |  | 0.06233207 | 1.503803 | 0.1020878 | 1.503803 | 0.1160439 | 1.503803
0.06162226 | 1.533289 |  | 0.06162226 | 1.533289 | 0.100364 | 1.533289 | 0.1141471 | 1.533289
0.06264208 | 1.562776 |  | 0.06264208 | 1.562776 | 0.1000831 | 1.562776 | 0.1169824 | 1.562776
0.06248518 | 1.592262 |  | 0.06248518 | 1.592262 | 0.1029686 | 1.592262 | 0.1150361 | 1.592262
0.06384477 | 1.621748 |  | 0.06384477 | 1.621748 | 0.1013952 | 1.621748 | 0.1139064 | 1.621748
0.06352252 | 1.651235 |  | 0.06352252 | 1.651235 | 0.100241 | 1.651235 | 0.115124 | 1.651235
0.06466265 | 1.680721 |  | 0.06466265 | 1.680721 | 0.1003518 | 1.680721 | 0.1189076 | 1.680721
0.06282126 | 1.710207 |  | 0.06282126 | 1.710207 | 0.1007524 | 1.710207 | 0.1156905 | 1.710207
0.06421984 | 1.739694 |  | 0.06421984 | 1.739694 | 0.1029112 | 1.739694 | 0.1196527 | 1.739694
0.06316198 | 1.76918 |  | 0.06316198 | 1.76918 | 0.1048689 | 1.76918 | 0.1158197 | 1.76918
0.06479665 | 1.798666 |  | 0.06479665 | 1.798666 | 0.1016945 | 1.798666 | 0.1173876 | 1.798666
0.06503705 | 1.828153 |  | 0.06503705 | 1.828153 | 0.1026087 | 1.828153 | 0.1190675 | 1.828153
0.06464289 | 1.857639 |  | 0.06464289 | 1.857639 | 0.102339 | 1.857639 | 0.1162694 | 1.857639
0.06374587 | 1.887125 |  | 0.06374587 | 1.887125 | 0.1045444 | 1.887125 | 0.120402 | 1.887125
0.06551901 | 1.916612 |  | 0.06551901 | 1.916612 | 0.1023698 | 1.916612 | 0.1191816 | 1.916612
0.06417094 | 1.946098 |  | 0.06417094 | 1.946098 | 0.1027564 | 1.946098 | 0.1173419 | 1.946098
0.06438912 | 1.975584 |  | 0.06438912 | 1.975584 | 0.1043799 | 1.975584 | 0.1171189 | 1.975584
0.06390802 | 2.005071 |  | 0.06390802 | 2.005071 | 0.1056597 | 2.005071 | 0.1192226 | 2.005071
0.06492317 | 2.034557 |  | 0.06492317 | 2.034557 | 0.1049499 | 2.034557 | 0.1184647 | 2.034557
0.0649069 | 2.064043 |  | 0.0649069 | 2.064043 | 0.104061 | 2.064043 | 0.1175365 | 2.064043
0.06344439 | 2.09353 |  | 0.06344439 | 2.09353 | 0.1049943 | 2.09353 | 0.1199837 | 2.09353
0.065937 | 2.123016 |  | 0.065937 | 2.123016 | 0.1017122 | 2.123016 | 0.1182536 | 2.123016
0.06477509 | 2.152502 |  | 0.06477509 | 2.152502 | 0.1036327 | 2.152502 | 0.1170887 | 2.152502
0.06370148 | 2.181989 |  | 0.06370148 | 2.181989 | 0.1035339 | 2.181989 | 0.1187855 | 2.181989
0.06476529 | 2.211475 |  | 0.06476529 | 2.211475 | 0.1010898 | 2.211475 | 0.1170746 | 2.211475
0.06444039 | 2.240961 |  | 0.06444039 | 2.240961 | 0.1010059 | 2.240961 | 0.1147581 | 2.240961
0.06396747 | 2.270448 |  | 0.06396747 | 2.270448 | 0.101401 | 2.270448 | 0.1173685 | 2.270448
0.06424983 | 2.299934 |  | 0.06424983 | 2.299934 | 0.1010973 | 2.299934 | 0.1173261 | 2.299934
0.06442774 | 2.32942 |  | 0.06442774 | 2.32942 | 0.1000603 | 2.32942 | 0.1128675 | 2.32942
0.06417913 | 2.358907 |  | 0.06417913 | 2.358907 | 0.1029131 | 2.358907 | 0.1143879 | 2.358907
0.06457439 | 2.388393 |  | 0.06457439 | 2.388393 | 0.1016536 | 2.388393 | 0.1119864 | 2.388393
0.06409055 | 2.417879 |  | 0.06409055 | 2.417879 | 0.1030122 | 2.417879 | 0.1123181 | 2.417879
0.06270849 | 2.447366 |  | 0.06270849 | 2.447366 | 0.09903273 | 2.447366 | 0.1132347 | 2.447366
0.06364773 | 2.476852 |  | 0.06364773 | 2.476852 | 0.1019378 | 2.476852 | 0.1108904 | 2.476852
0.06425666 | 2.506338 |  | 0.06425666 | 2.506338 | 0.09870613 | 2.506338 | 0.1104269 | 2.506338
0.06288937 | 2.535825 |  | 0.06288937 | 2.535825 | 0.1009169 | 2.535825 | 0.1093475 | 2.535825
0.06236389 | 2.565311 |  | 0.06236389 | 2.565311 | 0.1011004 | 2.565311 | 0.1107068 | 2.565311
0.06169274 | 2.594797 |  | 0.06169274 | 2.594797 | 0.1011452 | 2.594797 | 0.1088945 | 2.594797
0.06289667 | 2.624284 |  | 0.06289667 | 2.624284 | 0.1001139 | 2.624284 | 0.1080625 | 2.624284
0.06296473 | 2.65377 |  | 0.06296473 | 2.65377 | 0.0995701 | 2.65377 | 0.1087525 | 2.65377
0.06317541 | 2.683256 |  | 0.06317541 | 2.683256 | 0.09685651 | 2.683256 | 0.1074925 | 2.683256
0.0630488 | 2.712743 |  | 0.0630488 | 2.712743 | 0.0984076 | 2.712743 | 0.1082436 | 2.712743
0.06059887 | 2.742229 |  | 0.06059887 | 2.742229 | 0.09669213 | 2.742229 | 0.1061377 | 2.742229
0.06263311 | 2.771715 |  | 0.06263311 | 2.771715 | 0.09729178 | 2.771715 | 0.1074449 | 2.771715
0.06262552 | 2.801202 |  | 0.06262552 | 2.801202 | 0.09724292 | 2.801202 | 0.1041629 | 2.801202
0.06020743 | 2.830688 |  | 0.06020743 | 2.830688 | 0.09803168 | 2.830688 | 0.102446 | 2.830688
0.06037082 | 2.860174 |  | 0.06037082 | 2.860174 | 0.09611668 | 2.860174 | 0.1030705 | 2.860174
0.06060298 | 2.889661 |  | 0.06060298 | 2.889661 | 0.09595748 | 2.889661 | 0.1013549 | 2.889661
0.05973256 | 2.919147 |  | 0.05973256 | 2.919147 | 0.09493394 | 2.919147 | 0.1017071 | 2.919147
0.05926108 | 2.948633 |  | 0.05926108 | 2.948633 | 0.09650274 | 2.948633 | 0.1019863 | 2.948633
0.05998438 | 2.97812 |  | 0.05998438 | 2.97812 | 0.09300285 | 2.97812 | 0.102841 | 2.97812
0.06051747 | 3.007606 |  | 0.06051747 | 3.007606 | 0.09434273 | 3.007606 | 0.102745 | 3.007606
0.05894839 | 3.037092 |  | 0.05894839 | 3.037092 | 0.09557682 | 3.037092 | 0.1004281 | 3.037092
0.06036031 | 3.066579 |  | 0.06036031 | 3.066579 | 0.09261689 | 3.066579 | 0.1007175 | 3.066579
0.05974947 | 3.096065 |  | 0.05974947 | 3.096065 | 0.09353179 | 3.096065 | 0.1019146 | 3.096065
0.05809847 | 3.125551 |  | 0.05809847 | 3.125551 | 0.09270326 | 3.125551 | 0.09974013 | 3.125551
0.06014954 | 3.155038 |  | 0.06014954 | 3.155038 | 0.0922664 | 3.155038 | 0.09973967 | 3.155038
0.05933176 | 3.184524 |  | 0.05933176 | 3.184524 | 0.09274863 | 3.184524 | 0.09870605 | 3.184524
0.0585868 | 3.21401 |  | 0.0585868 | 3.21401 | 0.09341039 | 3.21401 | 0.1007702 | 3.21401
0.05837379 | 3.243497 |  | 0.05837379 | 3.243497 | 0.09181778 | 3.243497 | 0.09844357 | 3.243497
0.05863987 | 3.272983 |  | 0.05863987 | 3.272983 | 0.09204713 | 3.272983 | 0.09895286 | 3.272983
0.05894327 | 3.302469 |  | 0.05894327 | 3.302469 | 0.09104852 | 3.302469 | 0.1004976 | 3.302469
0.05676167 | 3.331956 |  | 0.05676167 | 3.331956 | 0.09153403 | 3.331956 | 0.09685868 | 3.331956
0.05818112 | 3.361442 |  | 0.05818112 | 3.361442 | 0.09212625 | 3.361442 | 0.100207 | 3.361442
0.05625164 | 3.390928 |  | 0.05625164 | 3.390928 | 0.09069625 | 3.390928 | 0.09956851 | 3.390928
0.05631576 | 3.420415 |  | 0.05631576 | 3.420415 | 0.08992924 | 3.420415 | 0.09890426 | 3.420415
0.05579315 | 3.449901 |  | 0.05579315 | 3.449901 | 0.09015664 | 3.449901 | 0.09891291 | 3.449901
0.05630478 | 3.479387 |  | 0.05630478 | 3.479387 | 0.09037738 | 3.479387 | 0.09777043 | 3.479387
0.05561723 | 3.508874 |  | 0.05561723 | 3.508874 | 0.09033614 | 3.508874 | 0.09586854 | 3.508874
0.05489233 | 3.53836 |  | 0.05489233 | 3.53836 | 0.08774209 | 3.53836 | 0.09830221 | 3.53836
0.05594895 | 3.567846 |  | 0.05594895 | 3.567846 | 0.08746599 | 3.567846 | 0.0962541 | 3.567846
0.05387571 | 3.597333 |  | 0.05387571 | 3.597333 | 0.08820965 | 3.597333 | 0.09695989 | 3.597333
0.05383436 | 3.626819 |  | 0.05383436 | 3.626819 | 0.08944952 | 3.626819 | 0.09628001 | 3.626819
0.05347282 | 3.656305 |  | 0.05347282 | 3.656305 | 0.08878068 | 3.656305 | 0.09781506 | 3.656305
0.05324608 | 3.685792 |  | 0.05324608 | 3.685792 | 0.08695799 | 3.685792 | 0.09671781 | 3.685792
0.05361289 | 3.715278 |  | 0.05361289 | 3.715278 | 0.08777917 | 3.715278 | 0.09624891 | 3.715278
0.05370462 | 3.744764 |  | 0.05370462 | 3.744764 | 0.08794219 | 3.744764 | 0.09801551 | 3.744764
0.05270263 | 3.774251 |  | 0.05270263 | 3.774251 | 0.08681417 | 3.774251 | 0.09615417 | 3.774251
0.05211368 | 3.803737 |  | 0.05211368 | 3.803737 | 0.08454567 | 3.803737 | 0.09591486 | 3.803737
0.05141529 | 3.833224 |  | 0.05141529 | 3.833224 | 0.08627051 | 3.833224 | 0.09681492 | 3.833224
0.05165357 | 3.86271 |  | 0.05165357 | 3.86271 | 0.08672545 | 3.86271 | 0.09647593 | 3.86271
0.05062208 | 3.892196 |  | 0.05062208 | 3.892196 | 0.08605919 | 3.892196 | 0.09695038 | 3.892196
0.05104988 | 3.921683 |  | 0.05104988 | 3.921683 | 0.08621365 | 3.921683 | 0.0978647 | 3.921683
0.0506804 | 3.951169 |  | 0.0506804 | 3.951169 | 0.08403714 | 3.951169 | 0.09567055 | 3.951169
0.05057985 | 3.980655 |  | 0.05057985 | 3.980655 | 0.08323697 | 3.980655 | 0.09700852 | 3.980655
0.04972715 | 4.010142 |  | 0.04972715 | 4.010142 | 0.08281972 | 4.010142 | 0.09584113 | 4.010142
0.05008451 | 4.039628 |  | 0.05008451 | 4.039628 | 0.08402385 | 4.039628 | 0.0950394 | 4.039628
0.04854699 | 4.069114 |  | 0.04854699 | 4.069114 | 0.08396273 | 4.069114 | 0.0972845 | 4.069114
0.04851444 | 4.098601 |  | 0.04851444 | 4.098601 | 0.08312613 | 4.098601 | 0.09592143 | 4.098601
0.0487477 | 4.128087 |  | 0.0487477 | 4.128087 | 0.08447416 | 4.128087 | 0.09418536 | 4.128087
0.04781512 | 4.157573 |  | 0.04781512 | 4.157573 | 0.08170784 | 4.157573 | 0.09603924 | 4.157573
0.04737208 | 4.18706 |  | 0.04737208 | 4.18706 | 0.08104399 | 4.18706 | 0.09365112 | 4.18706
0.04840206 | 4.216546 |  | 0.04840206 | 4.216546 | 0.08086325 | 4.216546 | 0.0971818 | 4.216546
0.04658218 | 4.246032 |  | 0.04658218 | 4.246032 | 0.08194896 | 4.246032 | 0.09348196 | 4.246032
0.04624571 | 4.275519 |  | 0.04624571 | 4.275519 | 0.08247187 | 4.275519 | 0.09688418 | 4.275519
0.04639487 | 4.305005 |  | 0.04639487 | 4.305005 | 0.0830504 | 4.305005 | 0.09679811 | 4.305005
0.04737556 | 4.334491 |  | 0.04737556 | 4.334491 | 0.08060078 | 4.334491 | 0.09636747 | 4.334491
0.04730885 | 4.363978 |  | 0.04730885 | 4.363978 | 0.08203779 | 4.363978 | 0.09525361 | 4.363978
0.04658089 | 4.393464 |  | 0.04658089 | 4.393464 | 0.0798795 | 4.393464 | 0.09448378 | 4.393464
0.04637025 | 4.42295 |  | 0.04637025 | 4.42295 | 0.08156782 | 4.42295 | 0.09464127 | 4.42295
0.04567899 | 4.452437 |  | 0.04567899 | 4.452437 | 0.08172048 | 4.452437 | 0.09317472 | 4.452437
0.04556665 | 4.481923 |  | 0.04556665 | 4.481923 | 0.08119967 | 4.481923 | 0.09367034 | 4.481923
0.04539471 | 4.511409 |  | 0.04539471 | 4.511409 | 0.08143535 | 4.511409 | 0.09351159 | 4.511409
0.04547252 | 4.540896 |  | 0.04547252 | 4.540896 | 0.07944795 | 4.540896 | 0.09586879 | 4.540896
0.04578209 | 4.570382 |  | 0.04578209 | 4.570382 | 0.08145594 | 4.570382 | 0.09629253 | 4.570382
0.04481359 | 4.599868 |  | 0.04481359 | 4.599868 | 0.08031317 | 4.599868 | 0.09452013 | 4.599868
0.04603291 | 4.629355 |  | 0.04603291 | 4.629355 | 0.08001897 | 4.629355 | 0.09335356 | 4.629355
0.0465316 | 4.658841 |  | 0.0465316 | 4.658841 | 0.08064773 | 4.658841 | 0.09338179 | 4.658841
0.04543498 | 4.688327 |  | 0.04543498 | 4.688327 | 0.07951527 | 4.688327 | 0.09363581 | 4.688327
0.04515401 | 4.717814 |  | 0.04515401 | 4.717814 | 0.08092993 | 4.717814 | 0.09380527 | 4.717814
0.04550363 | 4.7473 |  | 0.04550363 | 4.7473 | 0.07905507 | 4.7473 | 0.0947931 | 4.7473
0.0464165 | 4.776786 |  | 0.0464165 | 4.776786 | 0.08119854 | 4.776786 | 0.09461487 | 4.776786
0.0455851 | 4.806273 |  | 0.0455851 | 4.806273 | 0.07905789 | 4.806273 | 0.09448386 | 4.806273
0.04615929 | 4.835759 |  | 0.04615929 | 4.835759 | 0.07962615 | 4.835759 | 0.09450358 | 4.835759
0.04598039 | 4.865245 |  | 0.04598039 | 4.865245 | 0.08145197 | 4.865245 | 0.09550171 | 4.865245
0.04589961 | 4.894732 |  | 0.04589961 | 4.894732 | 0.07833678 | 4.894732 | 0.09580419 | 4.894732
0.04547308 | 4.924218 |  | 0.04547308 | 4.924218 | 0.07916767 | 4.924218 | 0.09669017 | 4.924218
0.04568462 | 4.953704 |  | 0.04568462 | 4.953704 | 0.08049608 | 4.953704 | 0.09681469 | 4.953704
0.04638131 | 4.983191 |  | 0.04638131 | 4.983191 | 0.08107431 | 4.983191 | 0.0953218 | 4.983191
0.04643818 | 5.012677 |  | 0.04643818 | 5.012677 | 0.07895483 | 5.012677 | 0.09365995 | 5.012677
0.04505862 | 5.042163 |  | 0.04505862 | 5.042163 | 0.07895941 | 5.042163 | 0.09673008 | 5.042163
0.0452371 | 5.07165 |  | 0.0452371 | 5.07165 | 0.08055715 | 5.07165 | 0.09403438 | 5.07165
0.0461949 | 5.101136 |  | 0.0461949 | 5.101136 | 0.07871925 | 5.101136 | 0.09513968 | 5.101136
0.04580111 | 5.130622 |  | 0.04580111 | 5.130622 | 0.07812822 | 5.130622 | 0.09397832 | 5.130622
0.04604621 | 5.160109 |  | 0.04604621 | 5.160109 | 0.0785621 | 5.160109 | 0.09687263 | 5.160109
0.04593171 | 5.189595 |  | 0.04593171 | 5.189595 | 0.08044469 | 5.189595 | 0.09570312 | 5.189595
0.04710918 | 5.219081 |  | 0.04710918 | 5.219081 | 0.08065916 | 5.219081 | 0.09376253 | 5.219081
0.04576489 | 5.248568 |  | 0.04576489 | 5.248568 | 0.07820862 | 5.248568 | 0.09483384 | 5.248568
0.04671004 | 5.278054 |  | 0.04671004 | 5.278054 | 0.07894473 | 5.278054 | 0.09376964 | 5.278054
0.04720021 | 5.30754 |  | 0.04720021 | 5.30754 | 0.0807424 | 5.30754 | 0.09557692 | 5.30754
0.04691026 | 5.337027 |  | 0.04691026 | 5.337027 | 0.07949177 | 5.337027 | 0.09427888 | 5.337027
0.04746264 | 5.366513 |  | 0.04746264 | 5.366513 | 0.07931121 | 5.366513 | 0.09645551 | 5.366513
0.04700985 | 5.395999 |  | 0.04700985 | 5.395999 | 0.07867651 | 5.395999 | 0.09669389 | 5.395999
0.04776987 | 5.425486 |  | 0.04776987 | 5.425486 | 0.08035905 | 5.425486 | 0.0932511 | 5.425486
0.04682254 | 5.454972 |  | 0.04682254 | 5.454972 | 0.0790048 | 5.454972 | 0.0956762 | 5.454972
0.04804493 | 5.484458 |  | 0.04804493 | 5.484458 | 0.08029656 | 5.484458 | 0.09590815 | 5.484458
0.04808756 | 5.513945 |  | 0.04808756 | 5.513945 | 0.07898468 | 5.513945 | 0.09690441 | 5.513945
0.04757906 | 5.543431 |  | 0.04757906 | 5.543431 | 0.07975295 | 5.543431 | 0.09495253 | 5.543431
0.04806566 | 5.572917 |  | 0.04806566 | 5.572917 | 0.07906373 | 5.572917 | 0.0964979 | 5.572917
0.04735212 | 5.602404 |  | 0.04735212 | 5.602404 | 0.07856423 | 5.602404 | 0.0965461 | 5.602404
0.04862749 | 5.63189 |  | 0.04862749 | 5.63189 | 0.08064516 | 5.63189 | 0.09634094 | 5.63189
0.04826605 | 5.661376 |  | 0.04826605 | 5.661376 | 0.08017962 | 5.661376 | 0.0955616 | 5.661376
0.04828377 | 5.690863 |  | 0.04828377 | 5.690863 | 0.07939427 | 5.690863 | 0.09653788 | 5.690863
0.0493781 | 5.720349 |  | 0.0493781 | 5.720349 | 0.08017768 | 5.720349 | 0.09512856 | 5.720349
0.04861609 | 5.749835 |  | 0.04861609 | 5.749835 | 0.07917593 | 5.749835 | 0.09539996 | 5.749835
0.04977829 | 5.779322 |  | 0.04977829 | 5.779322 | 0.07812091 | 5.779322 | 0.09447378 | 5.779322
0.04966777 | 5.808808 |  | 0.04966777 | 5.808808 | 0.08039707 | 5.808808 | 0.09632516 | 5.808808
0.05002113 | 5.838294 |  | 0.05002113 | 5.838294 | 0.0783344 | 5.838294 | 0.09603453 | 5.838294
0.04924337 | 5.867781 |  | 0.04924337 | 5.867781 | 0.07804379 | 5.867781 | 0.09585861 | 5.867781