## 1
Общество с ограниченной ответственностью "Инженерная геология" (ООО "ИнжГео")
Юр. адрес: 117279, г. Москва, ул. Миклухо-Маклая, 36 а, этаж 5, пом. XXIII к. 76-84
Телефон/факс +7 (495) 132-30-00, Адрес электронной почты inbox@inj-geo.ru
Испытательная лаборатория ООО «ИнжГео»
Адрес места осуществления деятельности лаборатории: г. Москва, просп. Вернадского, д. 51, стр. 1
Телефон +7(910)4557682, E-mail: slg85@mail.ru
Протокол испытаний № 13-63/31 от 29-11-2022
Наименование и адрес заказчика: ООО Регионстрой
Наименование объекта: Переход трубопровода через р. Енисей
Наименование используемого метода/методики: ГОСТ 12248.3-2020
Условия проведения испытания: температура окружающей среды (18 - 25)0С, влажность воздуха (40 - 75)%
Дата получение объекта подлежащего испытаниям: 02-11-2022
Дата испытания: 25.10.2022-19.11.2031
Испытание грунтов методом одноплоскостного среза
[6 empty] | Лабораторный номер: |  | 1066 |  |  |  | We, д.е. = | 0.386134585
[6 empty] | Номер скважины: |  | BH-102 |  |  |  | ρ, г/см3 = | 1.9
[6 empty] | Глубина отбора, м: |  | 1.4 |  |  |  | ρs, г/см3 = | 2.71
[6 empty] | Наименование грунта: |  | Суглинок, после оттаивания текучепластичный, легкий пылеватый |  |  |  | e, д.е. = | 1.1
[6 empty] | Схема проведения опыта: |  | КД |  |  |  | IL, д.е. = | 0.977
Результаты испытаний
[7 empty] | Нормальное напряжение σ, МПа | Касательное напряжение t, МПа | tg ϕ | Угол внутреннего трения ϕ, град. | Удельное сцепление C, МПа
[7 empty] | 0.1 | 0.07143091
[7 empty] | 0.15 | 0.09614636
[7 empty] | 0.2 | 0.1268618
Эффективные значения угла внутреннего трения и удельного сцепления ϕ', С'
[7 empty] | ϕ', град. = | 29
[7 empty] | С', МПа = | 0.015
[7 empty] | Начальник исп. лаборатории: |  |  |  |  | Семиколенова Л.Г.
Лист 1 , всего листов 1
Частичное воспроизведение протокола испытаний без письменного разрешения ООО «ИнжГео» ЗАПРЕЩАЕТСЯ
второй график |  | первый график
dev | eps | sigma | dev1 | eps1 | dev2 | eps2 | dev3 | eps3
0 | 0 |  | 0 | 0 | 0 | 0 | 0 | 0
0.001890013 | 0.03620606 |  | 0.001890013 | 0.03620606 | 0.002606907 | 0.03620606 | 0.00352794 | 0.03620606
0.00400471 | 0.07241211 |  | 0.00400471 | 0.07241211 | 0.005093158 | 0.07241211 | 0.006862219 | 0.07241211
0.005833023 | 0.1086182 |  | 0.005833023 | 0.1086182 | 0.007681262 | 0.1086182 | 0.0100628 | 0.1086182
0.007492532 | 0.1448242 |  | 0.007492532 | 0.1448242 | 0.01048091 | 0.1448242 | 0.0133509 | 0.1448242
0.009488873 | 0.1810303 |  | 0.009488873 | 0.1810303 | 0.01342367 | 0.1810303 | 0.01744673 | 0.1810303
0.01130399 | 0.2172363 |  | 0.01130399 | 0.2172363 | 0.01572293 | 0.2172363 | 0.02054737 | 0.2172363
0.01386844 | 0.2534424 |  | 0.01386844 | 0.2534424 | 0.01911488 | 0.2534424 | 0.02321211 | 0.2534424
0.01563855 | 0.2896485 |  | 0.01563855 | 0.2896485 | 0.02150503 | 0.2896485 | 0.0283779 | 0.2896485
0.01712013 | 0.3258545 |  | 0.01712013 | 0.3258545 | 0.02351623 | 0.3258545 | 0.03238724 | 0.3258545
0.01933281 | 0.3620606 |  | 0.01933281 | 0.3620606 | 0.02596461 | 0.3620606 | 0.03453164 | 0.3620606
0.02201096 | 0.3982666 |  | 0.02201096 | 0.3982666 | 0.02869609 | 0.3982666 | 0.03721532 | 0.3982666
0.02423339 | 0.4344727 |  | 0.02423339 | 0.4344727 | 0.03156951 | 0.4344727 | 0.04337428 | 0.4344727
0.0261172 | 0.4706787 |  | 0.0261172 | 0.4706787 | 0.03415926 | 0.4706787 | 0.04545079 | 0.4706787
0.02812009 | 0.5068848 |  | 0.02812009 | 0.5068848 | 0.03757578 | 0.5068848 | 0.04805561 | 0.5068848
0.02951318 | 0.5430909 |  | 0.02951318 | 0.5430909 | 0.04064668 | 0.5430909 | 0.05383724 | 0.5430909
0.03071762 | 0.5792969 |  | 0.03071762 | 0.5792969 | 0.04479763 | 0.5792969 | 0.05768679 | 0.5792969
0.03459228 | 0.615503 |  | 0.03459228 | 0.615503 | 0.04597332 | 0.615503 | 0.06143614 | 0.615503
0.03639503 | 0.651709 |  | 0.03639503 | 0.651709 | 0.0464612 | 0.651709 | 0.06608486 | 0.651709
0.03869135 | 0.6879151 |  | 0.03869135 | 0.6879151 | 0.05048025 | 0.6879151 | 0.07028793 | 0.6879151
0.04107916 | 0.7241211 |  | 0.04107916 | 0.7241211 | 0.05368737 | 0.7241211 | 0.07040935 | 0.7241211
0.0396598 | 0.7603272 |  | 0.0396598 | 0.7603272 | 0.05708778 | 0.7603272 | 0.07646887 | 0.7603272
0.04440063 | 0.7965333 |  | 0.04440063 | 0.7965333 | 0.05530523 | 0.7965333 | 0.07666224 | 0.7965333
0.04344543 | 0.8327393 |  | 0.04344543 | 0.8327393 | 0.05773627 | 0.8327393 | 0.08181652 | 0.8327393
0.04487224 | 0.8689454 |  | 0.04487224 | 0.8689454 | 0.0597081 | 0.8689454 | 0.08235283 | 0.8689454
0.04680121 | 0.9051514 |  | 0.04680121 | 0.9051514 | 0.0611297 | 0.9051514 | 0.08435382 | 0.9051514
0.04635123 | 0.9413575 |  | 0.04635123 | 0.9413575 | 0.06285964 | 0.9413575 | 0.08244773 | 0.9413575
0.04923703 | 0.9775635 |  | 0.04923703 | 0.9775635 | 0.06589647 | 0.9775635 | 0.08945155 | 0.9775635
0.0510984 | 1.01377 |  | 0.0510984 | 1.01377 | 0.06711323 | 1.01377 | 0.08685632 | 1.01377
0.04960358 | 1.049976 |  | 0.04960358 | 1.049976 | 0.06717526 | 1.049976 | 0.0892568 | 1.049976
0.0543882 | 1.086182 |  | 0.0543882 | 1.086182 | 0.07410543 | 1.086182 | 0.09246718 | 1.086182
0.05385754 | 1.122388 |  | 0.05385754 | 1.122388 | 0.0707304 | 1.122388 | 0.09906274 | 1.122388
0.0525256 | 1.158594 |  | 0.0525256 | 1.158594 | 0.07077336 | 1.158594 | 0.1013398 | 1.158594
0.05488555 | 1.1948 |  | 0.05488555 | 1.1948 | 0.0741612 | 1.1948 | 0.09558716 | 1.1948
0.05861905 | 1.231006 |  | 0.05861905 | 1.231006 | 0.07985538 | 1.231006 | 0.1050644 | 1.231006
0.05719709 | 1.267212 |  | 0.05719709 | 1.267212 | 0.08043164 | 1.267212 | 0.104612 | 1.267212
0.05700049 | 1.303418 |  | 0.05700049 | 1.303418 | 0.07899179 | 1.303418 | 0.107678 | 1.303418
0.06205338 | 1.339624 |  | 0.06205338 | 1.339624 | 0.07740913 | 1.339624 | 0.1095533 | 1.339624
0.06074069 | 1.37583 |  | 0.06074069 | 1.37583 | 0.08426128 | 1.37583 | 0.1077583 | 1.37583
0.06351781 | 1.412036 |  | 0.06351781 | 1.412036 | 0.08289333 | 1.412036 | 0.1100464 | 1.412036
0.06420764 | 1.448242 |  | 0.06420764 | 1.448242 | 0.08118222 | 1.448242 | 0.1057142 | 1.448242
0.06177377 | 1.484448 |  | 0.06177377 | 1.484448 | 0.08236664 | 1.484448 | 0.1147424 | 1.484448
0.06452444 | 1.520654 |  | 0.06452444 | 1.520654 | 0.08359991 | 1.520654 | 0.1169138 | 1.520654
0.06221645 | 1.55686 |  | 0.06221645 | 1.55686 | 0.08866976 | 1.55686 | 0.1090839 | 1.55686
0.06191591 | 1.593067 |  | 0.06191591 | 1.593067 | 0.08394404 | 1.593067 | 0.1134636 | 1.593067
0.06412223 | 1.629273 |  | 0.06412223 | 1.629273 | 0.08718003 | 1.629273 | 0.1154564 | 1.629273
0.06474498 | 1.665479 |  | 0.06474498 | 1.665479 | 0.08967638 | 1.665479 | 0.1216506 | 1.665479
0.06442724 | 1.701685 |  | 0.06442724 | 1.701685 | 0.09159714 | 1.701685 | 0.1212681 | 1.701685
0.06957353 | 1.737891 |  | 0.06957353 | 1.737891 | 0.08667816 | 1.737891 | 0.115087 | 1.737891
0.06589977 | 1.774097 |  | 0.06589977 | 1.774097 | 0.09153346 | 1.774097 | 0.1234681 | 1.774097
0.06571169 | 1.810303 |  | 0.06571169 | 1.810303 | 0.09085761 | 1.810303 | 0.1191306 | 1.810303
0.06850271 | 1.846509 |  | 0.06850271 | 1.846509 | 0.09578116 | 1.846509 | 0.1197474 | 1.846509
0.06591786 | 1.882715 |  | 0.06591786 | 1.882715 | 0.09449446 | 1.882715 | 0.1188887 | 1.882715
0.06834228 | 1.918921 |  | 0.06834228 | 1.918921 | 0.09656585 | 1.918921 | 0.1225598 | 1.918921
0.06772798 | 1.955127 |  | 0.06772798 | 1.955127 | 0.09543238 | 1.955127 | 0.1194138 | 1.955127
0.07222697 | 1.991333 |  | 0.07222697 | 1.991333 | 0.09281078 | 1.991333 | 0.1203001 | 1.991333
0.07284156 | 2.027539 |  | 0.07284156 | 2.027539 | 0.0906327 | 2.027539 | 0.1247748 | 2.027539
0.07110066 | 2.063745 |  | 0.07110066 | 2.063745 | 0.0971291 | 2.063745 | 0.1249034 | 2.063745
0.07284548 | 2.099951 |  | 0.07284548 | 2.099951 | 0.097234 | 2.099951 | 0.1283595 | 2.099951
0.0693594 | 2.136157 |  | 0.0693594 | 2.136157 | 0.09978969 | 2.136157 | 0.1297832 | 2.136157
0.06876828 | 2.172363 |  | 0.06876828 | 2.172363 | 0.0918169 | 2.172363 | 0.123432 | 2.172363
0.07402432 | 2.208569 |  | 0.07402432 | 2.208569 | 0.09245036 | 2.208569 | 0.1252218 | 2.208569
0.07100133 | 2.244776 |  | 0.07100133 | 2.244776 | 0.09350414 | 2.244776 | 0.1243762 | 2.244776
0.07143091 | 2.280982 |  | 0.07143091 | 2.280982 | 0.09283186 | 2.280982 | 0.1268618 | 2.280982
0.06898797 | 2.317188 |  | 0.06898797 | 2.317188 | 0.09614636 | 2.317188 | 0.1320758 | 2.317188
0.07056346 | 2.353394 |  | 0.07056346 | 2.353394 | 0.09573142 | 2.353394 | 0.1326057 | 2.353394
0.07353236 | 2.3896 |  | 0.07353236 | 2.3896 | 0.09271036 | 2.3896 | 0.1249223 | 2.3896
0.07290245 | 2.425806 |  | 0.07290245 | 2.425806 | 0.09303469 | 2.425806 | 0.130857 | 2.425806
0.07102484 | 2.462012 |  | 0.07102484 | 2.462012 | 0.09636433 | 2.462012 | 0.1232404 | 2.462012
0.07251079 | 2.498218 |  | 0.07251079 | 2.498218 | 0.09694833 | 2.498218 | 0.1220243 | 2.498218
0.07225675 | 2.534424 |  | 0.07225675 | 2.534424 | 0.09665362 | 2.534424 | 0.1259246 | 2.534424
0.07102093 | 2.57063 |  | 0.07102093 | 2.57063 | 0.09806782 | 2.57063 | 0.1285378 | 2.57063
0.07099957 | 2.606836 |  | 0.07099957 | 2.606836 | 0.09517567 | 2.606836 | 0.1274576 | 2.606836
0.07418406 | 2.643042 |  | 0.07418406 | 2.643042 | 0.09935065 | 2.643042 | 0.1326922 | 2.643042
0.07316875 | 2.679248 |  | 0.07316875 | 2.679248 | 0.09215756 | 2.679248 | 0.1320945 | 2.679248
0.07205776 | 2.715454 |  | 0.07205776 | 2.715454 | 0.0956032 | 2.715454 | 0.1321374 | 2.715454
0.07046106 | 2.75166 |  | 0.07046106 | 2.75166 | 0.09946777 | 2.75166 | 0.1260033 | 2.75166
0.06960082 | 2.787866 |  | 0.06960082 | 2.787866 | 0.09554175 | 2.787866 | 0.1317147 | 2.787866
0.07356539 | 2.824072 |  | 0.07356539 | 2.824072 | 0.09362242 | 2.824072 | 0.1228612 | 2.824072
0.06857414 | 2.860279 |  | 0.06857414 | 2.860279 | 0.09898046 | 2.860279 | 0.1294297 | 2.860279
0.07227592 | 2.896485 |  | 0.07227592 | 2.896485 | 0.09793637 | 2.896485 | 0.1313799 | 2.896485
0.07174051 | 2.932691 |  | 0.07174051 | 2.932691 | 0.09680309 | 2.932691 | 0.1276736 | 2.932691
0.06956552 | 2.968897 |  | 0.06956552 | 2.968897 | 0.09481226 | 2.968897 | 0.1242702 | 2.968897
0.06949274 | 3.005103 |  | 0.06949274 | 3.005103 | 0.09085361 | 3.005103 | 0.1321494 | 3.005103
0.07211982 | 3.041309 |  | 0.07211982 | 3.041309 | 0.0941706 | 3.041309 | 0.1293805 | 3.041309
0.07227647 | 3.077515 |  | 0.07227647 | 3.077515 | 0.09063157 | 3.077515 | 0.128711 | 3.077515
0.07146092 | 3.113721 |  | 0.07146092 | 3.113721 | 0.09299335 | 3.113721 | 0.1216948 | 3.113721
0.07177336 | 3.149927 |  | 0.07177336 | 3.149927 | 0.09314952 | 3.149927 | 0.1229447 | 3.149927
0.06864536 | 3.186133 |  | 0.06864536 | 3.186133 | 0.09166923 | 3.186133 | 0.124088 | 3.186133
0.0688929 | 3.222339 |  | 0.0688929 | 3.222339 | 0.09300587 | 3.222339 | 0.125764 | 3.222339
0.07007253 | 3.258545 |  | 0.07007253 | 3.258545 | 0.09113022 | 3.258545 | 0.1278959 | 3.258545
0.07044506 | 3.294751 |  | 0.07044506 | 3.294751 | 0.09050945 | 3.294751 | 0.131045 | 3.294751
0.07006305 | 3.330957 |  | 0.07006305 | 3.330957 | 0.08915559 | 3.330957 | 0.1239665 | 3.330957
0.07063196 | 3.367163 |  | 0.07063196 | 3.367163 | 0.09531155 | 3.367163 | 0.1264067 | 3.367163
0.07279752 | 3.403369 |  | 0.07279752 | 3.403369 | 0.09188385 | 3.403369 | 0.1277219 | 3.403369
0.0695225 | 3.439575 |  | 0.0695225 | 3.439575 | 0.08923538 | 3.439575 | 0.1277702 | 3.439575
0.06968822 | 3.475782 |  | 0.06968822 | 3.475782 | 0.09202053 | 3.475782 | 0.1265104 | 3.475782
0.06786087 | 3.511988 |  | 0.06786087 | 3.511988 | 0.09285684 | 3.511988 | 0.1207793 | 3.511988
0.06695711 | 3.548194 |  | 0.06695711 | 3.548194 | 0.09752049 | 3.548194 | 0.1260334 | 3.548194
0.0710924 | 3.5844 |  | 0.0710924 | 3.5844 | 0.09655577 | 3.5844 | 0.1279294 | 3.5844
0.06585145 | 3.620606 |  | 0.06585145 | 3.620606 | 0.0948095 | 3.620606 | 0.1241933 | 3.620606
0.07063805 | 3.656812 |  | 0.07063805 | 3.656812 | 0.09405315 | 3.656812 | 0.1246111 | 3.656812
0.0707872 | 3.693018 |  | 0.0707872 | 3.693018 | 0.09286998 | 3.693018 | 0.1184928 | 3.693018
0.0680361 | 3.729224 |  | 0.0680361 | 3.729224 | 0.09686195 | 3.729224 | 0.1145926 | 3.729224
0.06548374 | 3.76543 |  | 0.06548374 | 3.76543 | 0.09322044 | 3.76543 | 0.1191788 | 3.76543
0.06492546 | 3.801636 |  | 0.06492546 | 3.801636 | 0.09770253 | 3.801636 | 0.1146346 | 3.801636
0.06577095 | 3.837842 |  | 0.06577095 | 3.837842 | 0.09734618 | 3.837842 | 0.111642 | 3.837842
0.06717131 | 3.874048 |  | 0.06717131 | 3.874048 | 0.09319109 | 3.874048 | 0.1110909 | 3.874048
0.06452852 | 3.910254 |  | 0.06452852 | 3.910254 | 0.09665614 | 3.910254 | 0.1130188 | 3.910254
0.06377785 | 3.94646 |  | 0.06377785 | 3.94646 | 0.09576855 | 3.94646 | 0.1160623 | 3.94646
0.06617162 | 3.982666 |  | 0.06617162 | 3.982666 | 0.09599353 | 3.982666 | 0.1092564 | 3.982666
0.0654273 | 4.018872 |  | 0.0654273 | 4.018872 | 0.09521324 | 4.018872 | 0.110616 | 4.018872
0.06506636 | 4.055078 |  | 0.06506636 | 4.055078 | 0.0966793 | 4.055078 | 0.1141329 | 4.055078
0.06163503 | 4.091284 |  | 0.06163503 | 4.091284 | 0.09816368 | 4.091284 | 0.1111479 | 4.091284
0.0648859 | 4.127491 |  | 0.0648859 | 4.127491 | 0.09625739 | 4.127491 | 0.1091013 | 4.127491
0.06530609 | 4.163697 |  | 0.06530609 | 4.163697 | 0.1004503 | 4.163697 | 0.1034799 | 4.163697
0.06362951 | 4.199903 |  | 0.06362951 | 4.199903 | 0.09983523 | 4.199903 | 0.1063226 | 4.199903
0.06495374 | 4.236109 |  | 0.06495374 | 4.236109 | 0.09481489 | 4.236109 | 0.1110814 | 4.236109
0.06223672 | 4.272315 |  | 0.06223672 | 4.272315 | 0.1025349 | 4.272315 | 0.1051356 | 4.272315
0.06496565 | 4.308521 |  | 0.06496565 | 4.308521 | 0.1002558 | 4.308521 | 0.105723 | 4.308521
0.06206489 | 4.344727 |  | 0.06206489 | 4.344727 | 0.1028525 | 4.344727 | 0.1093069 | 4.344727
0.06174857 | 4.380933 |  | 0.06174857 | 4.380933 | 0.09842034 | 4.380933 | 0.1081674 | 4.380933
0.0633229 | 4.417139 |  | 0.0633229 | 4.417139 | 0.1021561 | 4.417139 | 0.1079637 | 4.417139
0.06045343 | 4.453345 |  | 0.06045343 | 4.453345 | 0.09425836 | 4.453345 | 0.1027364 | 4.453345
0.06129447 | 4.489551 |  | 0.06129447 | 4.489551 | 0.09863058 | 4.489551 | 0.1040271 | 4.489551
0.06313231 | 4.525757 |  | 0.06313231 | 4.525757 | 0.09320964 | 4.525757 | 0.1088071 | 4.525757
0.05884315 | 4.561963 |  | 0.05884315 | 4.561963 | 0.09840538 | 4.561963 | 0.1090442 | 4.561963
0.05919795 | 4.598169 |  | 0.05919795 | 4.598169 | 0.09699774 | 4.598169 | 0.103258 | 4.598169
0.06001635 | 4.634375 |  | 0.06001635 | 4.634375 | 0.09529565 | 4.634375 | 0.1085286 | 4.634375
0.06214301 | 4.670581 |  | 0.06214301 | 4.670581 | 0.09302165 | 4.670581 | 0.1110927 | 4.670581
0.06105523 | 4.706787 |  | 0.06105523 | 4.706787 | 0.08990298 | 4.706787 | 0.1129802 | 4.706787
0.05845418 | 4.742994 |  | 0.05845418 | 4.742994 | 0.08990419 | 4.742994 | 0.1065955 | 4.742994
0.05823742 | 4.7792 |  | 0.05823742 | 4.7792 | 0.08795145 | 4.7792 | 0.1137077 | 4.7792
0.05810735 | 4.815406 |  | 0.05810735 | 4.815406 | 0.08345739 | 4.815406 | 0.1149239 | 4.815406
0.05838701 | 4.851612 |  | 0.05838701 | 4.851612 | 0.08415497 | 4.851612 | 0.1075171 | 4.851612
0.05757655 | 4.887818 |  | 0.05757655 | 4.887818 | 0.08075399 | 4.887818 | 0.108908 | 4.887818
0.06277151 | 4.924024 |  | 0.06277151 | 4.924024 | 0.07887663 | 4.924024 | 0.1161534 | 4.924024
0.06061379 | 4.96023 |  | 0.06061379 | 4.96023 | 0.07894806 | 4.96023 | 0.1101126 | 4.96023
0.05872526 | 4.996436 |  | 0.05872526 | 4.996436 | 0.07556579 | 4.996436 | 0.113193 | 4.996436
0.06019627 | 5.032642 |  | 0.06019627 | 5.032642 | 0.07107919 | 5.032642 | 0.1167786 | 5.032642
0.06201663 | 5.068848 |  | 0.06201663 | 5.068848 | 0.0700028 | 5.068848 | 0.118936 | 5.068848
0.05697327 | 5.105054 |  | 0.05697327 | 5.105054 | 0.06971396 | 5.105054 | 0.1154556 | 5.105054
0.05742235 | 5.14126 |  | 0.05742235 | 5.14126 | 0.06984559 | 5.14126 | 0.1193721 | 5.14126
0.06193951 | 5.177466 |  | 0.06193951 | 5.177466 | 0.06615551 | 5.177466 | 0.1175052 | 5.177466
0.0614696 | 5.213672 |  | 0.0614696 | 5.213672 | 0.06806432 | 5.213672 | 0.1101432 | 5.213672
0.05883409 | 5.249878 |  | 0.05883409 | 5.249878 | 0.06965501 | 5.249878 | 0.1191294 | 5.249878
0.05982821 | 5.286084 |  | 0.05982821 | 5.286084 | 0.06605805 | 5.286084 | 0.1116409 | 5.286084
0.05730464 | 5.32229 |  | 0.05730464 | 5.32229 | 0.06832853 | 5.32229 | 0.1182363 | 5.32229
0.05651341 | 5.358496 |  | 0.05651341 | 5.358496 | 0.06806293 | 5.358496 | 0.1150105 | 5.358496
0.05803889 | 5.394703 |  | 0.05803889 | 5.394703 | 0.06857157 | 5.394703 | 0.1096605 | 5.394703
0.05672015 | 5.430909 |  | 0.05672015 | 5.430909 | 0.06910462 | 5.430909 | 0.1186219 | 5.430909
0.05910557 | 5.467115 |  | 0.05910557 | 5.467115 | 0.06756703 | 5.467115 | 0.1120323 | 5.467115
0.05954601 | 5.503321 |  | 0.05954601 | 5.503321 | 0.06675179 | 5.503321 | 0.1140645 | 5.503321
0.05803315 | 5.539527 |  | 0.05803315 | 5.539527 | 0.06719554 | 5.539527 | 0.1137874 | 5.539527
0.05805234 | 5.575733 |  | 0.05805234 | 5.575733 | 0.0661816 | 5.575733 | 0.1119503 | 5.575733
0.05619962 | 5.611939 |  | 0.05619962 | 5.611939 | 0.06649892 | 5.611939 | 0.1074195 | 5.611939
0.06050272 | 5.648145 |  | 0.06050272 | 5.648145 | 0.06385261 | 5.648145 | 0.1063861 | 5.648145
0.06035146 | 5.684351 |  | 0.06035146 | 5.684351 | 0.06286213 | 5.684351 | 0.1125469 | 5.684351
0.05730208 | 5.720557 |  | 0.05730208 | 5.720557 | 0.06285602 | 5.720557 | 0.1089832 | 5.720557
0.05875515 | 5.756763 |  | 0.05875515 | 5.756763 | 0.06540526 | 5.756763 | 0.1072448 | 5.756763
0.05530475 | 5.792969 |  | 0.05530475 | 5.792969 | 0.06187896 | 5.792969 | 0.1078988 | 5.792969
0.05754512 | 5.829175 |  | 0.05754512 | 5.829175 | 0.06392016 | 5.829175 | 0.1102372 | 5.829175
0.05739313 | 5.865381 |  | 0.05739313 | 5.865381 | 0.06471096 | 5.865381 | 0.1037742 | 5.865381
0.05734242 | 5.901587 |  | 0.05734242 | 5.901587 | 0.06137329 | 5.901587 | 0.1018526 | 5.901587
0.05603009 | 5.937793 |  | 0.05603009 | 5.937793 | 0.06350163 | 5.937793 | 0.1052032 | 5.937793
0.05713113 | 5.973999 |  | 0.05713113 | 5.973999 | 0.06077882 | 5.973999 | 0.1049541 | 5.973999
0.05761821 | 6.010206 |  | 0.05761821 | 6.010206 | 0.06514835 | 6.010206 | 0.1041912 | 6.010206
0.0564206 | 6.046412 |  | 0.0564206 | 6.046412 | 0.06542683 | 6.046412 | 0.09950293 | 6.046412
0.05471368 | 6.082618 |  | 0.05471368 | 6.082618 | 0.06243066 | 6.082618 | 0.1049477 | 6.082618
0.05664414 | 6.118824 |  | 0.05664414 | 6.118824 | 0.0597015 | 6.118824 | 0.1027668 | 6.118824
0.05427004 | 6.15503 |  | 0.05427004 | 6.15503 | 0.0591356 | 6.15503 | 0.09530968 | 6.15503
0.05777539 | 6.191236 |  | 0.05777539 | 6.191236 | 0.06005861 | 6.191236 | 0.101738 | 6.191236
0.0541032 | 6.227442 |  | 0.0541032 | 6.227442 | 0.05930556 | 6.227442 | 0.0961204 | 6.227442
0.05415166 | 6.263648 |  | 0.05415166 | 6.263648 | 0.06073454 | 6.263648 | 0.1000611 | 6.263648
0.05249734 | 6.299854 |  | 0.05249734 | 6.299854 | 0.06050628 | 6.299854 | 0.09872307 | 6.299854
0.05425958 | 6.33606 |  | 0.05425958 | 6.33606 | 0.06017806 | 6.33606 | 0.09364324 | 6.33606
0.05361959 | 6.372266 |  | 0.05361959 | 6.372266 | 0.05880674 | 6.372266 | 0.0973197 | 6.372266
0.05241858 | 6.408472 |  | 0.05241858 | 6.408472 | 0.05801692 | 6.408472 | 0.09589263 | 6.408472
0.05159056 | 6.444678 |  | 0.05159056 | 6.444678 | 0.05611573 | 6.444678 | 0.09302315 | 6.444678
0.05345273 | 6.480884 |  | 0.05345273 | 6.480884 | 0.05641056 | 6.480884 | 0.09483606 | 6.480884
0.04958463 | 6.51709 |  | 0.04958463 | 6.51709 | 0.05749053 | 6.51709 | 0.08812305 | 6.51709
0.04908464 | 6.553296 |  | 0.04908464 | 6.553296 | 0.05530621 | 6.553296 | 0.09282924 | 6.553296
0.0505005 | 6.589502 |  | 0.0505005 | 6.589502 | 0.05537133 | 6.589502 | 0.09075058 | 6.589502
0.04893752 | 6.625708 |  | 0.04893752 | 6.625708 | 0.05664938 | 6.625708 | 0.08896671 | 6.625708
0.0508131 | 6.661915 |  | 0.0508131 | 6.661915 | 0.05309192 | 6.661915 | 0.09073199 | 6.661915
0.04758286 | 6.698121 |  | 0.04758286 | 6.698121 | 0.05251186 | 6.698121 | 0.08993098 | 6.698121
0.04985872 | 6.734327 |  | 0.04985872 | 6.734327 | 0.054935 | 6.734327 | 0.08428944 | 6.734327
0.04610723 | 6.770533 |  | 0.04610723 | 6.770533 | 0.05089552 | 6.770533 | 0.08819162 | 6.770533
0.04807301 | 6.806739 |  | 0.04807301 | 6.806739 | 0.05111538 | 6.806739 | 0.08064501 | 6.806739
0.04654112 | 6.842945 |  | 0.04654112 | 6.842945 | 0.0539975 | 6.842945 | 0.08687185 | 6.842945
0.04438842 | 6.879151 |  | 0.04438842 | 6.879151 | 0.05182428 | 6.879151 | 0.08278575 | 6.879151
0.0437395 | 6.915357 |  | 0.0437395 | 6.915357 | 0.04841 | 6.915357 | 0.08014039 | 6.915357
0.04440502 | 6.951563 |  | 0.04440502 | 6.951563 | 0.0519578 | 6.951563 | 0.08217986 | 6.951563
0.04345672 | 6.987769 |  | 0.04345672 | 6.987769 | 0.04779599 | 6.987769 | 0.07628501 | 6.987769
0.04101185 | 7.023975 |  | 0.04101185 | 7.023975 | 0.04758127 | 7.023975 | 0.07804216 | 7.023975
0.04103453 | 7.060181 |  | 0.04103453 | 7.060181 | 0.04830389 | 7.060181 | 0.07657286 | 7.060181
0.03895404 | 7.096387 |  | 0.03895404 | 7.096387 | 0.04699603 | 7.096387 | 0.0739113 | 7.096387
0.03941082 | 7.132593 |  | 0.03941082 | 7.132593 | 0.04421675 | 7.132593 | 0.07688307 | 7.132593
0.03801132 | 7.168799 |  | 0.03801132 | 7.168799 | 0.04714156 | 7.168799 | 0.07665635 | 7.168799
0.03461403 | 7.205005 |  | 0.03461403 | 7.205005 | 0.04282861 | 7.205005 | 0.07178571 | 7.205005