## 1
Общество с ограниченной ответственностью "Инженерная геология" (ООО "ИнжГео")
Юр. адрес: 117279, г. Москва, ул. Миклухо-Маклая, 36 а, этаж 5, пом. XXIII к. 76-84
Телефон/факс +7 (495) 132-30-00, Адрес электронной почты inbox@inj-geo.ru
Испытательная лаборатория ООО «ИнжГео»
Адрес места осуществления деятельности лаборатории: г. Москва, просп. Вернадского, д. 51, стр. 1
Телефон +7(910)4557682, E-mail: slg85@mail.ru
Протокол испытаний № 13-63/32 от 30-11-2022
Наименование и адрес заказчика: ООО Регионстрой
Наименование объекта: Переход трубопровода через р. Енисей
Наименование используемого метода/методики: ГОСТ 12248.3-2020
Условия проведения испытания: температура окружающей среды (18 - 25)0С, влажность воздуха (40 - 75)%
Дата получение объекта подлежащего испытаниям: 03-11-2022
Дата испытания: 25.10.2022-19.11.2032
Испытание грунтов методом одноплоскостного среза
[6 empty] | Лабораторный номер: |  | 1067 |  |  |  | We, д.е. = | 0.337453659
[6 empty] | Номер скважины: |  | BH-144 |  |  |  | ρ, г/см3 = | 1.9
[6 empty] | Глубина отбора, м: |  | 2.1 |  |  |  | ρs, г/см3 = | 2.7
[6 empty] | Наименование грунта: |  | Суглинок, после оттаивания текучепластичный, легкий пылеватый |  |  |  | e, д.е. = | 1.1
[6 empty] | Схема проведения опыта: |  | КД |  |  |  | IL, д.е. = | 0.867
Результаты испытаний
[7 empty] | Нормальное напряжение σ, МПа | Касательное напряжение t, МПа | tg ϕ | Угол внутреннего трения ϕ, град. | Удельное сцепление C, МПа
[7 empty] | 0.1 | 0.07623503
[7 empty] | 0.15 | 0.09460254
[7 empty] | 0.2 | 0.1339701
Эффективные значения угла внутреннего трения и удельного сцепления ϕ', С'
[7 empty] | ϕ', град. = | 30
[7 empty] | С', МПа = | 0.015
[7 empty] | Начальник исп. лаборатории: |  |  |  |  | Семиколенова Л.Г.
Лист 1 , всего листов 1
Частичное воспроизведение протокола испытаний без письменного разрешения ООО «ИнжГео» ЗАПРЕЩАЕТСЯ
второй график |  | первый график
dev | eps | sigma | dev1 | eps1 | dev2 | eps2 | dev3 | eps3
0 | 0 |  | 0 | 0 | 0 | 0 | 0 | 0
0.002070967 | 0.03620606 |  | 0.002070967 | 0.03620606 | 0.002682225 | 0.03620606 | 0.003556766 | 0.03620606
0.004001536 | 0.07241211 |  | 0.004001536 | 0.07241211 | 0.005115707 | 0.07241211 | 0.007102614 | 0.07241211
0.006239614 | 0.1086182 |  | 0.006239614 | 0.1086182 | 0.0078447 | 0.1086182 | 0.01114519 | 0.1086182
0.008111581 | 0.1448242 |  | 0.008111581 | 0.1448242 | 0.01032495 | 0.1448242 | 0.01403783 | 0.1448242
0.01024198 | 0.1810303 |  | 0.01024198 | 0.1810303 | 0.01317215 | 0.1810303 | 0.01836789 | 0.1810303
0.01283954 | 0.2172363 |  | 0.01283954 | 0.2172363 | 0.01585437 | 0.2172363 | 0.02137553 | 0.2172363
0.01396334 | 0.2534424 |  | 0.01396334 | 0.2534424 | 0.01755781 | 0.2534424 | 0.02475981 | 0.2534424
0.01610389 | 0.2896485 |  | 0.01610389 | 0.2896485 | 0.02112066 | 0.2896485 | 0.02892283 | 0.2896485
0.01794355 | 0.3258545 |  | 0.01794355 | 0.3258545 | 0.02412615 | 0.3258545 | 0.0322074 | 0.3258545
0.02059992 | 0.3620606 |  | 0.02059992 | 0.3620606 | 0.02576098 | 0.3620606 | 0.03523287 | 0.3620606
0.02227724 | 0.3982666 |  | 0.02227724 | 0.3982666 | 0.02904374 | 0.3982666 | 0.04048141 | 0.3982666
0.02517108 | 0.4344727 |  | 0.02517108 | 0.4344727 | 0.03031492 | 0.4344727 | 0.04445264 | 0.4344727
0.02651866 | 0.4706787 |  | 0.02651866 | 0.4706787 | 0.03439436 | 0.4706787 | 0.0485404 | 0.4706787
0.02844646 | 0.5068848 |  | 0.02844646 | 0.5068848 | 0.03541309 | 0.5068848 | 0.05033548 | 0.5068848
0.03191892 | 0.5430909 |  | 0.03191892 | 0.5430909 | 0.03851377 | 0.5430909 | 0.0537345 | 0.5430909
0.03525918 | 0.5792969 |  | 0.03525918 | 0.5792969 | 0.04257593 | 0.5792969 | 0.06110977 | 0.5792969
0.03778629 | 0.615503 |  | 0.03778629 | 0.615503 | 0.04663457 | 0.615503 | 0.06647283 | 0.615503
0.03756719 | 0.651709 |  | 0.03756719 | 0.651709 | 0.04716502 | 0.651709 | 0.06939052 | 0.651709
0.04158015 | 0.6879151 |  | 0.04158015 | 0.6879151 | 0.05040101 | 0.6879151 | 0.07302037 | 0.6879151
0.04275934 | 0.7241211 |  | 0.04275934 | 0.7241211 | 0.05143462 | 0.7241211 | 0.07545438 | 0.7241211
0.04347683 | 0.7603272 |  | 0.04347683 | 0.7603272 | 0.05500681 | 0.7603272 | 0.07968528 | 0.7603272
0.04424868 | 0.7965333 |  | 0.04424868 | 0.7965333 | 0.05657373 | 0.7965333 | 0.08127034 | 0.7965333
0.04882262 | 0.8327393 |  | 0.04882262 | 0.8327393 | 0.05823921 | 0.8327393 | 0.08276393 | 0.8327393
0.04732354 | 0.8689454 |  | 0.04732354 | 0.8689454 | 0.0578239 | 0.8689454 | 0.08537574 | 0.8689454
0.05002354 | 0.9051514 |  | 0.05002354 | 0.9051514 | 0.06193992 | 0.9051514 | 0.08433797 | 0.9051514
0.05050123 | 0.9413575 |  | 0.05050123 | 0.9413575 | 0.06572625 | 0.9413575 | 0.09293357 | 0.9413575
0.05284727 | 0.9775635 |  | 0.05284727 | 0.9775635 | 0.06729063 | 0.9775635 | 0.09236342 | 0.9775635
0.05498061 | 1.01377 |  | 0.05498061 | 1.01377 | 0.06534946 | 1.01377 | 0.098402 | 1.01377
0.05359863 | 1.049976 |  | 0.05359863 | 1.049976 | 0.06799776 | 1.049976 | 0.1010996 | 1.049976
0.054029 | 1.086182 |  | 0.054029 | 1.086182 | 0.0690654 | 1.086182 | 0.09548902 | 1.086182
0.05746258 | 1.122388 |  | 0.05746258 | 1.122388 | 0.06923229 | 1.122388 | 0.1050964 | 1.122388
0.06114914 | 1.158594 |  | 0.06114914 | 1.158594 | 0.07547626 | 1.158594 | 0.1045249 | 1.158594
0.06069973 | 1.1948 |  | 0.06069973 | 1.1948 | 0.07456425 | 1.1948 | 0.1013819 | 1.1948
0.06249495 | 1.231006 |  | 0.06249495 | 1.231006 | 0.07602036 | 1.231006 | 0.1076126 | 1.231006
0.06248928 | 1.267212 |  | 0.06248928 | 1.267212 | 0.0744844 | 1.267212 | 0.1083551 | 1.267212
0.06250189 | 1.303418 |  | 0.06250189 | 1.303418 | 0.07713431 | 1.303418 | 0.1094632 | 1.303418
0.06440778 | 1.339624 |  | 0.06440778 | 1.339624 | 0.07704707 | 1.339624 | 0.1158366 | 1.339624
0.06580892 | 1.37583 |  | 0.06580892 | 1.37583 | 0.08353024 | 1.37583 | 0.1140445 | 1.37583
0.06822578 | 1.412036 |  | 0.06822578 | 1.412036 | 0.07772608 | 1.412036 | 0.1121065 | 1.412036
0.06709668 | 1.448242 |  | 0.06709668 | 1.448242 | 0.08274754 | 1.448242 | 0.1131885 | 1.448242
0.0645431 | 1.484448 |  | 0.0645431 | 1.484448 | 0.08105235 | 1.484448 | 0.1179997 | 1.484448
0.0677807 | 1.520654 |  | 0.0677807 | 1.520654 | 0.08080462 | 1.520654 | 0.1175403 | 1.520654
0.07016414 | 1.55686 |  | 0.07016414 | 1.55686 | 0.08826597 | 1.55686 | 0.1148379 | 1.55686
0.07184943 | 1.593067 |  | 0.07184943 | 1.593067 | 0.08474736 | 1.593067 | 0.1175092 | 1.593067
0.07043804 | 1.629273 |  | 0.07043804 | 1.629273 | 0.08674944 | 1.629273 | 0.1248389 | 1.629273
0.07074284 | 1.665479 |  | 0.07074284 | 1.665479 | 0.09034124 | 1.665479 | 0.1248814 | 1.665479
0.07027648 | 1.701685 |  | 0.07027648 | 1.701685 | 0.08906598 | 1.701685 | 0.1270268 | 1.701685
0.07297227 | 1.737891 |  | 0.07297227 | 1.737891 | 0.08519119 | 1.737891 | 0.1279504 | 1.737891
0.0696404 | 1.774097 |  | 0.0696404 | 1.774097 | 0.09208786 | 1.774097 | 0.1314009 | 1.774097
0.07245809 | 1.810303 |  | 0.07245809 | 1.810303 | 0.0906441 | 1.810303 | 0.1214766 | 1.810303
0.07501233 | 1.846509 |  | 0.07501233 | 1.846509 | 0.09003724 | 1.846509 | 0.1276773 | 1.846509
0.0734394 | 1.882715 |  | 0.0734394 | 1.882715 | 0.08867464 | 1.882715 | 0.1341386 | 1.882715
0.07098123 | 1.918921 |  | 0.07098123 | 1.918921 | 0.09408806 | 1.918921 | 0.1348509 | 1.918921
0.07213553 | 1.955127 |  | 0.07213553 | 1.955127 | 0.09252118 | 1.955127 | 0.1311993 | 1.955127
0.0766469 | 1.991333 |  | 0.0766469 | 1.991333 | 0.08879725 | 1.991333 | 0.1347721 | 1.991333
0.07572675 | 2.027539 |  | 0.07572675 | 2.027539 | 0.0887936 | 2.027539 | 0.1314778 | 2.027539
0.07306461 | 2.063745 |  | 0.07306461 | 2.063745 | 0.09237204 | 2.063745 | 0.1362613 | 2.063745
0.07900172 | 2.099951 |  | 0.07900172 | 2.099951 | 0.08997598 | 2.099951 | 0.1276154 | 2.099951
0.07363134 | 2.136157 |  | 0.07363134 | 2.136157 | 0.09511901 | 2.136157 | 0.1314258 | 2.136157
0.07357522 | 2.172363 |  | 0.07357522 | 2.172363 | 0.09469665 | 2.172363 | 0.1299485 | 2.172363
0.07641959 | 2.208569 |  | 0.07641959 | 2.208569 | 0.09698137 | 2.208569 | 0.1301152 | 2.208569
0.07697163 | 2.244776 |  | 0.07697163 | 2.244776 | 0.0953306 | 2.244776 | 0.1345957 | 2.244776
0.07623503 | 2.280982 |  | 0.07623503 | 2.280982 | 0.09433054 | 2.280982 | 0.1339701 | 2.280982
0.07819427 | 2.317188 |  | 0.07819427 | 2.317188 | 0.09460254 | 2.317188 | 0.1323356 | 2.317188
0.078315 | 2.353394 |  | 0.078315 | 2.353394 | 0.09168442 | 2.353394 | 0.1291129 | 2.353394
0.0752507 | 2.3896 |  | 0.0752507 | 2.3896 | 0.09384457 | 2.3896 | 0.1312475 | 2.3896
0.07509299 | 2.425806 |  | 0.07509299 | 2.425806 | 0.09572614 | 2.425806 | 0.1339558 | 2.425806
0.07752397 | 2.462012 |  | 0.07752397 | 2.462012 | 0.09916098 | 2.462012 | 0.1341222 | 2.462012
0.07650881 | 2.498218 |  | 0.07650881 | 2.498218 | 0.09600883 | 2.498218 | 0.1353198 | 2.498218
0.07951108 | 2.534424 |  | 0.07951108 | 2.534424 | 0.09243369 | 2.534424 | 0.1281111 | 2.534424
0.07843746 | 2.57063 |  | 0.07843746 | 2.57063 | 0.09584219 | 2.57063 | 0.1396374 | 2.57063
0.07358882 | 2.606836 |  | 0.07358882 | 2.606836 | 0.09541262 | 2.606836 | 0.1281894 | 2.606836
0.07601111 | 2.643042 |  | 0.07601111 | 2.643042 | 0.09784594 | 2.643042 | 0.134762 | 2.643042
0.07315105 | 2.679248 |  | 0.07315105 | 2.679248 | 0.09340604 | 2.679248 | 0.1327946 | 2.679248
0.07795703 | 2.715454 |  | 0.07795703 | 2.715454 | 0.1013458 | 2.715454 | 0.1377433 | 2.715454
0.07515328 | 2.75166 |  | 0.07515328 | 2.75166 | 0.09578163 | 2.75166 | 0.1296978 | 2.75166
0.07291636 | 2.787866 |  | 0.07291636 | 2.787866 | 0.09838345 | 2.787866 | 0.1328139 | 2.787866
0.07509335 | 2.824072 |  | 0.07509335 | 2.824072 | 0.09613492 | 2.824072 | 0.1267225 | 2.824072
0.07630078 | 2.860279 |  | 0.07630078 | 2.860279 | 0.1012442 | 2.860279 | 0.1317449 | 2.860279
0.07410101 | 2.896485 |  | 0.07410101 | 2.896485 | 0.09932815 | 2.896485 | 0.1325923 | 2.896485
0.07689432 | 2.932691 |  | 0.07689432 | 2.932691 | 0.09602277 | 2.932691 | 0.1248848 | 2.932691
0.07513503 | 2.968897 |  | 0.07513503 | 2.968897 | 0.1030653 | 2.968897 | 0.1338042 | 2.968897
0.07229251 | 3.005103 |  | 0.07229251 | 3.005103 | 0.1016449 | 3.005103 | 0.1272029 | 3.005103
0.0760769 | 3.041309 |  | 0.0760769 | 3.041309 | 0.09825895 | 3.041309 | 0.1269358 | 3.041309
0.0716156 | 3.077515 |  | 0.0716156 | 3.077515 | 0.09808967 | 3.077515 | 0.1230059 | 3.077515
0.07041252 | 3.113721 |  | 0.07041252 | 3.113721 | 0.1007729 | 3.113721 | 0.126328 | 3.113721
0.06975598 | 3.149927 |  | 0.06975598 | 3.149927 | 0.09631261 | 3.149927 | 0.1254224 | 3.149927
0.069838 | 3.186133 |  | 0.069838 | 3.186133 | 0.09623528 | 3.186133 | 0.1269822 | 3.186133
0.07041217 | 3.222339 |  | 0.07041217 | 3.222339 | 0.09532403 | 3.222339 | 0.1221006 | 3.222339
0.07495253 | 3.258545 |  | 0.07495253 | 3.258545 | 0.09699477 | 3.258545 | 0.1270726 | 3.258545
0.07052003 | 3.294751 |  | 0.07052003 | 3.294751 | 0.1022223 | 3.294751 | 0.1277374 | 3.294751
0.0727274 | 3.330957 |  | 0.0727274 | 3.330957 | 0.1030775 | 3.330957 | 0.1301967 | 3.330957
0.07423954 | 3.367163 |  | 0.07423954 | 3.367163 | 0.09830612 | 3.367163 | 0.1248325 | 3.367163
0.07312466 | 3.403369 |  | 0.07312466 | 3.403369 | 0.09803405 | 3.403369 | 0.1203784 | 3.403369
0.07144874 | 3.439575 |  | 0.07144874 | 3.439575 | 0.09811456 | 3.439575 | 0.1234818 | 3.439575
0.07246858 | 3.475782 |  | 0.07246858 | 3.475782 | 0.0998346 | 3.475782 | 0.1256275 | 3.475782
0.06989073 | 3.511988 |  | 0.06989073 | 3.511988 | 0.09537534 | 3.511988 | 0.1184142 | 3.511988
0.07295927 | 3.548194 |  | 0.07295927 | 3.548194 | 0.09820939 | 3.548194 | 0.1184032 | 3.548194
0.06947777 | 3.5844 |  | 0.06947777 | 3.5844 | 0.0992592 | 3.5844 | 0.1238233 | 3.5844
0.07322337 | 3.620606 |  | 0.07322337 | 3.620606 | 0.09609634 | 3.620606 | 0.1193259 | 3.620606
0.07199625 | 3.656812 |  | 0.07199625 | 3.656812 | 0.09960567 | 3.656812 | 0.1207133 | 3.656812
0.07095594 | 3.693018 |  | 0.07095594 | 3.693018 | 0.09833956 | 3.693018 | 0.117919 | 3.693018
0.06983044 | 3.729224 |  | 0.06983044 | 3.729224 | 0.0952359 | 3.729224 | 0.1234959 | 3.729224
0.07153876 | 3.76543 |  | 0.07153876 | 3.76543 | 0.09261829 | 3.76543 | 0.1138694 | 3.76543
0.06917621 | 3.801636 |  | 0.06917621 | 3.801636 | 0.08868023 | 3.801636 | 0.1233104 | 3.801636
0.06973381 | 3.837842 |  | 0.06973381 | 3.837842 | 0.09444822 | 3.837842 | 0.1181153 | 3.837842
0.07470354 | 3.874048 |  | 0.07470354 | 3.874048 | 0.09210581 | 3.874048 | 0.1146055 | 3.874048
0.07102232 | 3.910254 |  | 0.07102232 | 3.910254 | 0.08832665 | 3.910254 | 0.1184772 | 3.910254
0.07043431 | 3.94646 |  | 0.07043431 | 3.94646 | 0.08602281 | 3.94646 | 0.1108422 | 3.94646
0.06934368 | 3.982666 |  | 0.06934368 | 3.982666 | 0.08904474 | 3.982666 | 0.1123659 | 3.982666
0.07012307 | 4.018872 |  | 0.07012307 | 4.018872 | 0.08474628 | 4.018872 | 0.1188195 | 4.018872
0.06943881 | 4.055078 |  | 0.06943881 | 4.055078 | 0.08177879 | 4.055078 | 0.1109796 | 4.055078
0.07074009 | 4.091284 |  | 0.07074009 | 4.091284 | 0.08702291 | 4.091284 | 0.1090784 | 4.091284
0.07349711 | 4.127491 |  | 0.07349711 | 4.127491 | 0.08255062 | 4.127491 | 0.1091127 | 4.127491
0.07385646 | 4.163697 |  | 0.07385646 | 4.163697 | 0.08573121 | 4.163697 | 0.1178095 | 4.163697
0.06953379 | 4.199903 |  | 0.06953379 | 4.199903 | 0.07955564 | 4.199903 | 0.1170789 | 4.199903
0.07516497 | 4.236109 |  | 0.07516497 | 4.236109 | 0.0796531 | 4.236109 | 0.1075354 | 4.236109
0.06942206 | 4.272315 |  | 0.06942206 | 4.272315 | 0.07919295 | 4.272315 | 0.1152611 | 4.272315
0.07352694 | 4.308521 |  | 0.07352694 | 4.308521 | 0.08001398 | 4.308521 | 0.1161379 | 4.308521
0.07427585 | 4.344727 |  | 0.07427585 | 4.344727 | 0.08102035 | 4.344727 | 0.115051 | 4.344727
0.07170085 | 4.380933 |  | 0.07170085 | 4.380933 | 0.08201077 | 4.380933 | 0.1110087 | 4.380933
0.06934032 | 4.417139 |  | 0.06934032 | 4.417139 | 0.0807406 | 4.417139 | 0.1151439 | 4.417139
0.07243159 | 4.453345 |  | 0.07243159 | 4.453345 | 0.0786188 | 4.453345 | 0.1137807 | 4.453345
0.07472337 | 4.489551 |  | 0.07472337 | 4.489551 | 0.08404337 | 4.489551 | 0.1131152 | 4.489551
0.07015557 | 4.525757 |  | 0.07015557 | 4.525757 | 0.08393979 | 4.525757 | 0.1143669 | 4.525757
0.07380867 | 4.561963 |  | 0.07380867 | 4.561963 | 0.07773257 | 4.561963 | 0.1099781 | 4.561963
0.0731325 | 4.598169 |  | 0.0731325 | 4.598169 | 0.078864 | 4.598169 | 0.1149107 | 4.598169
0.06976613 | 4.634375 |  | 0.06976613 | 4.634375 | 0.07973617 | 4.634375 | 0.1083154 | 4.634375
0.07089777 | 4.670581 |  | 0.07089777 | 4.670581 | 0.08173418 | 4.670581 | 0.1178006 | 4.670581
0.07204913 | 4.706787 |  | 0.07204913 | 4.706787 | 0.08213748 | 4.706787 | 0.1157287 | 4.706787
0.06972493 | 4.742994 |  | 0.06972493 | 4.742994 | 0.08348709 | 4.742994 | 0.1092414 | 4.742994
0.06532674 | 4.7792 |  | 0.06532674 | 4.7792 | 0.08385453 | 4.7792 | 0.1155598 | 4.7792
0.06700978 | 4.815406 |  | 0.06700978 | 4.815406 | 0.08380936 | 4.815406 | 0.1135631 | 4.815406
0.06739861 | 4.851612 |  | 0.06739861 | 4.851612 | 0.07857129 | 4.851612 | 0.1109075 | 4.851612
0.06653625 | 4.887818 |  | 0.06653625 | 4.887818 | 0.08382659 | 4.887818 | 0.1098341 | 4.887818
0.06592817 | 4.924024 |  | 0.06592817 | 4.924024 | 0.0844497 | 4.924024 | 0.1116868 | 4.924024
0.06570188 | 4.96023 |  | 0.06570188 | 4.96023 | 0.08180567 | 4.96023 | 0.1157119 | 4.96023
0.0659351 | 4.996436 |  | 0.0659351 | 4.996436 | 0.07920054 | 4.996436 | 0.1171223 | 4.996436
0.06599512 | 5.032642 |  | 0.06599512 | 5.032642 | 0.08144322 | 5.032642 | 0.1121565 | 5.032642
0.06227795 | 5.068848 |  | 0.06227795 | 5.068848 | 0.08513636 | 5.068848 | 0.1150379 | 5.068848
0.06493271 | 5.105054 |  | 0.06493271 | 5.105054 | 0.08186621 | 5.105054 | 0.115256 | 5.105054
0.06111614 | 5.14126 |  | 0.06111614 | 5.14126 | 0.07921527 | 5.14126 | 0.1132366 | 5.14126
0.06444825 | 5.177466 |  | 0.06444825 | 5.177466 | 0.08358428 | 5.177466 | 0.1146366 | 5.177466
0.06402445 | 5.213672 |  | 0.06402445 | 5.213672 | 0.08668137 | 5.213672 | 0.1112181 | 5.213672
0.06210226 | 5.249878 |  | 0.06210226 | 5.249878 | 0.08154309 | 5.249878 | 0.1125223 | 5.249878
0.06089569 | 5.286084 |  | 0.06089569 | 5.286084 | 0.08600036 | 5.286084 | 0.1138925 | 5.286084
0.06060453 | 5.32229 |  | 0.06060453 | 5.32229 | 0.08139706 | 5.32229 | 0.1133707 | 5.32229
0.0588221 | 5.358496 |  | 0.0588221 | 5.358496 | 0.08123368 | 5.358496 | 0.1191115 | 5.358496
0.05924781 | 5.394703 |  | 0.05924781 | 5.394703 | 0.08390648 | 5.394703 | 0.1130757 | 5.394703
0.05679978 | 5.430909 |  | 0.05679978 | 5.430909 | 0.08362533 | 5.430909 | 0.1158552 | 5.430909
0.0562949 | 5.467115 |  | 0.0562949 | 5.467115 | 0.08480585 | 5.467115 | 0.1115409 | 5.467115
0.05693053 | 5.503321 |  | 0.05693053 | 5.503321 | 0.07865972 | 5.503321 | 0.1198413 | 5.503321
0.05763933 | 5.539527 |  | 0.05763933 | 5.539527 | 0.08360453 | 5.539527 | 0.1154485 | 5.539527
0.05822052 | 5.575733 |  | 0.05822052 | 5.575733 | 0.07697479 | 5.575733 | 0.1126933 | 5.575733
0.05727528 | 5.611939 |  | 0.05727528 | 5.611939 | 0.07667495 | 5.611939 | 0.1116212 | 5.611939
0.0542976 | 5.648145 |  | 0.0542976 | 5.648145 | 0.07969652 | 5.648145 | 0.1133818 | 5.648145
0.05493008 | 5.684351 |  | 0.05493008 | 5.684351 | 0.07854596 | 5.684351 | 0.1162552 | 5.684351
0.05634707 | 5.720557 |  | 0.05634707 | 5.720557 | 0.07378777 | 5.720557 | 0.1093738 | 5.720557
0.05513239 | 5.756763 |  | 0.05513239 | 5.756763 | 0.07423512 | 5.756763 | 0.1146318 | 5.756763
0.05666952 | 5.792969 |  | 0.05666952 | 5.792969 | 0.07350291 | 5.792969 | 0.1078224 | 5.792969
0.05508554 | 5.829175 |  | 0.05508554 | 5.829175 | 0.07208562 | 5.829175 | 0.1089547 | 5.829175
0.05373673 | 5.865381 |  | 0.05373673 | 5.865381 | 0.0739182 | 5.865381 | 0.1080016 | 5.865381
0.05188192 | 5.901587 |  | 0.05188192 | 5.901587 | 0.07443128 | 5.901587 | 0.1077866 | 5.901587
0.05298202 | 5.937793 |  | 0.05298202 | 5.937793 | 0.07035778 | 5.937793 | 0.113489 | 5.937793
0.05423858 | 5.973999 |  | 0.05423858 | 5.973999 | 0.06884411 | 5.973999 | 0.1044202 | 5.973999
0.05376227 | 6.010206 |  | 0.05376227 | 6.010206 | 0.06962541 | 6.010206 | 0.1092098 | 6.010206
0.05413184 | 6.046412 |  | 0.05413184 | 6.046412 | 0.0669017 | 6.046412 | 0.1105623 | 6.046412
0.04996168 | 6.082618 |  | 0.04996168 | 6.082618 | 0.06712063 | 6.082618 | 0.1081471 | 6.082618
0.05171157 | 6.118824 |  | 0.05171157 | 6.118824 | 0.07054348 | 6.118824 | 0.10629 | 6.118824
0.05208531 | 6.15503 |  | 0.05208531 | 6.15503 | 0.06962926 | 6.15503 | 0.1093435 | 6.15503
0.04951079 | 6.191236 |  | 0.04951079 | 6.191236 | 0.06815606 | 6.191236 | 0.1030823 | 6.191236
0.05092733 | 6.227442 |  | 0.05092733 | 6.227442 | 0.06351517 | 6.227442 | 0.1007219 | 6.227442
0.05122192 | 6.263648 |  | 0.05122192 | 6.263648 | 0.06320427 | 6.263648 | 0.106807 | 6.263648
0.0499828 | 6.299854 |  | 0.0499828 | 6.299854 | 0.06813829 | 6.299854 | 0.1045035 | 6.299854
0.04850301 | 6.33606 |  | 0.04850301 | 6.33606 | 0.06608003 | 6.33606 | 0.102164 | 6.33606
0.04700706 | 6.372266 |  | 0.04700706 | 6.372266 | 0.06332256 | 6.372266 | 0.09796378 | 6.372266
0.04660379 | 6.408472 |  | 0.04660379 | 6.408472 | 0.06434896 | 6.408472 | 0.09992637 | 6.408472
0.04723708 | 6.444678 |  | 0.04723708 | 6.444678 | 0.06219447 | 6.444678 | 0.09588379 | 6.444678
0.0485705 | 6.480884 |  | 0.0485705 | 6.480884 | 0.06009588 | 6.480884 | 0.09592956 | 6.480884
0.04957518 | 6.51709 |  | 0.04957518 | 6.51709 | 0.06210136 | 6.51709 | 0.09092264 | 6.51709
0.04904351 | 6.553296 |  | 0.04904351 | 6.553296 | 0.06327399 | 6.553296 | 0.09146922 | 6.553296
0.04722232 | 6.589502 |  | 0.04722232 | 6.589502 | 0.05878 | 6.589502 | 0.08463188 | 6.589502
0.04792617 | 6.625708 |  | 0.04792617 | 6.625708 | 0.06205381 | 6.625708 | 0.08320374 | 6.625708
0.04798685 | 6.661915 |  | 0.04798685 | 6.661915 | 0.05962844 | 6.661915 | 0.08689702 | 6.661915
0.04560024 | 6.698121 |  | 0.04560024 | 6.698121 | 0.05849188 | 6.698121 | 0.08316994 | 6.698121
0.04699544 | 6.734327 |  | 0.04699544 | 6.734327 | 0.05892 | 6.734327 | 0.07982127 | 6.734327
0.04354774 | 6.770533 |  | 0.04354774 | 6.770533 | 0.05724737 | 6.770533 | 0.0773922 | 6.770533
0.04652659 | 6.806739 |  | 0.04652659 | 6.806739 | 0.05780187 | 6.806739 | 0.0779535 | 6.806739
0.04624791 | 6.842945 |  | 0.04624791 | 6.842945 | 0.0595822 | 6.842945 | 0.06954109 | 6.842945
0.0429729 | 6.879151 |  | 0.0429729 | 6.879151 | 0.05816073 | 6.879151 | 0.06722609 | 6.879151
0.04380011 | 6.915357 |  | 0.04380011 | 6.915357 | 0.0566865 | 6.915357 | 0.06920721 | 6.915357
0.04469347 | 6.951563 |  | 0.04469347 | 6.951563 | 0.05895789 | 6.951563 | 0.06630778 | 6.951563
0.04386631 | 6.987769 |  | 0.04386631 | 6.987769 | 0.05456114 | 6.987769 | 0.0599541 | 6.987769
0.04366479 | 7.023975 |  | 0.04366479 | 7.023975 | 0.05588326 | 7.023975 | 0.06051861 | 7.023975
0.04116081 | 7.060181 |  | 0.04116081 | 7.060181 | 0.05400171 | 7.060181 | 0.05617146 | 7.060181
0.04340741 | 7.096387 |  | 0.04340741 | 7.096387 | 0.05581389 | 7.096387 | 0.05422721 | 7.096387
0.042793 | 7.132593 |  | 0.042793 | 7.132593 | 0.05372862 | 7.132593 | 0.04906661 | 7.132593
0.04385383 | 7.168799 |  | 0.04385383 | 7.168799 | 0.05206108 | 7.168799 | 0.04701454 | 7.168799
0.04329346 | 7.205005 |  | 0.04329346 | 7.205005 | 0.0535127 | 7.205005 | 0.04501549 | 7.205005