## 1
Общество с ограниченной ответственностью "Инженерная геология" (ООО "ИнжГео")
Юр. адрес: 117279, г. Москва, ул. Миклухо-Маклая, 36 а, этаж 5, пом. XXIII к. 76-84
Телефон/факс +7 (495) 132-30-00, Адрес электронной почты inbox@inj-geo.ru
Испытательная лаборатория ООО «ИнжГео»
Адрес места осуществления деятельности лаборатории: г. Москва, просп. Вернадского, д. 51, стр. 1
Телефон +7(910)4557682, E-mail: slg85@mail.ru
Протокол испытаний № 13-63/33 от 01-12-2022
Наименование и адрес заказчика: ООО Регионстрой
Наименование объекта: Переход трубопровода через р. Енисей
Наименование используемого метода/методики: ГОСТ 12248.3-2020
Условия проведения испытания: температура окружающей среды (18 - 25)0С, влажность воздуха (40 - 75)%
Дата получение объекта подлежащего испытаниям: 04-11-2022
Дата испытания: 25.10.2022-19.11.2033
Испытание грунтов методом одноплоскостного среза
[6 empty] | Лабораторный номер: |  | 1068 |  |  |  | We, д.е. = | 0.59878421
[6 empty] | Номер скважины: |  | BH-002 |  |  |  | ρ, г/см3 = | 1.9
[6 empty] | Глубина отбора, м: |  | 1.3 |  |  |  | ρs, г/см3 = | 2.74
[6 empty] | Наименование грунта: |  | Суглинок, после оттаивания текучий, легкий пылеватый |  |  |  | e, д.е. = | 1.1
[6 empty] | Схема проведения опыта: |  | КД |  |  |  | IL, д.е. = | 3.69
Результаты испытаний
[7 empty] | Нормальное напряжение σ, МПа | Касательное напряжение t, МПа | tg ϕ | Угол внутреннего трения ϕ, град. | Удельное сцепление C, МПа
[7 empty] | 0.1 | 0.07958606
[7 empty] | 0.15 | 0.09612909
[7 empty] | 0.2 | 0.1396721
Эффективные значения угла внутреннего трения и удельного сцепления ϕ', С'
[7 empty] | ϕ', град. = | 31
[7 empty] | С', МПа = | 0.015
[7 empty] | Начальник исп. лаборатории: |  |  |  |  | Семиколенова Л.Г.
Лист 1 , всего листов 1
Частичное воспроизведение протокола испытаний без письменного разрешения ООО «ИнжГео» ЗАПРЕЩАЕТСЯ
второй график |  | первый график
dev | eps | sigma | dev1 | eps1 | dev2 | eps2 | dev3 | eps3
0 | 0 |  | 0 | 0 | 0 | 0 | 0 | 0
0.002198102 | 0.03620606 |  | 0.002198102 | 0.03620606 | 0.002721852 | 0.03620606 | 0.003660347 | 0.03620606
0.00429114 | 0.07241211 |  | 0.00429114 | 0.07241211 | 0.00534448 | 0.07241211 | 0.007336628 | 0.07241211
0.006512589 | 0.1086182 |  | 0.006512589 | 0.1086182 | 0.007708867 | 0.1086182 | 0.01165142 | 0.1086182
0.008526939 | 0.1448242 |  | 0.008526939 | 0.1448242 | 0.0105584 | 0.1448242 | 0.01549881 | 0.1448242
0.01132234 | 0.1810303 |  | 0.01132234 | 0.1810303 | 0.01300086 | 0.1810303 | 0.01867733 | 0.1810303
0.01332999 | 0.2172363 |  | 0.01332999 | 0.2172363 | 0.0152736 | 0.2172363 | 0.02216467 | 0.2172363
0.01506288 | 0.2534424 |  | 0.01506288 | 0.2534424 | 0.01832733 | 0.2534424 | 0.02742832 | 0.2534424
0.01761421 | 0.2896485 |  | 0.01761421 | 0.2896485 | 0.02078885 | 0.2896485 | 0.03037238 | 0.2896485
0.02012534 | 0.3258545 |  | 0.02012534 | 0.3258545 | 0.02405956 | 0.3258545 | 0.03378309 | 0.3258545
0.02106874 | 0.3620606 |  | 0.02106874 | 0.3620606 | 0.02717935 | 0.3620606 | 0.03950959 | 0.3620606
0.02414583 | 0.3982666 |  | 0.02414583 | 0.3982666 | 0.02911603 | 0.3982666 | 0.04295975 | 0.3982666
0.02614756 | 0.4344727 |  | 0.02614756 | 0.4344727 | 0.03129699 | 0.4344727 | 0.0448576 | 0.4344727
0.02788804 | 0.4706787 |  | 0.02788804 | 0.4706787 | 0.03301856 | 0.4706787 | 0.04932038 | 0.4706787
0.03086157 | 0.5068848 |  | 0.03086157 | 0.5068848 | 0.03816137 | 0.5068848 | 0.05448425 | 0.5068848
0.03351355 | 0.5430909 |  | 0.03351355 | 0.5430909 | 0.03868441 | 0.5430909 | 0.05643894 | 0.5430909
0.0350318 | 0.5792969 |  | 0.0350318 | 0.5792969 | 0.04155673 | 0.5792969 | 0.05970941 | 0.5792969
0.03828881 | 0.615503 |  | 0.03828881 | 0.615503 | 0.04675356 | 0.615503 | 0.06928219 | 0.615503
0.03988236 | 0.651709 |  | 0.03988236 | 0.651709 | 0.04975677 | 0.651709 | 0.07108767 | 0.651709
0.04167173 | 0.6879151 |  | 0.04167173 | 0.6879151 | 0.05047627 | 0.6879151 | 0.07290388 | 0.6879151
0.04287736 | 0.7241211 |  | 0.04287736 | 0.7241211 | 0.05265387 | 0.7241211 | 0.08018451 | 0.7241211
0.04415551 | 0.7603272 |  | 0.04415551 | 0.7603272 | 0.05761075 | 0.7603272 | 0.08098663 | 0.7603272
0.04719843 | 0.7965333 |  | 0.04719843 | 0.7965333 | 0.05933288 | 0.7965333 | 0.08691887 | 0.7965333
0.05117984 | 0.8327393 |  | 0.05117984 | 0.8327393 | 0.05820038 | 0.8327393 | 0.08760502 | 0.8327393
0.05008623 | 0.8689454 |  | 0.05008623 | 0.8689454 | 0.06036909 | 0.8689454 | 0.09051786 | 0.8689454
0.05240952 | 0.9051514 |  | 0.05240952 | 0.9051514 | 0.0617591 | 0.9051514 | 0.08912258 | 0.9051514
0.05462095 | 0.9413575 |  | 0.05462095 | 0.9413575 | 0.06532361 | 0.9413575 | 0.0961866 | 0.9413575
0.05641243 | 0.9775635 |  | 0.05641243 | 0.9775635 | 0.06430494 | 0.9775635 | 0.09739903 | 0.9775635
0.05480827 | 1.01377 |  | 0.05480827 | 1.01377 | 0.0704383 | 1.01377 | 0.1018526 | 1.01377
0.05633298 | 1.049976 |  | 0.05633298 | 1.049976 | 0.07116529 | 1.049976 | 0.1051511 | 1.049976
0.05795021 | 1.086182 |  | 0.05795021 | 1.086182 | 0.07267013 | 1.086182 | 0.1062655 | 1.086182
0.06111827 | 1.122388 |  | 0.06111827 | 1.122388 | 0.07193074 | 1.122388 | 0.1056353 | 1.122388
0.06014359 | 1.158594 |  | 0.06014359 | 1.158594 | 0.07438997 | 1.158594 | 0.1057862 | 1.158594
0.06157387 | 1.1948 |  | 0.06157387 | 1.1948 | 0.07709461 | 1.1948 | 0.1090089 | 1.1948
0.0656968 | 1.231006 |  | 0.0656968 | 1.231006 | 0.07596533 | 1.231006 | 0.1089117 | 1.231006
0.06726509 | 1.267212 |  | 0.06726509 | 1.267212 | 0.07985105 | 1.267212 | 0.1082004 | 1.267212
0.06458412 | 1.303418 |  | 0.06458412 | 1.303418 | 0.07659103 | 1.303418 | 0.1135156 | 1.303418
0.06815203 | 1.339624 |  | 0.06815203 | 1.339624 | 0.08081584 | 1.339624 | 0.1131376 | 1.339624
0.06671614 | 1.37583 |  | 0.06671614 | 1.37583 | 0.08325769 | 1.37583 | 0.1234661 | 1.37583
0.06947182 | 1.412036 |  | 0.06947182 | 1.412036 | 0.08000613 | 1.412036 | 0.1238296 | 1.412036
0.06998414 | 1.448242 |  | 0.06998414 | 1.448242 | 0.08447315 | 1.448242 | 0.1207936 | 1.448242
0.07162839 | 1.484448 |  | 0.07162839 | 1.484448 | 0.08442619 | 1.484448 | 0.1241081 | 1.484448
0.07357001 | 1.520654 |  | 0.07357001 | 1.520654 | 0.08490006 | 1.520654 | 0.1274744 | 1.520654
0.07234769 | 1.55686 |  | 0.07234769 | 1.55686 | 0.08617838 | 1.55686 | 0.1241313 | 1.55686
0.07015787 | 1.593067 |  | 0.07015787 | 1.593067 | 0.0884304 | 1.593067 | 0.1306956 | 1.593067
0.07259678 | 1.629273 |  | 0.07259678 | 1.629273 | 0.09118855 | 1.629273 | 0.12285 | 1.629273
0.07158432 | 1.665479 |  | 0.07158432 | 1.665479 | 0.08480452 | 1.665479 | 0.1227969 | 1.665479
0.07201729 | 1.701685 |  | 0.07201729 | 1.701685 | 0.09276672 | 1.701685 | 0.1300542 | 1.701685
0.07709566 | 1.737891 |  | 0.07709566 | 1.737891 | 0.09031108 | 1.737891 | 0.1251659 | 1.737891
0.07742727 | 1.774097 |  | 0.07742727 | 1.774097 | 0.0883529 | 1.774097 | 0.1330493 | 1.774097
0.07601799 | 1.810303 |  | 0.07601799 | 1.810303 | 0.09068734 | 1.810303 | 0.1336339 | 1.810303
0.07537206 | 1.846509 |  | 0.07537206 | 1.846509 | 0.0900267 | 1.846509 | 0.130355 | 1.846509
0.07319268 | 1.882715 |  | 0.07319268 | 1.882715 | 0.0956347 | 1.882715 | 0.1285986 | 1.882715
0.0765428 | 1.918921 |  | 0.0765428 | 1.918921 | 0.09542994 | 1.918921 | 0.1334985 | 1.918921
0.07987295 | 1.955127 |  | 0.07987295 | 1.955127 | 0.09651283 | 1.955127 | 0.1314856 | 1.955127
0.07972947 | 1.991333 |  | 0.07972947 | 1.991333 | 0.09241991 | 1.991333 | 0.1426695 | 1.991333
0.07806657 | 2.027539 |  | 0.07806657 | 2.027539 | 0.09846954 | 2.027539 | 0.1346141 | 2.027539
0.0786939 | 2.063745 |  | 0.0786939 | 2.063745 | 0.09442777 | 2.063745 | 0.1384085 | 2.063745
0.07846694 | 2.099951 |  | 0.07846694 | 2.099951 | 0.09550816 | 2.099951 | 0.1379977 | 2.099951
0.07666286 | 2.136157 |  | 0.07666286 | 2.136157 | 0.09497991 | 2.136157 | 0.1406462 | 2.136157
0.07613682 | 2.172363 |  | 0.07613682 | 2.172363 | 0.09505921 | 2.172363 | 0.1379649 | 2.172363
0.07732779 | 2.208569 |  | 0.07732779 | 2.208569 | 0.09517382 | 2.208569 | 0.1407341 | 2.208569
0.07765323 | 2.244776 |  | 0.07765323 | 2.244776 | 0.09288266 | 2.244776 | 0.1353875 | 2.244776
0.07958606 | 2.280982 |  | 0.07958606 | 2.280982 | 0.09612909 | 2.280982 | 0.1396721 | 2.280982
0.0798487 | 2.317188 |  | 0.0798487 | 2.317188 | 0.09792671 | 2.317188 | 0.142689 | 2.317188
0.07821432 | 2.353394 |  | 0.07821432 | 2.353394 | 0.09529743 | 2.353394 | 0.1372046 | 2.353394
0.08048167 | 2.3896 |  | 0.08048167 | 2.3896 | 0.09671521 | 2.3896 | 0.1362573 | 2.3896
0.08025248 | 2.425806 |  | 0.08025248 | 2.425806 | 0.09729818 | 2.425806 | 0.1459386 | 2.425806
0.07900773 | 2.462012 |  | 0.07900773 | 2.462012 | 0.09652176 | 2.462012 | 0.1371142 | 2.462012
0.0798099 | 2.498218 |  | 0.0798099 | 2.498218 | 0.09661437 | 2.498218 | 0.1338671 | 2.498218
0.08109117 | 2.534424 |  | 0.08109117 | 2.534424 | 0.09471433 | 2.534424 | 0.1422913 | 2.534424
0.08291444 | 2.57063 |  | 0.08291444 | 2.57063 | 0.09767983 | 2.57063 | 0.1408784 | 2.57063
0.08208648 | 2.606836 |  | 0.08208648 | 2.606836 | 0.09833775 | 2.606836 | 0.1347636 | 2.606836
0.07887347 | 2.643042 |  | 0.07887347 | 2.643042 | 0.09910858 | 2.643042 | 0.1334245 | 2.643042
0.08180663 | 2.679248 |  | 0.08180663 | 2.679248 | 0.09683212 | 2.679248 | 0.1380441 | 2.679248
0.08025298 | 2.715454 |  | 0.08025298 | 2.715454 | 0.09753443 | 2.715454 | 0.1379062 | 2.715454
0.08310078 | 2.75166 |  | 0.08310078 | 2.75166 | 0.09157043 | 2.75166 | 0.1372554 | 2.75166
0.07727374 | 2.787866 |  | 0.07727374 | 2.787866 | 0.0966022 | 2.787866 | 0.1340225 | 2.787866
0.08241191 | 2.824072 |  | 0.08241191 | 2.824072 | 0.09376117 | 2.824072 | 0.1370442 | 2.824072
0.07870427 | 2.860279 |  | 0.07870427 | 2.860279 | 0.09186478 | 2.860279 | 0.1407682 | 2.860279
0.08084034 | 2.896485 |  | 0.08084034 | 2.896485 | 0.09800942 | 2.896485 | 0.131465 | 2.896485
0.07867095 | 2.932691 |  | 0.07867095 | 2.932691 | 0.09389242 | 2.932691 | 0.1359073 | 2.932691
0.08025177 | 2.968897 |  | 0.08025177 | 2.968897 | 0.09459044 | 2.968897 | 0.1375056 | 2.968897
0.08253381 | 3.005103 |  | 0.08253381 | 3.005103 | 0.09706209 | 3.005103 | 0.1329109 | 3.005103
0.08014638 | 3.041309 |  | 0.08014638 | 3.041309 | 0.09175948 | 3.041309 | 0.1332504 | 3.041309
0.07737633 | 3.077515 |  | 0.07737633 | 3.077515 | 0.09643873 | 3.077515 | 0.1355624 | 3.077515
0.07550357 | 3.113721 |  | 0.07550357 | 3.113721 | 0.0912196 | 3.113721 | 0.138477 | 3.113721
0.08120555 | 3.149927 |  | 0.08120555 | 3.149927 | 0.08901227 | 3.149927 | 0.1334782 | 3.149927
0.07855236 | 3.186133 |  | 0.07855236 | 3.186133 | 0.09322976 | 3.186133 | 0.1360458 | 3.186133
0.07882464 | 3.222339 |  | 0.07882464 | 3.222339 | 0.08935861 | 3.222339 | 0.1300037 | 3.222339
0.07826658 | 3.258545 |  | 0.07826658 | 3.258545 | 0.09511993 | 3.258545 | 0.1369445 | 3.258545
0.0749653 | 3.294751 |  | 0.0749653 | 3.294751 | 0.09473428 | 3.294751 | 0.1342574 | 3.294751
0.07520261 | 3.330957 |  | 0.07520261 | 3.330957 | 0.09389451 | 3.330957 | 0.1337629 | 3.330957
0.07883949 | 3.367163 |  | 0.07883949 | 3.367163 | 0.08712837 | 3.367163 | 0.1261258 | 3.367163
0.08106446 | 3.403369 |  | 0.08106446 | 3.403369 | 0.08920881 | 3.403369 | 0.1361679 | 3.403369
0.0782954 | 3.439575 |  | 0.0782954 | 3.439575 | 0.09034771 | 3.439575 | 0.1256014 | 3.439575
0.07686546 | 3.475782 |  | 0.07686546 | 3.475782 | 0.08882894 | 3.475782 | 0.133787 | 3.475782
0.07717827 | 3.511988 |  | 0.07717827 | 3.511988 | 0.0935013 | 3.511988 | 0.1338267 | 3.511988
0.07508984 | 3.548194 |  | 0.07508984 | 3.548194 | 0.08952067 | 3.548194 | 0.1306578 | 3.548194
0.07541057 | 3.5844 |  | 0.07541057 | 3.5844 | 0.08955158 | 3.5844 | 0.1294833 | 3.5844
0.07454468 | 3.620606 |  | 0.07454468 | 3.620606 | 0.0935423 | 3.620606 | 0.1298935 | 3.620606
0.07373753 | 3.656812 |  | 0.07373753 | 3.656812 | 0.08895663 | 3.656812 | 0.1317907 | 3.656812
0.07507128 | 3.693018 |  | 0.07507128 | 3.693018 | 0.08643792 | 3.693018 | 0.1248121 | 3.693018
0.07288905 | 3.729224 |  | 0.07288905 | 3.729224 | 0.08748531 | 3.729224 | 0.1248183 | 3.729224
0.07677439 | 3.76543 |  | 0.07677439 | 3.76543 | 0.09191714 | 3.76543 | 0.1248011 | 3.76543
0.07246663 | 3.801636 |  | 0.07246663 | 3.801636 | 0.08543898 | 3.801636 | 0.1299511 | 3.801636
0.07213786 | 3.837842 |  | 0.07213786 | 3.837842 | 0.08805059 | 3.837842 | 0.1248833 | 3.837842
0.07426883 | 3.874048 |  | 0.07426883 | 3.874048 | 0.08782288 | 3.874048 | 0.1315534 | 3.874048
0.06984781 | 3.910254 |  | 0.06984781 | 3.910254 | 0.08868483 | 3.910254 | 0.1290449 | 3.910254
0.07352931 | 3.94646 |  | 0.07352931 | 3.94646 | 0.09014461 | 3.94646 | 0.1301098 | 3.94646
0.06981612 | 3.982666 |  | 0.06981612 | 3.982666 | 0.08634046 | 3.982666 | 0.1290884 | 3.982666
0.07086177 | 4.018872 |  | 0.07086177 | 4.018872 | 0.09253815 | 4.018872 | 0.1246641 | 4.018872
0.07216011 | 4.055078 |  | 0.07216011 | 4.055078 | 0.08627615 | 4.055078 | 0.1306747 | 4.055078
0.06717277 | 4.091284 |  | 0.06717277 | 4.091284 | 0.08668942 | 4.091284 | 0.1295261 | 4.091284
0.06947096 | 4.127491 |  | 0.06947096 | 4.127491 | 0.08709451 | 4.127491 | 0.1276207 | 4.127491
0.07136031 | 4.163697 |  | 0.07136031 | 4.163697 | 0.08940675 | 4.163697 | 0.129248 | 4.163697
0.06821751 | 4.199903 |  | 0.06821751 | 4.199903 | 0.09179923 | 4.199903 | 0.128228 | 4.199903
0.07106018 | 4.236109 |  | 0.07106018 | 4.236109 | 0.08443106 | 4.236109 | 0.1243221 | 4.236109
0.06744216 | 4.272315 |  | 0.06744216 | 4.272315 | 0.0880362 | 4.272315 | 0.1210168 | 4.272315
0.07164568 | 4.308521 |  | 0.07164568 | 4.308521 | 0.08834292 | 4.308521 | 0.1314772 | 4.308521
0.06712086 | 4.344727 |  | 0.06712086 | 4.344727 | 0.08987231 | 4.344727 | 0.1301044 | 4.344727
0.06625682 | 4.380933 |  | 0.06625682 | 4.380933 | 0.08665831 | 4.380933 | 0.1205996 | 4.380933
0.06857389 | 4.417139 |  | 0.06857389 | 4.417139 | 0.08910731 | 4.417139 | 0.1243238 | 4.417139
0.07090159 | 4.453345 |  | 0.07090159 | 4.453345 | 0.08384737 | 4.453345 | 0.1284559 | 4.453345
0.07192 | 4.489551 |  | 0.07192 | 4.489551 | 0.08265189 | 4.489551 | 0.1185852 | 4.489551
0.07007056 | 4.525757 |  | 0.07007056 | 4.525757 | 0.08656351 | 4.525757 | 0.1242833 | 4.525757
0.07145427 | 4.561963 |  | 0.07145427 | 4.561963 | 0.0886247 | 4.561963 | 0.1201585 | 4.561963
0.07017285 | 4.598169 |  | 0.07017285 | 4.598169 | 0.08144902 | 4.598169 | 0.1231206 | 4.598169
0.07168558 | 4.634375 |  | 0.07168558 | 4.634375 | 0.08068748 | 4.634375 | 0.1226286 | 4.634375
0.07228808 | 4.670581 |  | 0.07228808 | 4.670581 | 0.08152687 | 4.670581 | 0.1191124 | 4.670581
0.06774044 | 4.706787 |  | 0.06774044 | 4.706787 | 0.08502727 | 4.706787 | 0.1173069 | 4.706787
0.06803543 | 4.742994 |  | 0.06803543 | 4.742994 | 0.08330994 | 4.742994 | 0.1198681 | 4.742994
0.06946186 | 4.7792 |  | 0.06946186 | 4.7792 | 0.08376637 | 4.7792 | 0.1172672 | 4.7792
0.06950045 | 4.815406 |  | 0.06950045 | 4.815406 | 0.07835172 | 4.815406 | 0.1170342 | 4.815406
0.06887756 | 4.851612 |  | 0.06887756 | 4.851612 | 0.08379199 | 4.851612 | 0.1092039 | 4.851612
0.0724326 | 4.887818 |  | 0.0724326 | 4.887818 | 0.0765889 | 4.887818 | 0.1153002 | 4.887818
0.0703881 | 4.924024 |  | 0.0703881 | 4.924024 | 0.07595451 | 4.924024 | 0.1104931 | 4.924024
0.07446562 | 4.96023 |  | 0.07446562 | 4.96023 | 0.0812198 | 4.96023 | 0.1054993 | 4.96023
0.06977477 | 4.996436 |  | 0.06977477 | 4.996436 | 0.07494644 | 4.996436 | 0.1086284 | 4.996436
0.06958088 | 5.032642 |  | 0.06958088 | 5.032642 | 0.07568052 | 5.032642 | 0.1109798 | 5.032642
0.07358565 | 5.068848 |  | 0.07358565 | 5.068848 | 0.07969774 | 5.068848 | 0.1077734 | 5.068848
0.07482991 | 5.105054 |  | 0.07482991 | 5.105054 | 0.07358335 | 5.105054 | 0.106196 | 5.105054
0.07282163 | 5.14126 |  | 0.07282163 | 5.14126 | 0.07688554 | 5.14126 | 0.1008884 | 5.14126
0.07367743 | 5.177466 |  | 0.07367743 | 5.177466 | 0.07694926 | 5.177466 | 0.1060465 | 5.177466
0.07045264 | 5.213672 |  | 0.07045264 | 5.213672 | 0.07708569 | 5.213672 | 0.1051489 | 5.213672
0.07204545 | 5.249878 |  | 0.07204545 | 5.249878 | 0.07349856 | 5.249878 | 0.1037884 | 5.249878
0.07290999 | 5.286084 |  | 0.07290999 | 5.286084 | 0.0744406 | 5.286084 | 0.1044881 | 5.286084
0.07333581 | 5.32229 |  | 0.07333581 | 5.32229 | 0.07495663 | 5.32229 | 0.09942367 | 5.32229
0.07535192 | 5.358496 |  | 0.07535192 | 5.358496 | 0.0781268 | 5.358496 | 0.1000597 | 5.358496
0.07178961 | 5.394703 |  | 0.07178961 | 5.394703 | 0.07399879 | 5.394703 | 0.1063755 | 5.394703
0.0725487 | 5.430909 |  | 0.0725487 | 5.430909 | 0.07472153 | 5.430909 | 0.1034253 | 5.430909
0.07414893 | 5.467115 |  | 0.07414893 | 5.467115 | 0.07880377 | 5.467115 | 0.1056581 | 5.467115
0.06892951 | 5.503321 |  | 0.06892951 | 5.503321 | 0.07256146 | 5.503321 | 0.105631 | 5.503321
0.07184109 | 5.539527 |  | 0.07184109 | 5.539527 | 0.07872046 | 5.539527 | 0.1056351 | 5.539527
0.06985705 | 5.575733 |  | 0.06985705 | 5.575733 | 0.0784255 | 5.575733 | 0.1040448 | 5.575733
0.07310201 | 5.611939 |  | 0.07310201 | 5.611939 | 0.07608195 | 5.611939 | 0.1035083 | 5.611939
0.07274005 | 5.648145 |  | 0.07274005 | 5.648145 | 0.07903055 | 5.648145 | 0.09955324 | 5.648145
0.07158283 | 5.684351 |  | 0.07158283 | 5.684351 | 0.0758756 | 5.684351 | 0.105669 | 5.684351
0.06929429 | 5.720557 |  | 0.06929429 | 5.720557 | 0.07535867 | 5.720557 | 0.1045641 | 5.720557
0.07030918 | 5.756763 |  | 0.07030918 | 5.756763 | 0.0733202 | 5.756763 | 0.1037527 | 5.756763
0.06994066 | 5.792969 |  | 0.06994066 | 5.792969 | 0.07784899 | 5.792969 | 0.1042823 | 5.792969
0.06932319 | 5.829175 |  | 0.06932319 | 5.829175 | 0.07527469 | 5.829175 | 0.102475 | 5.829175
0.06466113 | 5.865381 |  | 0.06466113 | 5.865381 | 0.07703629 | 5.865381 | 0.1029819 | 5.865381
0.06876223 | 5.901587 |  | 0.06876223 | 5.901587 | 0.07883302 | 5.901587 | 0.09795045 | 5.901587
0.06286806 | 5.937793 |  | 0.06286806 | 5.937793 | 0.07517884 | 5.937793 | 0.09707281 | 5.937793
0.06251077 | 5.973999 |  | 0.06251077 | 5.973999 | 0.07309633 | 5.973999 | 0.09877591 | 5.973999
0.06608245 | 6.010206 |  | 0.06608245 | 6.010206 | 0.07538144 | 6.010206 | 0.09998789 | 6.010206
0.06412446 | 6.046412 |  | 0.06412446 | 6.046412 | 0.07838336 | 6.046412 | 0.09904591 | 6.046412
0.06554646 | 6.082618 |  | 0.06554646 | 6.082618 | 0.07762199 | 6.082618 | 0.09952725 | 6.082618
0.06512129 | 6.118824 |  | 0.06512129 | 6.118824 | 0.07555773 | 6.118824 | 0.09966604 | 6.118824
0.06163854 | 6.15503 |  | 0.06163854 | 6.15503 | 0.07566799 | 6.15503 | 0.1031248 | 6.15503
0.06237294 | 6.191236 |  | 0.06237294 | 6.191236 | 0.07356759 | 6.191236 | 0.09910978 | 6.191236
0.0628373 | 6.227442 |  | 0.0628373 | 6.227442 | 0.07417077 | 6.227442 | 0.103408 | 6.227442
0.06164427 | 6.263648 |  | 0.06164427 | 6.263648 | 0.07678098 | 6.263648 | 0.1021319 | 6.263648
0.05778959 | 6.299854 |  | 0.05778959 | 6.299854 | 0.0752006 | 6.299854 | 0.09577113 | 6.299854
0.06248903 | 6.33606 |  | 0.06248903 | 6.33606 | 0.07531701 | 6.33606 | 0.09735106 | 6.33606
0.05817294 | 6.372266 |  | 0.05817294 | 6.372266 | 0.07376325 | 6.372266 | 0.09218997 | 6.372266
0.06073333 | 6.408472 |  | 0.06073333 | 6.408472 | 0.07378211 | 6.408472 | 0.09625045 | 6.408472
0.05825787 | 6.444678 |  | 0.05825787 | 6.444678 | 0.0705677 | 6.444678 | 0.09498282 | 6.444678
0.05944767 | 6.480884 |  | 0.05944767 | 6.480884 | 0.0742236 | 6.480884 | 0.09016697 | 6.480884
0.05479562 | 6.51709 |  | 0.05479562 | 6.51709 | 0.07295523 | 6.51709 | 0.08835068 | 6.51709
0.05812747 | 6.553296 |  | 0.05812747 | 6.553296 | 0.07290999 | 6.553296 | 0.0885829 | 6.553296
0.05842084 | 6.589502 |  | 0.05842084 | 6.589502 | 0.07164768 | 6.589502 | 0.09113101 | 6.589502
0.05414525 | 6.625708 |  | 0.05414525 | 6.625708 | 0.06802103 | 6.625708 | 0.08758084 | 6.625708
0.05351999 | 6.661915 |  | 0.05351999 | 6.661915 | 0.06569444 | 6.661915 | 0.08537686 | 6.661915
0.05426475 | 6.698121 |  | 0.05426475 | 6.698121 | 0.06727836 | 6.698121 | 0.08392033 | 6.698121
0.05470331 | 6.734327 |  | 0.05470331 | 6.734327 | 0.06556299 | 6.734327 | 0.08002858 | 6.734327
0.05281667 | 6.770533 |  | 0.05281667 | 6.770533 | 0.06693941 | 6.770533 | 0.08272793 | 6.770533
0.05165459 | 6.806739 |  | 0.05165459 | 6.806739 | 0.06329826 | 6.806739 | 0.08099029 | 6.806739
0.05084173 | 6.842945 |  | 0.05084173 | 6.842945 | 0.05999003 | 6.842945 | 0.07369902 | 6.842945
0.05279143 | 6.879151 |  | 0.05279143 | 6.879151 | 0.06054717 | 6.879151 | 0.07566622 | 6.879151
0.0490643 | 6.915357 |  | 0.0490643 | 6.915357 | 0.0624923 | 6.915357 | 0.07404277 | 6.915357
0.0518696 | 6.951563 |  | 0.0518696 | 6.951563 | 0.05649783 | 6.951563 | 0.07225652 | 6.951563
0.05177925 | 6.987769 |  | 0.05177925 | 6.987769 | 0.06023829 | 6.987769 | 0.06802694 | 6.987769
0.04811371 | 7.023975 |  | 0.04811371 | 7.023975 | 0.05588104 | 7.023975 | 0.06589059 | 7.023975
0.04654461 | 7.060181 |  | 0.04654461 | 7.060181 | 0.05458374 | 7.060181 | 0.06135352 | 7.060181
0.04701239 | 7.096387 |  | 0.04701239 | 7.096387 | 0.05257862 | 7.096387 | 0.05731757 | 7.096387
0.04638824 | 7.132593 |  | 0.04638824 | 7.132593 | 0.05192017 | 7.132593 | 0.05937632 | 7.132593
0.0471122 | 7.168799 |  | 0.0471122 | 7.168799 | 0.05114269 | 7.168799 | 0.0534038 | 7.168799
0.04547994 | 7.205005 |  | 0.04547994 | 7.205005 | 0.04935919 | 7.205005 | 0.05106539 | 7.205005