## 1
Общество с ограниченной ответственностью "Инженерная геология" (ООО "ИнжГео")
Юр. адрес: 117279, г. Москва, ул. Миклухо-Маклая, 36 а, этаж 5, пом. XXIII к. 76-84
Телефон/факс +7 (495) 132-30-00, Адрес электронной почты inbox@inj-geo.ru
Испытательная лаборатория ООО «ИнжГео»
Адрес места осуществления деятельности лаборатории: г. Москва, просп. Вернадского, д. 51, стр. 1
Телефон +7(910)4557682, E-mail: slg85@mail.ru
Протокол испытаний № 13-63/34 от 02-12-2022
Наименование и адрес заказчика: ООО Регионстрой
Наименование объекта: Переход трубопровода через р. Енисей
Наименование используемого метода/методики: ГОСТ 12248.3-2020
Условия проведения испытания: температура окружающей среды (18 - 25)0С, влажность воздуха (40 - 75)%
Дата получение объекта подлежащего испытаниям: 05-11-2022
Дата испытания: 25.10.2022-19.11.2034
Испытание грунтов методом одноплоскостного среза
[6 empty] | Лабораторный номер: |  | 1069 |  |  |  | We, д.е. = | 0.55399932
[6 empty] | Номер скважины: |  | BH-003 |  |  |  | ρ, г/см3 = | 1.9
[6 empty] | Глубина отбора, м: |  | 2.1 |  |  |  | ρs, г/см3 = | 2.72
[6 empty] | Наименование грунта: |  | Суглинок, после оттаивания текучий, тяжелый песчанистый |  |  |  | e, д.е. = | 1.1
[6 empty] | Схема проведения опыта: |  | КД |  |  |  | IL, д.е. = | 2.864
Результаты испытаний
[7 empty] | Нормальное напряжение σ, МПа | Касательное напряжение t, МПа | tg ϕ | Угол внутреннего трения ϕ, град. | Удельное сцепление C, МПа
[7 empty] | 0.1 | 0.07698694
[7 empty] | 0.15 | 0.1097304
[7 empty] | 0.2 | 0.1394739
Эффективные значения угла внутреннего трения и удельного сцепления ϕ', С'
[7 empty] | ϕ', град. = | 32
[7 empty] | С', МПа = | 0.015
[7 empty] | Начальник исп. лаборатории: |  |  |  |  | Семиколенова Л.Г.
Лист 1 , всего листов 1
Частичное воспроизведение протокола испытаний без письменного разрешения ООО «ИнжГео» ЗАПРЕЩАЕТСЯ
второй график |  | первый график
dev | eps | sigma | dev1 | eps1 | dev2 | eps2 | dev3 | eps3
0 | 0 |  | 0 | 0 | 0 | 0 | 0 | 0
0.00202092 | 0.03620606 |  | 0.00202092 | 0.03620606 | 0.002986849 | 0.03620606 | 0.003807828 | 0.03620606
0.004122978 | 0.07241211 |  | 0.004122978 | 0.07241211 | 0.005991581 | 0.07241211 | 0.00748912 | 0.07241211
0.006107303 | 0.1086182 |  | 0.006107303 | 0.1086182 | 0.008823737 | 0.1086182 | 0.01142576 | 0.1086182
0.008501081 | 0.1448242 |  | 0.008501081 | 0.1448242 | 0.01148123 | 0.1448242 | 0.01472971 | 0.1448242
0.01042978 | 0.1810303 |  | 0.01042978 | 0.1810303 | 0.01461383 | 0.1810303 | 0.01939905 | 0.1810303
0.01299629 | 0.2172363 |  | 0.01299629 | 0.2172363 | 0.01815358 | 0.2172363 | 0.02303564 | 0.2172363
0.01439822 | 0.2534424 |  | 0.01439822 | 0.2534424 | 0.02160898 | 0.2534424 | 0.02661767 | 0.2534424
0.0170306 | 0.2896485 |  | 0.0170306 | 0.2896485 | 0.02463159 | 0.2896485 | 0.02938063 | 0.2896485
0.01918201 | 0.3258545 |  | 0.01918201 | 0.3258545 | 0.02630489 | 0.3258545 | 0.03524902 | 0.3258545
0.02172113 | 0.3620606 |  | 0.02172113 | 0.3620606 | 0.03102496 | 0.3620606 | 0.0383018 | 0.3620606
0.02289491 | 0.3982666 |  | 0.02289491 | 0.3982666 | 0.03401926 | 0.3982666 | 0.0400108 | 0.3982666
0.02541683 | 0.4344727 |  | 0.02541683 | 0.4344727 | 0.03467162 | 0.4344727 | 0.0468619 | 0.4344727
0.0287316 | 0.4706787 |  | 0.0287316 | 0.4706787 | 0.04011281 | 0.4706787 | 0.05072297 | 0.4706787
0.02858471 | 0.5068848 |  | 0.02858471 | 0.5068848 | 0.0422043 | 0.5068848 | 0.05465937 | 0.5068848
0.03313799 | 0.5430909 |  | 0.03313799 | 0.5430909 | 0.04577007 | 0.5430909 | 0.05912004 | 0.5430909
0.03514803 | 0.5792969 |  | 0.03514803 | 0.5792969 | 0.04719253 | 0.5792969 | 0.06103927 | 0.5792969
0.03755305 | 0.615503 |  | 0.03755305 | 0.615503 | 0.05300974 | 0.615503 | 0.06664451 | 0.615503
0.03715242 | 0.651709 |  | 0.03715242 | 0.651709 | 0.05561141 | 0.651709 | 0.07104283 | 0.651709
0.03974828 | 0.6879151 |  | 0.03974828 | 0.6879151 | 0.05721146 | 0.6879151 | 0.07561405 | 0.6879151
0.04356117 | 0.7241211 |  | 0.04356117 | 0.7241211 | 0.05866732 | 0.7241211 | 0.07577663 | 0.7241211
0.04490209 | 0.7603272 |  | 0.04490209 | 0.7603272 | 0.06365076 | 0.7603272 | 0.08398243 | 0.7603272
0.04533919 | 0.7965333 |  | 0.04533919 | 0.7965333 | 0.06592899 | 0.7965333 | 0.08369953 | 0.7965333
0.04906191 | 0.8327393 |  | 0.04906191 | 0.8327393 | 0.06683459 | 0.8327393 | 0.08462374 | 0.8327393
0.04841139 | 0.8689454 |  | 0.04841139 | 0.8689454 | 0.06724476 | 0.8689454 | 0.0893882 | 0.8689454
0.04945097 | 0.9051514 |  | 0.04945097 | 0.9051514 | 0.07351452 | 0.9051514 | 0.09365994 | 0.9051514
0.05150008 | 0.9413575 |  | 0.05150008 | 0.9413575 | 0.07372007 | 0.9413575 | 0.09243066 | 0.9413575
0.05248979 | 0.9775635 |  | 0.05248979 | 0.9775635 | 0.0755839 | 0.9775635 | 0.0941057 | 0.9775635
0.05510004 | 1.01377 |  | 0.05510004 | 1.01377 | 0.07449366 | 1.01377 | 0.09541263 | 1.01377
0.05381674 | 1.049976 |  | 0.05381674 | 1.049976 | 0.08052314 | 1.049976 | 0.09781891 | 1.049976
0.05524179 | 1.086182 |  | 0.05524179 | 1.086182 | 0.08443813 | 1.086182 | 0.1043697 | 1.086182
0.05965427 | 1.122388 |  | 0.05965427 | 1.122388 | 0.08524849 | 1.122388 | 0.1022378 | 1.122388
0.0605731 | 1.158594 |  | 0.0605731 | 1.158594 | 0.08549523 | 1.158594 | 0.105572 | 1.158594
0.05857217 | 1.1948 |  | 0.05857217 | 1.1948 | 0.08477602 | 1.1948 | 0.1131078 | 1.1948
0.06122331 | 1.231006 |  | 0.06122331 | 1.231006 | 0.08383976 | 1.231006 | 0.1132623 | 1.231006
0.06430437 | 1.267212 |  | 0.06430437 | 1.267212 | 0.0864483 | 1.267212 | 0.1158448 | 1.267212
0.06501707 | 1.303418 |  | 0.06501707 | 1.303418 | 0.08636696 | 1.303418 | 0.1134574 | 1.303418
0.06689281 | 1.339624 |  | 0.06689281 | 1.339624 | 0.09446733 | 1.339624 | 0.1156672 | 1.339624
0.06750917 | 1.37583 |  | 0.06750917 | 1.37583 | 0.08911877 | 1.37583 | 0.1180597 | 1.37583
0.06545475 | 1.412036 |  | 0.06545475 | 1.412036 | 0.09756513 | 1.412036 | 0.1179385 | 1.412036
0.06892912 | 1.448242 |  | 0.06892912 | 1.448242 | 0.09708889 | 1.448242 | 0.1245023 | 1.448242
0.06893268 | 1.484448 |  | 0.06893268 | 1.484448 | 0.09756036 | 1.484448 | 0.1228962 | 1.484448
0.07082759 | 1.520654 |  | 0.07082759 | 1.520654 | 0.1004962 | 1.520654 | 0.1211258 | 1.520654
0.07106882 | 1.55686 |  | 0.07106882 | 1.55686 | 0.09449008 | 1.55686 | 0.1248375 | 1.55686
0.06994942 | 1.593067 |  | 0.06994942 | 1.593067 | 0.09639582 | 1.593067 | 0.1233773 | 1.593067
0.07195366 | 1.629273 |  | 0.07195366 | 1.629273 | 0.09796608 | 1.629273 | 0.1319897 | 1.629273
0.07233021 | 1.665479 |  | 0.07233021 | 1.665479 | 0.1033787 | 1.665479 | 0.126572 | 1.665479
0.07102443 | 1.701685 |  | 0.07102443 | 1.701685 | 0.1049022 | 1.701685 | 0.1236927 | 1.701685
0.07288684 | 1.737891 |  | 0.07288684 | 1.737891 | 0.1036798 | 1.737891 | 0.1313949 | 1.737891
0.07513881 | 1.774097 |  | 0.07513881 | 1.774097 | 0.1052764 | 1.774097 | 0.1319606 | 1.774097
0.07333734 | 1.810303 |  | 0.07333734 | 1.810303 | 0.1031259 | 1.810303 | 0.1344428 | 1.810303
0.07137772 | 1.846509 |  | 0.07137772 | 1.846509 | 0.1064816 | 1.846509 | 0.1364429 | 1.846509
0.07696713 | 1.882715 |  | 0.07696713 | 1.882715 | 0.1058113 | 1.882715 | 0.1339328 | 1.882715
0.07276639 | 1.918921 |  | 0.07276639 | 1.918921 | 0.1044581 | 1.918921 | 0.1401092 | 1.918921
0.07630577 | 1.955127 |  | 0.07630577 | 1.955127 | 0.1093721 | 1.955127 | 0.1358065 | 1.955127
0.07353963 | 1.991333 |  | 0.07353963 | 1.991333 | 0.1060944 | 1.991333 | 0.1402681 | 1.991333
0.0777975 | 2.027539 |  | 0.0777975 | 2.027539 | 0.1118974 | 2.027539 | 0.1400723 | 2.027539
0.0781155 | 2.063745 |  | 0.0781155 | 2.063745 | 0.1060839 | 2.063745 | 0.1422021 | 2.063745
0.07666425 | 2.099951 |  | 0.07666425 | 2.099951 | 0.1130518 | 2.099951 | 0.1392339 | 2.099951
0.07753882 | 2.136157 |  | 0.07753882 | 2.136157 | 0.1060154 | 2.136157 | 0.1420223 | 2.136157
0.07504373 | 2.172363 |  | 0.07504373 | 2.172363 | 0.1133962 | 2.172363 | 0.1360913 | 2.172363
0.07601671 | 2.208569 |  | 0.07601671 | 2.208569 | 0.11086 | 2.208569 | 0.1381435 | 2.208569
0.08011597 | 2.244776 |  | 0.08011597 | 2.244776 | 0.1138146 | 2.244776 | 0.1379945 | 2.244776
0.07729664 | 2.280982 |  | 0.07729664 | 2.280982 | 0.1097304 | 2.280982 | 0.1394739 | 2.280982
0.07698694 | 2.317188 |  | 0.07698694 | 2.317188 | 0.1088196 | 2.317188 | 0.1395018 | 2.317188
0.07408653 | 2.353394 |  | 0.07408653 | 2.353394 | 0.1062092 | 2.353394 | 0.1381578 | 2.353394
0.07876733 | 2.3896 |  | 0.07876733 | 2.3896 | 0.1106889 | 2.3896 | 0.1410855 | 2.3896
0.0777886 | 2.425806 |  | 0.0777886 | 2.425806 | 0.1067157 | 2.425806 | 0.13533 | 2.425806
0.07726954 | 2.462012 |  | 0.07726954 | 2.462012 | 0.1115515 | 2.462012 | 0.144037 | 2.462012
0.07985479 | 2.498218 |  | 0.07985479 | 2.498218 | 0.1080326 | 2.498218 | 0.1378885 | 2.498218
0.07735952 | 2.534424 |  | 0.07735952 | 2.534424 | 0.1113215 | 2.534424 | 0.1441468 | 2.534424
0.07987437 | 2.57063 |  | 0.07987437 | 2.57063 | 0.1142638 | 2.57063 | 0.138291 | 2.57063
0.07608537 | 2.606836 |  | 0.07608537 | 2.606836 | 0.109207 | 2.606836 | 0.1404898 | 2.606836
0.0800398 | 2.643042 |  | 0.0800398 | 2.643042 | 0.1055257 | 2.643042 | 0.145682 | 2.643042
0.08004941 | 2.679248 |  | 0.08004941 | 2.679248 | 0.105592 | 2.679248 | 0.1432281 | 2.679248
0.07536985 | 2.715454 |  | 0.07536985 | 2.715454 | 0.1096328 | 2.715454 | 0.1406579 | 2.715454
0.07558964 | 2.75166 |  | 0.07558964 | 2.75166 | 0.1079754 | 2.75166 | 0.1434966 | 2.75166
0.07802133 | 2.787866 |  | 0.07802133 | 2.787866 | 0.1102453 | 2.787866 | 0.1348806 | 2.787866
0.08137025 | 2.824072 |  | 0.08137025 | 2.824072 | 0.1042508 | 2.824072 | 0.1347938 | 2.824072
0.08084007 | 2.860279 |  | 0.08084007 | 2.860279 | 0.1060824 | 2.860279 | 0.1363891 | 2.860279
0.07478417 | 2.896485 |  | 0.07478417 | 2.896485 | 0.1097126 | 2.896485 | 0.1349727 | 2.896485
0.07828485 | 2.932691 |  | 0.07828485 | 2.932691 | 0.1071848 | 2.932691 | 0.1349202 | 2.932691
0.07707617 | 2.968897 |  | 0.07707617 | 2.968897 | 0.1045912 | 2.968897 | 0.1359102 | 2.968897
0.07546718 | 3.005103 |  | 0.07546718 | 3.005103 | 0.1042463 | 3.005103 | 0.1327273 | 3.005103
0.08178487 | 3.041309 |  | 0.08178487 | 3.041309 | 0.1100426 | 3.041309 | 0.1327681 | 3.041309
0.07729639 | 3.077515 |  | 0.07729639 | 3.077515 | 0.1069137 | 3.077515 | 0.137246 | 3.077515
0.07764321 | 3.113721 |  | 0.07764321 | 3.113721 | 0.1037899 | 3.113721 | 0.1327076 | 3.113721
0.07631178 | 3.149927 |  | 0.07631178 | 3.149927 | 0.1064322 | 3.149927 | 0.1354336 | 3.149927
0.07874351 | 3.186133 |  | 0.07874351 | 3.186133 | 0.1097115 | 3.186133 | 0.1370094 | 3.186133
0.07884196 | 3.222339 |  | 0.07884196 | 3.222339 | 0.1048533 | 3.222339 | 0.140546 | 3.222339
0.08169122 | 3.258545 |  | 0.08169122 | 3.258545 | 0.1110391 | 3.258545 | 0.135444 | 3.258545
0.07520957 | 3.294751 |  | 0.07520957 | 3.294751 | 0.1060245 | 3.294751 | 0.1387301 | 3.294751
0.07767194 | 3.330957 |  | 0.07767194 | 3.330957 | 0.1084264 | 3.330957 | 0.1366464 | 3.330957
0.08007755 | 3.367163 |  | 0.08007755 | 3.367163 | 0.1037189 | 3.367163 | 0.14119 | 3.367163
0.07682334 | 3.403369 |  | 0.07682334 | 3.403369 | 0.1087714 | 3.403369 | 0.1423527 | 3.403369
0.07865021 | 3.439575 |  | 0.07865021 | 3.439575 | 0.1084604 | 3.439575 | 0.1362073 | 3.439575
0.08142913 | 3.475782 |  | 0.08142913 | 3.475782 | 0.1081277 | 3.475782 | 0.1302278 | 3.475782
0.07629227 | 3.511988 |  | 0.07629227 | 3.511988 | 0.1063741 | 3.511988 | 0.130841 | 3.511988
0.07646079 | 3.548194 |  | 0.07646079 | 3.548194 | 0.1052899 | 3.548194 | 0.1321362 | 3.548194
0.07800208 | 3.5844 |  | 0.07800208 | 3.5844 | 0.1054088 | 3.5844 | 0.1330831 | 3.5844
0.08027312 | 3.620606 |  | 0.08027312 | 3.620606 | 0.1119253 | 3.620606 | 0.1301735 | 3.620606
0.07933393 | 3.656812 |  | 0.07933393 | 3.656812 | 0.1047358 | 3.656812 | 0.1286569 | 3.656812
0.07820427 | 3.693018 |  | 0.07820427 | 3.693018 | 0.110917 | 3.693018 | 0.1321309 | 3.693018
0.07735569 | 3.729224 |  | 0.07735569 | 3.729224 | 0.1044772 | 3.729224 | 0.1264923 | 3.729224
0.07607734 | 3.76543 |  | 0.07607734 | 3.76543 | 0.1117232 | 3.76543 | 0.1323911 | 3.76543
0.0740037 | 3.801636 |  | 0.0740037 | 3.801636 | 0.1063639 | 3.801636 | 0.1317946 | 3.801636
0.0755313 | 3.837842 |  | 0.0755313 | 3.837842 | 0.10485 | 3.837842 | 0.1221029 | 3.837842
0.0755566 | 3.874048 |  | 0.0755566 | 3.874048 | 0.1121588 | 3.874048 | 0.131087 | 3.874048
0.07542129 | 3.910254 |  | 0.07542129 | 3.910254 | 0.1120654 | 3.910254 | 0.1220927 | 3.910254
0.07425537 | 3.94646 |  | 0.07425537 | 3.94646 | 0.1050048 | 3.94646 | 0.1287639 | 3.94646
0.07258095 | 3.982666 |  | 0.07258095 | 3.982666 | 0.1117557 | 3.982666 | 0.1212973 | 3.982666
0.07327536 | 4.018872 |  | 0.07327536 | 4.018872 | 0.1112468 | 4.018872 | 0.1238694 | 4.018872
0.07162769 | 4.055078 |  | 0.07162769 | 4.055078 | 0.1039804 | 4.055078 | 0.1165366 | 4.055078
0.07639185 | 4.091284 |  | 0.07639185 | 4.091284 | 0.1049993 | 4.091284 | 0.1160982 | 4.091284
0.07043601 | 4.127491 |  | 0.07043601 | 4.127491 | 0.1072756 | 4.127491 | 0.119229 | 4.127491
0.07428479 | 4.163697 |  | 0.07428479 | 4.163697 | 0.1085989 | 4.163697 | 0.1198011 | 4.163697
0.07195237 | 4.199903 |  | 0.07195237 | 4.199903 | 0.1101752 | 4.199903 | 0.1202809 | 4.199903
0.07423829 | 4.236109 |  | 0.07423829 | 4.236109 | 0.1071458 | 4.236109 | 0.1157966 | 4.236109
0.07323349 | 4.272315 |  | 0.07323349 | 4.272315 | 0.1048295 | 4.272315 | 0.1213914 | 4.272315
0.07153965 | 4.308521 |  | 0.07153965 | 4.308521 | 0.1064883 | 4.308521 | 0.1215515 | 4.308521
0.07304928 | 4.344727 |  | 0.07304928 | 4.344727 | 0.1070894 | 4.344727 | 0.1217754 | 4.344727
0.06875424 | 4.380933 |  | 0.06875424 | 4.380933 | 0.1128953 | 4.380933 | 0.1159388 | 4.380933
0.06699568 | 4.417139 |  | 0.06699568 | 4.417139 | 0.1131096 | 4.417139 | 0.1133811 | 4.417139
0.06930642 | 4.453345 |  | 0.06930642 | 4.453345 | 0.1051527 | 4.453345 | 0.118005 | 4.453345
0.06750815 | 4.489551 |  | 0.06750815 | 4.489551 | 0.1068703 | 4.489551 | 0.1174559 | 4.489551
0.06643325 | 4.525757 |  | 0.06643325 | 4.525757 | 0.1066439 | 4.525757 | 0.1180654 | 4.525757
0.06728068 | 4.561963 |  | 0.06728068 | 4.561963 | 0.108735 | 4.561963 | 0.1233211 | 4.561963
0.06490483 | 4.598169 |  | 0.06490483 | 4.598169 | 0.1068167 | 4.598169 | 0.1203367 | 4.598169
0.06448885 | 4.634375 |  | 0.06448885 | 4.634375 | 0.1068454 | 4.634375 | 0.1195197 | 4.634375
0.0640423 | 4.670581 |  | 0.0640423 | 4.670581 | 0.1021375 | 4.670581 | 0.115327 | 4.670581
0.06374436 | 4.706787 |  | 0.06374436 | 4.706787 | 0.1036391 | 4.706787 | 0.1197422 | 4.706787
0.06632622 | 4.742994 |  | 0.06632622 | 4.742994 | 0.109075 | 4.742994 | 0.1251839 | 4.742994
0.06224219 | 4.7792 |  | 0.06224219 | 4.7792 | 0.1031466 | 4.7792 | 0.1164323 | 4.7792
0.05988272 | 4.815406 |  | 0.05988272 | 4.815406 | 0.1065767 | 4.815406 | 0.1264915 | 4.815406
0.06018473 | 4.851612 |  | 0.06018473 | 4.851612 | 0.1035357 | 4.851612 | 0.1237811 | 4.851612
0.06236063 | 4.887818 |  | 0.06236063 | 4.887818 | 0.09801435 | 4.887818 | 0.1210487 | 4.887818
0.05921982 | 4.924024 |  | 0.05921982 | 4.924024 | 0.09774446 | 4.924024 | 0.1295656 | 4.924024
0.06200808 | 4.96023 |  | 0.06200808 | 4.96023 | 0.1026731 | 4.96023 | 0.1219602 | 4.96023
0.06091347 | 4.996436 |  | 0.06091347 | 4.996436 | 0.09734598 | 4.996436 | 0.1248763 | 4.996436
0.05851224 | 5.032642 |  | 0.05851224 | 5.032642 | 0.1030095 | 5.032642 | 0.126037 | 5.032642
0.05983767 | 5.068848 |  | 0.05983767 | 5.068848 | 0.09704364 | 5.068848 | 0.131569 | 5.068848
0.05939048 | 5.105054 |  | 0.05939048 | 5.105054 | 0.09814576 | 5.105054 | 0.1307692 | 5.105054
0.05580408 | 5.14126 |  | 0.05580408 | 5.14126 | 0.1010255 | 5.14126 | 0.1239014 | 5.14126
0.05676142 | 5.177466 |  | 0.05676142 | 5.177466 | 0.09515178 | 5.177466 | 0.1280135 | 5.177466
0.05625934 | 5.213672 |  | 0.05625934 | 5.213672 | 0.09301136 | 5.213672 | 0.1316321 | 5.213672
0.05780481 | 5.249878 |  | 0.05780481 | 5.249878 | 0.09389034 | 5.249878 | 0.1279018 | 5.249878
0.05548046 | 5.286084 |  | 0.05548046 | 5.286084 | 0.09138591 | 5.286084 | 0.132237 | 5.286084
0.05642127 | 5.32229 |  | 0.05642127 | 5.32229 | 0.09711613 | 5.32229 | 0.132545 | 5.32229
0.05775598 | 5.358496 |  | 0.05775598 | 5.358496 | 0.09531692 | 5.358496 | 0.1263774 | 5.358496
0.05711304 | 5.394703 |  | 0.05711304 | 5.394703 | 0.09219103 | 5.394703 | 0.1285193 | 5.394703
0.05401102 | 5.430909 |  | 0.05401102 | 5.430909 | 0.09510814 | 5.430909 | 0.1321306 | 5.430909
0.05610119 | 5.467115 |  | 0.05610119 | 5.467115 | 0.09206397 | 5.467115 | 0.1311523 | 5.467115
0.0528702 | 5.503321 |  | 0.0528702 | 5.503321 | 0.09013585 | 5.503321 | 0.1275216 | 5.503321
0.05685783 | 5.539527 |  | 0.05685783 | 5.539527 | 0.08687384 | 5.539527 | 0.1202321 | 5.539527
0.05723192 | 5.575733 |  | 0.05723192 | 5.575733 | 0.08894566 | 5.575733 | 0.12516 | 5.575733
0.05639846 | 5.611939 |  | 0.05639846 | 5.611939 | 0.08681572 | 5.611939 | 0.1192655 | 5.611939
0.05426715 | 5.648145 |  | 0.05426715 | 5.648145 | 0.08749754 | 5.648145 | 0.1233443 | 5.648145
0.0544663 | 5.684351 |  | 0.0544663 | 5.684351 | 0.08575658 | 5.684351 | 0.1184072 | 5.684351
0.05569341 | 5.720557 |  | 0.05569341 | 5.720557 | 0.08289216 | 5.720557 | 0.1188575 | 5.720557
0.05272113 | 5.756763 |  | 0.05272113 | 5.756763 | 0.08482349 | 5.756763 | 0.1193614 | 5.756763
0.0541599 | 5.792969 |  | 0.0541599 | 5.792969 | 0.07973761 | 5.792969 | 0.1179267 | 5.792969
0.05676013 | 5.829175 |  | 0.05676013 | 5.829175 | 0.08262251 | 5.829175 | 0.1196202 | 5.829175
0.05563551 | 5.865381 |  | 0.05563551 | 5.865381 | 0.07619142 | 5.865381 | 0.1228463 | 5.865381
0.05500982 | 5.901587 |  | 0.05500982 | 5.901587 | 0.08047144 | 5.901587 | 0.1183825 | 5.901587
0.05370228 | 5.937793 |  | 0.05370228 | 5.937793 | 0.07731666 | 5.937793 | 0.1156575 | 5.937793
0.05551626 | 5.973999 |  | 0.05551626 | 5.973999 | 0.0724948 | 5.973999 | 0.1222228 | 5.973999
0.0543349 | 6.010206 |  | 0.0543349 | 6.010206 | 0.0764057 | 6.010206 | 0.1185808 | 6.010206
0.0533929 | 6.046412 |  | 0.0533929 | 6.046412 | 0.07566529 | 6.046412 | 0.1206379 | 6.046412
0.05266157 | 6.082618 |  | 0.05266157 | 6.082618 | 0.07517534 | 6.082618 | 0.1151375 | 6.082618
0.05386893 | 6.118824 |  | 0.05386893 | 6.118824 | 0.07354946 | 6.118824 | 0.1144821 | 6.118824
0.05280268 | 6.15503 |  | 0.05280268 | 6.15503 | 0.07037616 | 6.15503 | 0.114525 | 6.15503
0.05514728 | 6.191236 |  | 0.05514728 | 6.191236 | 0.0705957 | 6.191236 | 0.1073832 | 6.191236
0.05190707 | 6.227442 |  | 0.05190707 | 6.227442 | 0.06878004 | 6.227442 | 0.1101595 | 6.227442
0.05476765 | 6.263648 |  | 0.05476765 | 6.263648 | 0.07032099 | 6.263648 | 0.1148563 | 6.263648
0.05587013 | 6.299854 |  | 0.05587013 | 6.299854 | 0.06970117 | 6.299854 | 0.1045339 | 6.299854
0.05349409 | 6.33606 |  | 0.05349409 | 6.33606 | 0.06932668 | 6.33606 | 0.109795 | 6.33606
0.05225321 | 6.372266 |  | 0.05225321 | 6.372266 | 0.06835366 | 6.372266 | 0.1115953 | 6.372266
0.05216872 | 6.408472 |  | 0.05216872 | 6.408472 | 0.06439638 | 6.408472 | 0.1050669 | 6.408472
0.05097107 | 6.444678 |  | 0.05097107 | 6.444678 | 0.06601215 | 6.444678 | 0.104229 | 6.444678
0.05410668 | 6.480884 |  | 0.05410668 | 6.480884 | 0.0646344 | 6.480884 | 0.1042123 | 6.480884
0.05274781 | 6.51709 |  | 0.05274781 | 6.51709 | 0.0634518 | 6.51709 | 0.09908231 | 6.51709
0.04983376 | 6.553296 |  | 0.04983376 | 6.553296 | 0.06022819 | 6.553296 | 0.1028335 | 6.553296
0.04985646 | 6.589502 |  | 0.04985646 | 6.589502 | 0.06374148 | 6.589502 | 0.09968046 | 6.589502
0.05107074 | 6.625708 |  | 0.05107074 | 6.625708 | 0.06240645 | 6.625708 | 0.1011466 | 6.625708
0.05134264 | 6.661915 |  | 0.05134264 | 6.661915 | 0.06207274 | 6.661915 | 0.09979939 | 6.661915
0.05188614 | 6.698121 |  | 0.05188614 | 6.698121 | 0.05925652 | 6.698121 | 0.09350034 | 6.698121
0.05260574 | 6.734327 |  | 0.05260574 | 6.734327 | 0.0575181 | 6.734327 | 0.09428788 | 6.734327
0.05238109 | 6.770533 |  | 0.05238109 | 6.770533 | 0.06092342 | 6.770533 | 0.08784262 | 6.770533
0.05024678 | 6.806739 |  | 0.05024678 | 6.806739 | 0.0572964 | 6.806739 | 0.09057399 | 6.806739
0.05000726 | 6.842945 |  | 0.05000726 | 6.842945 | 0.05961079 | 6.842945 | 0.08461035 | 6.842945
0.05187248 | 6.879151 |  | 0.05187248 | 6.879151 | 0.05610015 | 6.879151 | 0.08296564 | 6.879151
0.05032307 | 6.915357 |  | 0.05032307 | 6.915357 | 0.0581584 | 6.915357 | 0.0822413 | 6.915357
0.04737102 | 6.951563 |  | 0.04737102 | 6.951563 | 0.05414123 | 6.951563 | 0.08243124 | 6.951563
0.04699522 | 6.987769 |  | 0.04699522 | 6.987769 | 0.05708021 | 6.987769 | 0.07961248 | 6.987769
0.04899246 | 7.023975 |  | 0.04899246 | 7.023975 | 0.05747442 | 7.023975 | 0.07675936 | 7.023975
0.0467868 | 7.060181 |  | 0.0467868 | 7.060181 | 0.05310857 | 7.060181 | 0.07749026 | 7.060181
0.04603861 | 7.096387 |  | 0.04603861 | 7.096387 | 0.05353552 | 7.096387 | 0.0735401 | 7.096387
0.0492931 | 7.132593 |  | 0.0492931 | 7.132593 | 0.0526168 | 7.132593 | 0.07002581 | 7.132593
0.04806039 | 7.168799 |  | 0.04806039 | 7.168799 | 0.05583238 | 7.168799 | 0.06695505 | 7.168799
0.04470389 | 7.205005 |  | 0.04470389 | 7.205005 | 0.05551963 | 7.205005 | 0.06935547 | 7.205005