## 1
Общество с ограниченной ответственностью "Инженерная геология" (ООО "ИнжГео")
Юр. адрес: 117279, г. Москва, ул. Миклухо-Маклая, 36 а, этаж 5, пом. XXIII к. 76-84
Телефон/факс +7 (495) 132-30-00, Адрес электронной почты inbox@inj-geo.ru
Испытательная лаборатория ООО «ИнжГео»
Адрес места осуществления деятельности лаборатории: г. Москва, просп. Вернадского, д. 51, стр. 1
Телефон +7(910)4557682, E-mail: slg85@mail.ru
Протокол испытаний № 13-63/35 от 03-12-2022
Наименование и адрес заказчика: ООО Регионстрой
Наименование объекта: Переход трубопровода через р. Енисей
Наименование используемого метода/методики: ГОСТ 12248.3-2020
Условия проведения испытания: температура окружающей среды (18 - 25)0С, влажность воздуха (40 - 75)%
Дата получение объекта подлежащего испытаниям: 06-11-2022
Дата испытания: 25.10.2022-19.11.2035
Испытание грунтов методом одноплоскостного среза
[6 empty] | Лабораторный номер: |  | 1070 |  |  |  | We, д.е. = | 0.44425755
[6 empty] | Номер скважины: |  | BH-003 |  |  |  | ρ, г/см3 = | 1.9
[6 empty] | Глубина отбора, м: |  | 4 |  |  |  | ρs, г/см3 = | 2.7
[6 empty] | Наименование грунта: |  | Суглинок, после оттаивания текучий, легкий пылеватый |  |  |  | e, д.е. = | 1.1
[6 empty] | Схема проведения опыта: |  | КД |  |  |  | IL, д.е. = | 2.257
Результаты испытаний
[7 empty] | Нормальное напряжение σ, МПа | Касательное напряжение t, МПа | tg ϕ | Угол внутреннего трения ϕ, град. | Удельное сцепление C, МПа
[7 empty] | 0.1 | 0.07544076
[7 empty] | 0.15 | 0.1214111
[7 empty] | 0.2 | 0.1403815
Эффективные значения угла внутреннего трения и удельного сцепления ϕ', С'
[7 empty] | ϕ', град. = | 33
[7 empty] | С', МПа = | 0.015
[7 empty] | Начальник исп. лаборатории: |  |  |  |  | Семиколенова Л.Г.
Лист 1 , всего листов 1
Частичное воспроизведение протокола испытаний без письменного разрешения ООО «ИнжГео» ЗАПРЕЩАЕТСЯ
второй график |  | первый график
dev | eps | sigma | dev1 | eps1 | dev2 | eps2 | dev3 | eps3
0 | 0 |  | 0 | 0 | 0 | 0 | 0 | 0
0.002133817 | 0.03620606 |  | 0.002133817 | 0.03620606 | 0.003369106 | 0.03620606 | 0.003729271 | 0.03620606
0.004284437 | 0.07241211 |  | 0.004284437 | 0.07241211 | 0.006405786 | 0.07241211 | 0.007955779 | 0.07241211
0.006035056 | 0.1086182 |  | 0.006035056 | 0.1086182 | 0.009557232 | 0.1086182 | 0.01171746 | 0.1086182
0.008009036 | 0.1448242 |  | 0.008009036 | 0.1448242 | 0.01328778 | 0.1448242 | 0.01601528 | 0.1448242
0.01043035 | 0.1810303 |  | 0.01043035 | 0.1810303 | 0.01633436 | 0.1810303 | 0.01919164 | 0.1810303
0.01252134 | 0.2172363 |  | 0.01252134 | 0.2172363 | 0.01990397 | 0.2172363 | 0.0220599 | 0.2172363
0.01494532 | 0.2534424 |  | 0.01494532 | 0.2534424 | 0.02305509 | 0.2534424 | 0.02620633 | 0.2534424
0.01660824 | 0.2896485 |  | 0.01660824 | 0.2896485 | 0.02593446 | 0.2896485 | 0.03154552 | 0.2896485
0.01796869 | 0.3258545 |  | 0.01796869 | 0.3258545 | 0.03000436 | 0.3258545 | 0.03512493 | 0.3258545
0.02054103 | 0.3620606 |  | 0.02054103 | 0.3620606 | 0.03283031 | 0.3620606 | 0.03924887 | 0.3620606
0.02229534 | 0.3982666 |  | 0.02229534 | 0.3982666 | 0.03692594 | 0.3982666 | 0.04285497 | 0.3982666
0.02447028 | 0.4344727 |  | 0.02447028 | 0.4344727 | 0.0416217 | 0.4344727 | 0.04595652 | 0.4344727
0.02732854 | 0.4706787 |  | 0.02732854 | 0.4706787 | 0.04300163 | 0.4706787 | 0.04902691 | 0.4706787
0.03034073 | 0.5068848 |  | 0.03034073 | 0.5068848 | 0.04765546 | 0.5068848 | 0.05290119 | 0.5068848
0.03076602 | 0.5430909 |  | 0.03076602 | 0.5430909 | 0.05013333 | 0.5430909 | 0.058759 | 0.5430909
0.03519722 | 0.5792969 |  | 0.03519722 | 0.5792969 | 0.0536798 | 0.5792969 | 0.06073082 | 0.5792969
0.03551117 | 0.615503 |  | 0.03551117 | 0.615503 | 0.05817481 | 0.615503 | 0.06754412 | 0.615503
0.03692181 | 0.651709 |  | 0.03692181 | 0.651709 | 0.06010976 | 0.651709 | 0.07192839 | 0.651709
0.04065163 | 0.6879151 |  | 0.04065163 | 0.6879151 | 0.06257516 | 0.6879151 | 0.07491685 | 0.6879151
0.0418535 | 0.7241211 |  | 0.0418535 | 0.7241211 | 0.06962022 | 0.7241211 | 0.08098892 | 0.7241211
0.04219128 | 0.7603272 |  | 0.04219128 | 0.7603272 | 0.07323948 | 0.7603272 | 0.08208743 | 0.7603272
0.04530879 | 0.7965333 |  | 0.04530879 | 0.7965333 | 0.07147972 | 0.7965333 | 0.08748632 | 0.7965333
0.0457912 | 0.8327393 |  | 0.0457912 | 0.8327393 | 0.07200897 | 0.8327393 | 0.08588466 | 0.8327393
0.0503145 | 0.8689454 |  | 0.0503145 | 0.8689454 | 0.07615367 | 0.8689454 | 0.09247576 | 0.8689454
0.05161115 | 0.9051514 |  | 0.05161115 | 0.9051514 | 0.08257708 | 0.9051514 | 0.09016201 | 0.9051514
0.05195809 | 0.9413575 |  | 0.05195809 | 0.9413575 | 0.08030563 | 0.9413575 | 0.09433121 | 0.9413575
0.05369201 | 0.9775635 |  | 0.05369201 | 0.9775635 | 0.08329584 | 0.9775635 | 0.0980192 | 0.9775635
0.0521979 | 1.01377 |  | 0.0521979 | 1.01377 | 0.08946805 | 1.01377 | 0.09584573 | 1.01377
0.05699064 | 1.049976 |  | 0.05699064 | 1.049976 | 0.08648 | 1.049976 | 0.09990142 | 1.049976
0.05698053 | 1.086182 |  | 0.05698053 | 1.086182 | 0.08961119 | 1.086182 | 0.1060097 | 1.086182
0.05658057 | 1.122388 |  | 0.05658057 | 1.122388 | 0.09415899 | 1.122388 | 0.1037994 | 1.122388
0.05878461 | 1.158594 |  | 0.05878461 | 1.158594 | 0.08953813 | 1.158594 | 0.1081296 | 1.158594
0.06156783 | 1.1948 |  | 0.06156783 | 1.1948 | 0.09339316 | 1.1948 | 0.1099129 | 1.1948
0.05804184 | 1.231006 |  | 0.05804184 | 1.231006 | 0.09628154 | 1.231006 | 0.113498 | 1.231006
0.0628364 | 1.267212 |  | 0.0628364 | 1.267212 | 0.09843252 | 1.267212 | 0.1164514 | 1.267212
0.06472504 | 1.303418 |  | 0.06472504 | 1.303418 | 0.1003656 | 1.303418 | 0.1182676 | 1.303418
0.06413815 | 1.339624 |  | 0.06413815 | 1.339624 | 0.1028174 | 1.339624 | 0.1223956 | 1.339624
0.06640768 | 1.37583 |  | 0.06640768 | 1.37583 | 0.09829842 | 1.37583 | 0.1172189 | 1.37583
0.06584689 | 1.412036 |  | 0.06584689 | 1.412036 | 0.1036702 | 1.412036 | 0.1205996 | 1.412036
0.06461173 | 1.448242 |  | 0.06461173 | 1.448242 | 0.1030498 | 1.448242 | 0.1212616 | 1.448242
0.06380474 | 1.484448 |  | 0.06380474 | 1.484448 | 0.1022179 | 1.484448 | 0.1214516 | 1.484448
0.06883911 | 1.520654 |  | 0.06883911 | 1.520654 | 0.112362 | 1.520654 | 0.1226946 | 1.520654
0.06900962 | 1.55686 |  | 0.06900962 | 1.55686 | 0.110769 | 1.55686 | 0.1307285 | 1.55686
0.07109407 | 1.593067 |  | 0.07109407 | 1.593067 | 0.1086868 | 1.593067 | 0.1322805 | 1.593067
0.06590349 | 1.629273 |  | 0.06590349 | 1.629273 | 0.1071814 | 1.629273 | 0.1269122 | 1.629273
0.06844153 | 1.665479 |  | 0.06844153 | 1.665479 | 0.1118847 | 1.665479 | 0.1267009 | 1.665479
0.06734933 | 1.701685 |  | 0.06734933 | 1.701685 | 0.116784 | 1.701685 | 0.1338233 | 1.701685
0.07111289 | 1.737891 |  | 0.07111289 | 1.737891 | 0.1157743 | 1.737891 | 0.1350655 | 1.737891
0.07278773 | 1.774097 |  | 0.07278773 | 1.774097 | 0.1156032 | 1.774097 | 0.1354057 | 1.774097
0.07215803 | 1.810303 |  | 0.07215803 | 1.810303 | 0.1104708 | 1.810303 | 0.1278584 | 1.810303
0.07416637 | 1.846509 |  | 0.07416637 | 1.846509 | 0.1171506 | 1.846509 | 0.1346026 | 1.846509
0.073186 | 1.882715 |  | 0.073186 | 1.882715 | 0.1178587 | 1.882715 | 0.1394118 | 1.882715
0.07102523 | 1.918921 |  | 0.07102523 | 1.918921 | 0.12013 | 1.918921 | 0.1342606 | 1.918921
0.07194605 | 1.955127 |  | 0.07194605 | 1.955127 | 0.1228403 | 1.955127 | 0.1375198 | 1.955127
0.07280883 | 1.991333 |  | 0.07280883 | 1.991333 | 0.1145906 | 1.991333 | 0.1407136 | 1.991333
0.07538801 | 2.027539 |  | 0.07538801 | 2.027539 | 0.1222024 | 2.027539 | 0.142171 | 2.027539
0.07299311 | 2.063745 |  | 0.07299311 | 2.063745 | 0.115867 | 2.063745 | 0.1320256 | 2.063745
0.07513967 | 2.099951 |  | 0.07513967 | 2.099951 | 0.1151841 | 2.099951 | 0.1378095 | 2.099951
0.07326044 | 2.136157 |  | 0.07326044 | 2.136157 | 0.1180767 | 2.136157 | 0.1418069 | 2.136157
0.07855355 | 2.172363 |  | 0.07855355 | 2.172363 | 0.1160751 | 2.172363 | 0.1377005 | 2.172363
0.0785557 | 2.208569 |  | 0.0785557 | 2.208569 | 0.1263931 | 2.208569 | 0.1453562 | 2.208569
0.07777413 | 2.244776 |  | 0.07777413 | 2.244776 | 0.1270434 | 2.244776 | 0.139394 | 2.244776
0.07544076 | 2.280982 |  | 0.07544076 | 2.280982 | 0.1225165 | 2.280982 | 0.1419179 | 2.280982
0.07581796 | 2.317188 |  | 0.07581796 | 2.317188 | 0.1214111 | 2.317188 | 0.1403815 | 2.317188
0.07850446 | 2.353394 |  | 0.07850446 | 2.353394 | 0.1176765 | 2.353394 | 0.1421702 | 2.353394
0.07336945 | 2.3896 |  | 0.07336945 | 2.3896 | 0.1249859 | 2.3896 | 0.1411694 | 2.3896
0.07812099 | 2.425806 |  | 0.07812099 | 2.425806 | 0.1222519 | 2.425806 | 0.1358812 | 2.425806
0.07657907 | 2.462012 |  | 0.07657907 | 2.462012 | 0.1183784 | 2.462012 | 0.1432822 | 2.462012
0.07707989 | 2.498218 |  | 0.07707989 | 2.498218 | 0.1180546 | 2.498218 | 0.1483652 | 2.498218
0.07718199 | 2.534424 |  | 0.07718199 | 2.534424 | 0.1186782 | 2.534424 | 0.1404304 | 2.534424
0.07363268 | 2.57063 |  | 0.07363268 | 2.57063 | 0.1214466 | 2.57063 | 0.1396833 | 2.57063
0.07526878 | 2.606836 |  | 0.07526878 | 2.606836 | 0.1259119 | 2.606836 | 0.1490501 | 2.606836
0.076702 | 2.643042 |  | 0.076702 | 2.643042 | 0.1233319 | 2.643042 | 0.1478571 | 2.643042
0.07690288 | 2.679248 |  | 0.07690288 | 2.679248 | 0.1254749 | 2.679248 | 0.1478377 | 2.679248
0.07282295 | 2.715454 |  | 0.07282295 | 2.715454 | 0.1240713 | 2.715454 | 0.1473376 | 2.715454
0.07671093 | 2.75166 |  | 0.07671093 | 2.75166 | 0.1233604 | 2.75166 | 0.1466841 | 2.75166
0.0725822 | 2.787866 |  | 0.0725822 | 2.787866 | 0.128079 | 2.787866 | 0.1384184 | 2.787866
0.07215263 | 2.824072 |  | 0.07215263 | 2.824072 | 0.1201638 | 2.824072 | 0.1450862 | 2.824072
0.0752474 | 2.860279 |  | 0.0752474 | 2.860279 | 0.1224536 | 2.860279 | 0.1483247 | 2.860279
0.07113387 | 2.896485 |  | 0.07113387 | 2.896485 | 0.1206129 | 2.896485 | 0.1432553 | 2.896485
0.07380329 | 2.932691 |  | 0.07380329 | 2.932691 | 0.1177626 | 2.932691 | 0.1408307 | 2.932691
0.06906539 | 2.968897 |  | 0.06906539 | 2.968897 | 0.1198238 | 2.968897 | 0.1456467 | 2.968897
0.07124795 | 3.005103 |  | 0.07124795 | 3.005103 | 0.1205832 | 3.005103 | 0.1438921 | 3.005103
0.06844298 | 3.041309 |  | 0.06844298 | 3.041309 | 0.1267131 | 3.041309 | 0.1452884 | 3.041309
0.06902594 | 3.077515 |  | 0.06902594 | 3.077515 | 0.123063 | 3.077515 | 0.1513328 | 3.077515
0.07114338 | 3.113721 |  | 0.07114338 | 3.113721 | 0.1227954 | 3.113721 | 0.1495738 | 3.113721
0.07219478 | 3.149927 |  | 0.07219478 | 3.149927 | 0.120548 | 3.149927 | 0.149321 | 3.149927
0.07045792 | 3.186133 |  | 0.07045792 | 3.186133 | 0.120433 | 3.186133 | 0.1425498 | 3.186133
0.06944508 | 3.222339 |  | 0.06944508 | 3.222339 | 0.1179325 | 3.222339 | 0.1419207 | 3.222339
0.07029129 | 3.258545 |  | 0.07029129 | 3.258545 | 0.1234354 | 3.258545 | 0.1487184 | 3.258545
0.06770792 | 3.294751 |  | 0.06770792 | 3.294751 | 0.1184473 | 3.294751 | 0.1423359 | 3.294751
0.06935368 | 3.330957 |  | 0.06935368 | 3.330957 | 0.1257133 | 3.330957 | 0.1488217 | 3.330957
0.06840571 | 3.367163 |  | 0.06840571 | 3.367163 | 0.1191705 | 3.367163 | 0.1446447 | 3.367163
0.06985567 | 3.403369 |  | 0.06985567 | 3.403369 | 0.1192296 | 3.403369 | 0.1507494 | 3.403369
0.07252217 | 3.439575 |  | 0.07252217 | 3.439575 | 0.1241764 | 3.439575 | 0.1492433 | 3.439575
0.07233799 | 3.475782 |  | 0.07233799 | 3.475782 | 0.120333 | 3.475782 | 0.1426716 | 3.475782
0.07008146 | 3.511988 |  | 0.07008146 | 3.511988 | 0.1255422 | 3.511988 | 0.147526 | 3.511988
0.0675346 | 3.548194 |  | 0.0675346 | 3.548194 | 0.1229747 | 3.548194 | 0.1451873 | 3.548194
0.06797358 | 3.5844 |  | 0.06797358 | 3.5844 | 0.125878 | 3.5844 | 0.1448213 | 3.5844
0.07279875 | 3.620606 |  | 0.07279875 | 3.620606 | 0.1224614 | 3.620606 | 0.1378237 | 3.620606
0.07061898 | 3.656812 |  | 0.07061898 | 3.656812 | 0.1189433 | 3.656812 | 0.1389121 | 3.656812
0.07218079 | 3.693018 |  | 0.07218079 | 3.693018 | 0.1204435 | 3.693018 | 0.1468076 | 3.693018
0.06892794 | 3.729224 |  | 0.06892794 | 3.729224 | 0.1213119 | 3.729224 | 0.1368426 | 3.729224
0.07084839 | 3.76543 |  | 0.07084839 | 3.76543 | 0.1180314 | 3.76543 | 0.1349634 | 3.76543
0.07210649 | 3.801636 |  | 0.07210649 | 3.801636 | 0.1209132 | 3.801636 | 0.141542 | 3.801636
0.07049168 | 3.837842 |  | 0.07049168 | 3.837842 | 0.1143691 | 3.837842 | 0.130851 | 3.837842
0.06839099 | 3.874048 |  | 0.06839099 | 3.874048 | 0.1188517 | 3.874048 | 0.1368325 | 3.874048
0.07190767 | 3.910254 |  | 0.07190767 | 3.910254 | 0.120776 | 3.910254 | 0.1298322 | 3.910254
0.07290779 | 3.94646 |  | 0.07290779 | 3.94646 | 0.1149295 | 3.94646 | 0.1311286 | 3.94646
0.07235667 | 3.982666 |  | 0.07235667 | 3.982666 | 0.1169392 | 3.982666 | 0.1370709 | 3.982666
0.07208899 | 4.018872 |  | 0.07208899 | 4.018872 | 0.1163927 | 4.018872 | 0.1318879 | 4.018872
0.06770772 | 4.055078 |  | 0.06770772 | 4.055078 | 0.1188442 | 4.055078 | 0.1285242 | 4.055078
0.06888977 | 4.091284 |  | 0.06888977 | 4.091284 | 0.1164249 | 4.091284 | 0.1285017 | 4.091284
0.07359964 | 4.127491 |  | 0.07359964 | 4.127491 | 0.1161775 | 4.127491 | 0.1292002 | 4.127491
0.06801007 | 4.163697 |  | 0.06801007 | 4.163697 | 0.1179974 | 4.163697 | 0.1226103 | 4.163697
0.07305049 | 4.199903 |  | 0.07305049 | 4.199903 | 0.11136 | 4.199903 | 0.1233875 | 4.199903
0.0699995 | 4.236109 |  | 0.0699995 | 4.236109 | 0.1092467 | 4.236109 | 0.1181445 | 4.236109
0.06858201 | 4.272315 |  | 0.06858201 | 4.272315 | 0.1126841 | 4.272315 | 0.1252711 | 4.272315
0.07238408 | 4.308521 |  | 0.07238408 | 4.308521 | 0.1130287 | 4.308521 | 0.119589 | 4.308521
0.06921816 | 4.344727 |  | 0.06921816 | 4.344727 | 0.1144878 | 4.344727 | 0.1253333 | 4.344727
0.07357579 | 4.380933 |  | 0.07357579 | 4.380933 | 0.1076771 | 4.380933 | 0.1242816 | 4.380933
0.06832004 | 4.417139 |  | 0.06832004 | 4.417139 | 0.1106041 | 4.417139 | 0.1202844 | 4.417139
0.07393575 | 4.453345 |  | 0.07393575 | 4.453345 | 0.1118584 | 4.453345 | 0.1196396 | 4.453345
0.07076322 | 4.489551 |  | 0.07076322 | 4.489551 | 0.1047057 | 4.489551 | 0.1129278 | 4.489551
0.06819681 | 4.525757 |  | 0.06819681 | 4.525757 | 0.1070859 | 4.525757 | 0.1127884 | 4.525757
0.06973991 | 4.561963 |  | 0.06973991 | 4.561963 | 0.1084333 | 4.561963 | 0.1187027 | 4.561963
0.07119113 | 4.598169 |  | 0.07119113 | 4.598169 | 0.1058654 | 4.598169 | 0.1101201 | 4.598169
0.07085561 | 4.634375 |  | 0.07085561 | 4.634375 | 0.1031647 | 4.634375 | 0.1117981 | 4.634375
0.06745543 | 4.670581 |  | 0.06745543 | 4.670581 | 0.1044169 | 4.670581 | 0.1144623 | 4.670581
0.07307877 | 4.706787 |  | 0.07307877 | 4.706787 | 0.09740763 | 4.706787 | 0.1107153 | 4.706787
0.07242972 | 4.742994 |  | 0.07242972 | 4.742994 | 0.09794966 | 4.742994 | 0.1086097 | 4.742994
0.06929945 | 4.7792 |  | 0.06929945 | 4.7792 | 0.09991898 | 4.7792 | 0.1081 | 4.7792
0.0715057 | 4.815406 |  | 0.0715057 | 4.815406 | 0.09175645 | 4.815406 | 0.1061366 | 4.815406
0.06992207 | 4.851612 |  | 0.06992207 | 4.851612 | 0.09749613 | 4.851612 | 0.1122337 | 4.851612
0.07146034 | 4.887818 |  | 0.07146034 | 4.887818 | 0.08896594 | 4.887818 | 0.1054362 | 4.887818
0.06739991 | 4.924024 |  | 0.06739991 | 4.924024 | 0.0937735 | 4.924024 | 0.1068967 | 4.924024
0.0698523 | 4.96023 |  | 0.0698523 | 4.96023 | 0.09321756 | 4.96023 | 0.1078565 | 4.96023
0.06636427 | 4.996436 |  | 0.06636427 | 4.996436 | 0.08647764 | 4.996436 | 0.1027466 | 4.996436
0.07155362 | 5.032642 |  | 0.07155362 | 5.032642 | 0.08934616 | 5.032642 | 0.1062165 | 5.032642
0.06598053 | 5.068848 |  | 0.06598053 | 5.068848 | 0.08804425 | 5.068848 | 0.1046696 | 5.068848
0.07082625 | 5.105054 |  | 0.07082625 | 5.105054 | 0.08542812 | 5.105054 | 0.1057519 | 5.105054
0.06609729 | 5.14126 |  | 0.06609729 | 5.14126 | 0.08354185 | 5.14126 | 0.1005288 | 5.14126
0.06667486 | 5.177466 |  | 0.06667486 | 5.177466 | 0.08844387 | 5.177466 | 0.09899844 | 5.177466
0.06751999 | 5.213672 |  | 0.06751999 | 5.213672 | 0.08837815 | 5.213672 | 0.106245 | 5.213672
0.06623425 | 5.249878 |  | 0.06623425 | 5.249878 | 0.08865071 | 5.249878 | 0.09926695 | 5.249878
0.06605869 | 5.286084 |  | 0.06605869 | 5.286084 | 0.08765047 | 5.286084 | 0.1023597 | 5.286084
0.0662411 | 5.32229 |  | 0.0662411 | 5.32229 | 0.08293453 | 5.32229 | 0.1032996 | 5.32229
0.0684513 | 5.358496 |  | 0.0684513 | 5.358496 | 0.08757093 | 5.358496 | 0.1035041 | 5.358496
0.06324559 | 5.394703 |  | 0.06324559 | 5.394703 | 0.08963029 | 5.394703 | 0.09986964 | 5.394703
0.06517944 | 5.430909 |  | 0.06517944 | 5.430909 | 0.08991928 | 5.430909 | 0.103032 | 5.430909
0.06363347 | 5.467115 |  | 0.06363347 | 5.467115 | 0.08474969 | 5.467115 | 0.1071745 | 5.467115
0.06150082 | 5.503321 |  | 0.06150082 | 5.503321 | 0.0883049 | 5.503321 | 0.1076177 | 5.503321
0.06512208 | 5.539527 |  | 0.06512208 | 5.539527 | 0.09043223 | 5.539527 | 0.1025753 | 5.539527
0.06033613 | 5.575733 |  | 0.06033613 | 5.575733 | 0.0899269 | 5.575733 | 0.1064694 | 5.575733
0.05881274 | 5.611939 |  | 0.05881274 | 5.611939 | 0.08548752 | 5.611939 | 0.1032062 | 5.611939
0.0618972 | 5.648145 |  | 0.0618972 | 5.648145 | 0.08809603 | 5.648145 | 0.1090199 | 5.648145
0.05771556 | 5.684351 |  | 0.05771556 | 5.684351 | 0.08812667 | 5.684351 | 0.1026106 | 5.684351
0.06077498 | 5.720557 |  | 0.06077498 | 5.720557 | 0.09406798 | 5.720557 | 0.1080626 | 5.720557
0.05624284 | 5.756763 |  | 0.05624284 | 5.756763 | 0.09032252 | 5.756763 | 0.1029465 | 5.756763
0.05467606 | 5.792969 |  | 0.05467606 | 5.792969 | 0.09612534 | 5.792969 | 0.1040957 | 5.792969
0.05674821 | 5.829175 |  | 0.05674821 | 5.829175 | 0.09437491 | 5.829175 | 0.1113955 | 5.829175
0.05235288 | 5.865381 |  | 0.05235288 | 5.865381 | 0.09209436 | 5.865381 | 0.1038759 | 5.865381
0.05184188 | 5.901587 |  | 0.05184188 | 5.901587 | 0.09062461 | 5.901587 | 0.1099447 | 5.901587
0.0518202 | 5.937793 |  | 0.0518202 | 5.937793 | 0.09503496 | 5.937793 | 0.1075203 | 5.937793
0.05335941 | 5.973999 |  | 0.05335941 | 5.973999 | 0.09715882 | 5.973999 | 0.1073973 | 5.973999
0.05261113 | 6.010206 |  | 0.05261113 | 6.010206 | 0.09227848 | 6.010206 | 0.1043565 | 6.010206
0.04985382 | 6.046412 |  | 0.04985382 | 6.046412 | 0.09686859 | 6.046412 | 0.1078116 | 6.046412
0.04887291 | 6.082618 |  | 0.04887291 | 6.082618 | 0.0938582 | 6.082618 | 0.1108254 | 6.082618
0.04781774 | 6.118824 |  | 0.04781774 | 6.118824 | 0.09550115 | 6.118824 | 0.1139945 | 6.118824
0.04736781 | 6.15503 |  | 0.04736781 | 6.15503 | 0.09385209 | 6.15503 | 0.1105322 | 6.15503
0.04729418 | 6.191236 |  | 0.04729418 | 6.191236 | 0.09458307 | 6.191236 | 0.1065304 | 6.191236
0.04588964 | 6.227442 |  | 0.04588964 | 6.227442 | 0.09385766 | 6.227442 | 0.1081098 | 6.227442
0.04478331 | 6.263648 |  | 0.04478331 | 6.263648 | 0.0925924 | 6.263648 | 0.10472 | 6.263648
0.04637552 | 6.299854 |  | 0.04637552 | 6.299854 | 0.09606087 | 6.299854 | 0.1128211 | 6.299854
0.0443029 | 6.33606 |  | 0.0443029 | 6.33606 | 0.0989143 | 6.33606 | 0.1090548 | 6.33606
0.04655004 | 6.372266 |  | 0.04655004 | 6.372266 | 0.09253615 | 6.372266 | 0.1050514 | 6.372266
0.04512382 | 6.408472 |  | 0.04512382 | 6.408472 | 0.09484709 | 6.408472 | 0.1110461 | 6.408472
0.0458015 | 6.444678 |  | 0.0458015 | 6.444678 | 0.09287679 | 6.444678 | 0.1094322 | 6.444678
0.04460161 | 6.480884 |  | 0.04460161 | 6.480884 | 0.09327244 | 6.480884 | 0.1122355 | 6.480884
0.04229598 | 6.51709 |  | 0.04229598 | 6.51709 | 0.09103257 | 6.51709 | 0.1074054 | 6.51709
0.04499196 | 6.553296 |  | 0.04499196 | 6.553296 | 0.09270426 | 6.553296 | 0.1032759 | 6.553296
0.04200921 | 6.589502 |  | 0.04200921 | 6.589502 | 0.09521328 | 6.589502 | 0.1032987 | 6.589502
0.0435929 | 6.625708 |  | 0.0435929 | 6.625708 | 0.09725416 | 6.625708 | 0.1109793 | 6.625708
0.04234423 | 6.661915 |  | 0.04234423 | 6.661915 | 0.09299818 | 6.661915 | 0.1060048 | 6.661915
0.04003466 | 6.698121 |  | 0.04003466 | 6.698121 | 0.09360016 | 6.698121 | 0.102499 | 6.698121
0.04159501 | 6.734327 |  | 0.04159501 | 6.734327 | 0.09085598 | 6.734327 | 0.1043569 | 6.734327
0.03966615 | 6.770533 |  | 0.03966615 | 6.770533 | 0.09460377 | 6.770533 | 0.1063944 | 6.770533
0.04049419 | 6.806739 |  | 0.04049419 | 6.806739 | 0.09514937 | 6.806739 | 0.1009038 | 6.806739
0.038596 | 6.842945 |  | 0.038596 | 6.842945 | 0.09200897 | 6.842945 | 0.103646 | 6.842945
0.03820864 | 6.879151 |  | 0.03820864 | 6.879151 | 0.0887787 | 6.879151 | 0.1072467 | 6.879151
0.04028237 | 6.915357 |  | 0.04028237 | 6.915357 | 0.093228 | 6.915357 | 0.1038092 | 6.915357
0.03806123 | 6.951563 |  | 0.03806123 | 6.951563 | 0.08798672 | 6.951563 | 0.09858916 | 6.951563
0.03972199 | 6.987769 |  | 0.03972199 | 6.987769 | 0.09064705 | 6.987769 | 0.102085 | 6.987769
0.03696644 | 7.023975 |  | 0.03696644 | 7.023975 | 0.08637968 | 7.023975 | 0.1020967 | 7.023975
0.0370187 | 7.060181 |  | 0.0370187 | 7.060181 | 0.0895608 | 7.060181 | 0.09561234 | 7.060181
0.03980387 | 7.096387 |  | 0.03980387 | 7.096387 | 0.08680483 | 7.096387 | 0.09606355 | 7.096387
0.03642188 | 7.132593 |  | 0.03642188 | 7.132593 | 0.08747302 | 7.132593 | 0.09751792 | 7.132593
0.03633123 | 7.168799 |  | 0.03633123 | 7.168799 | 0.0831666 | 7.168799 | 0.09577721 | 7.168799
0.03805663 | 7.205005 |  | 0.03805663 | 7.205005 | 0.08034837 | 7.205005 | 0.09376036 | 7.205005