## 1
Общество с ограниченной ответственностью "Инженерная геология" (ООО "ИнжГео")
Юр. адрес: 117279, г. Москва, ул. Миклухо-Маклая, 36 а, этаж 5, пом. XXIII к. 76-84
Телефон/факс +7 (495) 132-30-00, Адрес электронной почты inbox@inj-geo.ru
Испытательная лаборатория ООО «ИнжГео»
Адрес места осуществления деятельности лаборатории: г. Москва, просп. Вернадского, д. 51, стр. 1
Телефон +7(910)4557682, E-mail: slg85@mail.ru
Протокол испытаний № 13-63/36 от 04-12-2022
Наименование и адрес заказчика: ООО Регионстрой
Наименование объекта: Переход трубопровода через р. Енисей
Наименование используемого метода/методики: ГОСТ 12248.3-2020
Условия проведения испытания: температура окружающей среды (18 - 25)0С, влажность воздуха (40 - 75)%
Дата получение объекта подлежащего испытаниям: 07-11-2022
Дата испытания: 25.10.2022-19.11.2036
Испытание грунтов методом одноплоскостного среза
[6 empty] | Лабораторный номер: |  | 1071 |  |  |  | We, д.е. = | 0.53286882
[6 empty] | Номер скважины: |  | BH-004 |  |  |  | ρ, г/см3 = | 1.9
[6 empty] | Глубина отбора, м: |  | 1.5 |  |  |  | ρs, г/см3 = | 2.73
[6 empty] | Наименование грунта: |  | Суглинок, после оттаивания текучий, легкий пылеватый |  |  |  | e, д.е. = | 1.1
[6 empty] | Схема проведения опыта: |  | КД |  |  |  | IL, д.е. = | 2.365
Результаты испытаний
[7 empty] | Нормальное напряжение σ, МПа | Касательное напряжение t, МПа | tg ϕ | Угол внутреннего трения ϕ, град. | Удельное сцепление C, МПа
[7 empty] | 0.1 | 0.08445085
[7 empty] | 0.15 | 0.1121763
[7 empty] | 0.2 | 0.1519017
Эффективные значения угла внутреннего трения и удельного сцепления ϕ', С'
[7 empty] | ϕ', град. = | 34
[7 empty] | С', МПа = | 0.015
[7 empty] | Начальник исп. лаборатории: |  |  |  |  | Семиколенова Л.Г.
Лист 1 , всего листов 1
Частичное воспроизведение протокола испытаний без письменного разрешения ООО «ИнжГео» ЗАПРЕЩАЕТСЯ
второй график |  | первый график
dev | eps | sigma | dev1 | eps1 | dev2 | eps2 | dev3 | eps3
0 | 0 |  | 0 | 0 | 0 | 0 | 0 | 0
0.001459943 | 0.02837379 |  | 0.001459943 | 0.02837379 | 0.001938666 | 0.02837379 | 0.002597162 | 0.02837379
0.002919346 | 0.05674758 |  | 0.002919346 | 0.05674758 | 0.003849897 | 0.05674758 | 0.005257843 | 0.05674758
0.004391326 | 0.08512138 |  | 0.004391326 | 0.08512138 | 0.005789449 | 0.08512138 | 0.007931709 | 0.08512138
0.005863932 | 0.1134952 |  | 0.005863932 | 0.1134952 | 0.007758099 | 0.1134952 | 0.01051914 | 0.1134952
0.007351157 | 0.141869 |  | 0.007351157 | 0.141869 | 0.009595154 | 0.141869 | 0.01304163 | 0.141869
0.008679841 | 0.1702428 |  | 0.008679841 | 0.1702428 | 0.0115585 | 0.1702428 | 0.01583737 | 0.1702428
0.01011234 | 0.1986165 |  | 0.01011234 | 0.1986165 | 0.01368569 | 0.1986165 | 0.01817072 | 0.1986165
0.01164809 | 0.2269903 |  | 0.01164809 | 0.2269903 | 0.01557751 | 0.2269903 | 0.02076893 | 0.2269903
0.01300065 | 0.2553641 |  | 0.01300065 | 0.2553641 | 0.01758072 | 0.2553641 | 0.02373822 | 0.2553641
0.01470922 | 0.2837379 |  | 0.01470922 | 0.2837379 | 0.01939114 | 0.2837379 | 0.02605631 | 0.2837379
0.01590458 | 0.3121117 |  | 0.01590458 | 0.3121117 | 0.02114314 | 0.3121117 | 0.02898827 | 0.3121117
0.01731922 | 0.3404855 |  | 0.01731922 | 0.3404855 | 0.02330954 | 0.3404855 | 0.03168695 | 0.3404855
0.01889542 | 0.3688593 |  | 0.01889542 | 0.3688593 | 0.02510134 | 0.3688593 | 0.03393945 | 0.3688593
0.02047574 | 0.3972331 |  | 0.02047574 | 0.3972331 | 0.02720882 | 0.3972331 | 0.03650299 | 0.3972331
0.02201888 | 0.4256069 |  | 0.02201888 | 0.4256069 | 0.02886411 | 0.4256069 | 0.03942432 | 0.4256069
0.02332591 | 0.4539807 |  | 0.02332591 | 0.4539807 | 0.03089692 | 0.4539807 | 0.04217913 | 0.4539807
0.02495734 | 0.4823545 |  | 0.02495734 | 0.4823545 | 0.0332038 | 0.4823545 | 0.04461766 | 0.4823545
0.0262669 | 0.5107283 |  | 0.0262669 | 0.5107283 | 0.03531498 | 0.5107283 | 0.04769292 | 0.5107283
0.0280145 | 0.539102 |  | 0.0280145 | 0.539102 | 0.03691843 | 0.539102 | 0.0501031 | 0.539102
0.02927515 | 0.5674758 |  | 0.02927515 | 0.5674758 | 0.03913689 | 0.5674758 | 0.05252463 | 0.5674758
0.03118754 | 0.5958496 |  | 0.03118754 | 0.5958496 | 0.04106408 | 0.5958496 | 0.05536088 | 0.5958496
0.03244765 | 0.6242234 |  | 0.03244765 | 0.6242234 | 0.04357967 | 0.6242234 | 0.05825246 | 0.6242234
0.03424369 | 0.6525972 |  | 0.03424369 | 0.6525972 | 0.04483115 | 0.6525972 | 0.06081746 | 0.6525972
0.03513029 | 0.680971 |  | 0.03513029 | 0.680971 | 0.04711107 | 0.680971 | 0.06385847 | 0.680971
0.03722897 | 0.7093448 |  | 0.03722897 | 0.7093448 | 0.04933377 | 0.7093448 | 0.06649939 | 0.7093448
0.03829676 | 0.7377186 |  | 0.03829676 | 0.7377186 | 0.05100181 | 0.7377186 | 0.06866416 | 0.7377186
0.03943493 | 0.7660924 |  | 0.03943493 | 0.7660924 | 0.05214487 | 0.7660924 | 0.0706325 | 0.7660924
0.04072943 | 0.7944662 |  | 0.04072943 | 0.7944662 | 0.05407386 | 0.7944662 | 0.07334085 | 0.7944662
0.04172198 | 0.82284 |  | 0.04172198 | 0.82284 | 0.05635891 | 0.82284 | 0.07546937 | 0.82284
0.04363186 | 0.8512138 |  | 0.04363186 | 0.8512138 | 0.05801388 | 0.8512138 | 0.07873007 | 0.8512138
0.04490151 | 0.8795876 |  | 0.04490151 | 0.8795876 | 0.05896174 | 0.8795876 | 0.08022702 | 0.8795876
0.0462141 | 0.9079613 |  | 0.0462141 | 0.9079613 | 0.06033925 | 0.9079613 | 0.08238338 | 0.9079613
0.04674228 | 0.9363351 |  | 0.04674228 | 0.9363351 | 0.0626256 | 0.9363351 | 0.08428698 | 0.9363351
0.04789039 | 0.9647089 |  | 0.04789039 | 0.9647089 | 0.06392094 | 0.9647089 | 0.08681821 | 0.9647089
0.0495932 | 0.9930827 |  | 0.0495932 | 0.9930827 | 0.06530224 | 0.9930827 | 0.08991618 | 0.9930827
0.05110354 | 1.021457 |  | 0.05110354 | 1.021457 | 0.0670515 | 1.021457 | 0.09044058 | 1.021457
0.05163983 | 1.04983 |  | 0.05163983 | 1.04983 | 0.0694219 | 1.04983 | 0.09283778 | 1.04983
0.05275399 | 1.078204 |  | 0.05275399 | 1.078204 | 0.07053245 | 1.078204 | 0.0959313 | 1.078204
0.05394777 | 1.106578 |  | 0.05394777 | 1.106578 | 0.07272784 | 1.106578 | 0.09806271 | 1.106578
0.0559974 | 1.134952 |  | 0.0559974 | 1.134952 | 0.07437411 | 1.134952 | 0.1005527 | 1.134952
0.05630165 | 1.163325 |  | 0.05630165 | 1.163325 | 0.07587002 | 1.163325 | 0.1013003 | 1.163325
0.05820392 | 1.191699 |  | 0.05820392 | 1.191699 | 0.07705896 | 1.191699 | 0.1032561 | 1.191699
0.05904009 | 1.220073 |  | 0.05904009 | 1.220073 | 0.07804738 | 1.220073 | 0.1069373 | 1.220073
0.06052419 | 1.248447 |  | 0.06052419 | 1.248447 | 0.07980459 | 1.248447 | 0.1076344 | 1.248447
0.06099901 | 1.276821 |  | 0.06099901 | 1.276821 | 0.08180376 | 1.276821 | 0.1088842 | 1.276821
0.06159752 | 1.305194 |  | 0.06159752 | 1.305194 | 0.08286743 | 1.305194 | 0.1110299 | 1.305194
0.06314035 | 1.333568 |  | 0.06314035 | 1.333568 | 0.0838276 | 1.333568 | 0.1137407 | 1.333568
0.06463376 | 1.361942 |  | 0.06463376 | 1.361942 | 0.08562356 | 1.361942 | 0.1153354 | 1.361942
0.06556012 | 1.390316 |  | 0.06556012 | 1.390316 | 0.08702329 | 1.390316 | 0.1156451 | 1.390316
0.06625614 | 1.41869 |  | 0.06625614 | 1.41869 | 0.08779836 | 1.41869 | 0.1178844 | 1.41869
0.06668561 | 1.447063 |  | 0.06668561 | 1.447063 | 0.08805626 | 1.447063 | 0.1202831 | 1.447063
0.06776969 | 1.475437 |  | 0.06776969 | 1.475437 | 0.08927499 | 1.475437 | 0.121412 | 1.475437
0.06813927 | 1.503811 |  | 0.06813927 | 1.503811 | 0.09060921 | 1.503811 | 0.12201 | 1.503811
0.0683426 | 1.532185 |  | 0.0683426 | 1.532185 | 0.09192366 | 1.532185 | 0.1238449 | 1.532185
0.06955754 | 1.560559 |  | 0.06955754 | 1.560559 | 0.09330806 | 1.560559 | 0.1252257 | 1.560559
0.07059005 | 1.588932 |  | 0.07059005 | 1.588932 | 0.0938488 | 1.588932 | 0.12721 | 1.588932
0.07111181 | 1.617306 |  | 0.07111181 | 1.617306 | 0.09327481 | 1.617306 | 0.1271585 | 1.617306
0.07155641 | 1.64568 |  | 0.07155641 | 1.64568 | 0.09470795 | 1.64568 | 0.1268508 | 1.64568
0.07112912 | 1.674054 |  | 0.07112912 | 1.674054 | 0.09587265 | 1.674054 | 0.1283271 | 1.674054
0.07184147 | 1.702428 |  | 0.07184147 | 1.702428 | 0.096253 | 1.702428 | 0.1289612 | 1.702428
0.07249495 | 1.730801 |  | 0.07249495 | 1.730801 | 0.09682719 | 1.730801 | 0.1312087 | 1.730801
0.07297767 | 1.759175 |  | 0.07297767 | 1.759175 | 0.09766703 | 1.759175 | 0.1318849 | 1.759175
0.07313774 | 1.787549 |  | 0.07313774 | 1.787549 | 0.09792404 | 1.787549 | 0.1336251 | 1.787549
0.07427681 | 1.815923 |  | 0.07427681 | 1.815923 | 0.0997289 | 1.815923 | 0.1345647 | 1.815923
0.07451281 | 1.844296 |  | 0.07451281 | 1.844296 | 0.09845839 | 1.844296 | 0.135723 | 1.844296
0.07564331 | 1.87267 |  | 0.07564331 | 1.87267 | 0.09997661 | 1.87267 | 0.1359782 | 1.87267
0.07571305 | 1.901044 |  | 0.07571305 | 1.901044 | 0.1001063 | 1.901044 | 0.1372221 | 1.901044
0.07593773 | 1.929418 |  | 0.07593773 | 1.929418 | 0.1019331 | 1.929418 | 0.1383333 | 1.929418
0.07740331 | 1.957792 |  | 0.07740331 | 1.957792 | 0.1010291 | 1.957792 | 0.1391838 | 1.957792
0.07706354 | 1.986165 |  | 0.07706354 | 1.986165 | 0.1031337 | 1.986165 | 0.137919 | 1.986165
0.07829091 | 2.014539 |  | 0.07829091 | 2.014539 | 0.1037048 | 2.014539 | 0.1402344 | 2.014539
0.07771856 | 2.042913 |  | 0.07771856 | 2.042913 | 0.1033169 | 2.042913 | 0.1406645 | 2.042913
0.07852393 | 2.071287 |  | 0.07852393 | 2.071287 | 0.1044498 | 2.071287 | 0.1403498 | 2.071287
0.07862643 | 2.099661 |  | 0.07862643 | 2.099661 | 0.1050488 | 2.099661 | 0.1415249 | 2.099661
0.08020017 | 2.128034 |  | 0.08020017 | 2.128034 | 0.1054321 | 2.128034 | 0.1425547 | 2.128034
0.07916108 | 2.156408 |  | 0.07916108 | 2.156408 | 0.1061367 | 2.156408 | 0.1426313 | 2.156408
0.08012585 | 2.184782 |  | 0.08012585 | 2.184782 | 0.1068472 | 2.184782 | 0.1453497 | 2.184782
0.08126815 | 2.213156 |  | 0.08126815 | 2.213156 | 0.1080558 | 2.213156 | 0.1464526 | 2.213156
0.08170648 | 2.24153 |  | 0.08170648 | 2.24153 | 0.1082726 | 2.24153 | 0.1468925 | 2.24153
0.08197601 | 2.269903 |  | 0.08197601 | 2.269903 | 0.1080027 | 2.269903 | 0.145372 | 2.269903
0.08249086 | 2.298277 |  | 0.08249086 | 2.298277 | 0.1076086 | 2.298277 | 0.1469068 | 2.298277
0.08122774 | 2.326651 |  | 0.08122774 | 2.326651 | 0.1092568 | 2.326651 | 0.1474172 | 2.326651
0.08159914 | 2.355025 |  | 0.08159914 | 2.355025 | 0.1084102 | 2.355025 | 0.1477347 | 2.355025
0.08195409 | 2.383399 |  | 0.08195409 | 2.383399 | 0.1089695 | 2.383399 | 0.1482131 | 2.383399
0.08301289 | 2.411772 |  | 0.08301289 | 2.411772 | 0.1101231 | 2.411772 | 0.1490172 | 2.411772
0.08240437 | 2.440146 |  | 0.08240437 | 2.440146 | 0.1093475 | 2.440146 | 0.1498352 | 2.440146
0.08303063 | 2.46852 |  | 0.08303063 | 2.46852 | 0.110478 | 2.46852 | 0.1493621 | 2.46852
0.08277067 | 2.496894 |  | 0.08277067 | 2.496894 | 0.1110321 | 2.496894 | 0.1517499 | 2.496894
0.08361903 | 2.525267 |  | 0.08361903 | 2.525267 | 0.1101815 | 2.525267 | 0.1503151 | 2.525267
0.08389577 | 2.553641 |  | 0.08389577 | 2.553641 | 0.1107591 | 2.553641 | 0.1497261 | 2.553641
0.08441219 | 2.582015 |  | 0.08441219 | 2.582015 | 0.1116114 | 2.582015 | 0.1518624 | 2.582015
0.08488258 | 2.610389 |  | 0.08488258 | 2.610389 | 0.112146 | 2.610389 | 0.1526328 | 2.610389
0.08393223 | 2.638763 |  | 0.08393223 | 2.638763 | 0.1125957 | 2.638763 | 0.1525151 | 2.638763
0.08481247 | 2.667136 |  | 0.08481247 | 2.667136 | 0.1112784 | 2.667136 | 0.1528708 | 2.667136
0.08382157 | 2.69551 |  | 0.08382157 | 2.69551 | 0.1127868 | 2.69551 | 0.1518326 | 2.69551
0.08445085 | 2.723884 |  | 0.08445085 | 2.723884 | 0.1121763 | 2.723884 | 0.1519017 | 2.723884
0.08372373 | 2.752258 |  | 0.08372373 | 2.752258 | 0.1112217 | 2.752258 | 0.151566 | 2.752258
0.08469108 | 2.780632 |  | 0.08469108 | 2.780632 | 0.111116 | 2.780632 | 0.1517567 | 2.780632
0.08521709 | 2.809005 |  | 0.08521709 | 2.809005 | 0.1110757 | 2.809005 | 0.1520961 | 2.809005
0.08492336 | 2.837379 |  | 0.08492336 | 2.837379 | 0.1121544 | 2.837379 | 0.1526303 | 2.837379
0.08413302 | 2.865753 |  | 0.08413302 | 2.865753 | 0.1126042 | 2.865753 | 0.1509817 | 2.865753
0.08338733 | 2.894127 |  | 0.08338733 | 2.894127 | 0.1118917 | 2.894127 | 0.1521515 | 2.894127
0.08467668 | 2.922501 |  | 0.08467668 | 2.922501 | 0.1125543 | 2.922501 | 0.150315 | 2.922501
0.08318165 | 2.950874 |  | 0.08318165 | 2.950874 | 0.1108798 | 2.950874 | 0.1493928 | 2.950874
0.08360949 | 2.979248 |  | 0.08360949 | 2.979248 | 0.1109144 | 2.979248 | 0.1506289 | 2.979248
0.08412993 | 3.007622 |  | 0.08412993 | 3.007622 | 0.1099894 | 3.007622 | 0.1496301 | 3.007622
0.08278881 | 3.035996 |  | 0.08278881 | 3.035996 | 0.109814 | 3.035996 | 0.1496598 | 3.035996
0.08206466 | 3.06437 |  | 0.08206466 | 3.06437 | 0.1089957 | 3.06437 | 0.1482358 | 3.06437
0.08301024 | 3.092743 |  | 0.08301024 | 3.092743 | 0.1087814 | 3.092743 | 0.1476166 | 3.092743
0.08163311 | 3.121117 |  | 0.08163311 | 3.121117 | 0.1094503 | 3.121117 | 0.1470999 | 3.121117
0.08187086 | 3.149491 |  | 0.08187086 | 3.149491 | 0.1079976 | 3.149491 | 0.1476151 | 3.149491
0.08234165 | 3.177865 |  | 0.08234165 | 3.177865 | 0.1091576 | 3.177865 | 0.1462271 | 3.177865
0.08177379 | 3.206238 |  | 0.08177379 | 3.206238 | 0.1084582 | 3.206238 | 0.1467499 | 3.206238
0.08153358 | 3.234612 |  | 0.08153358 | 3.234612 | 0.1068165 | 3.234612 | 0.1464359 | 3.234612
0.08050464 | 3.262986 |  | 0.08050464 | 3.262986 | 0.1074272 | 3.262986 | 0.146167 | 3.262986
0.07999075 | 3.29136 |  | 0.07999075 | 3.29136 | 0.1073712 | 3.29136 | 0.1433452 | 3.29136
0.07987363 | 3.319734 |  | 0.07987363 | 3.319734 | 0.1065525 | 3.319734 | 0.1445162 | 3.319734
0.07940904 | 3.348107 |  | 0.07940904 | 3.348107 | 0.1047403 | 3.348107 | 0.1417324 | 3.348107
0.07838152 | 3.376481 |  | 0.07838152 | 3.376481 | 0.1046919 | 3.376481 | 0.1425774 | 3.376481
0.07889241 | 3.404855 |  | 0.07889241 | 3.404855 | 0.1041036 | 3.404855 | 0.1421442 | 3.404855
0.07785974 | 3.433229 |  | 0.07785974 | 3.433229 | 0.1029019 | 3.433229 | 0.1418187 | 3.433229
0.07811703 | 3.461603 |  | 0.07811703 | 3.461603 | 0.1042795 | 3.461603 | 0.1411105 | 3.461603
0.07773328 | 3.489976 |  | 0.07773328 | 3.489976 | 0.1018565 | 3.489976 | 0.140389 | 3.489976
0.07689691 | 3.51835 |  | 0.07689691 | 3.51835 | 0.1024895 | 3.51835 | 0.1394068 | 3.51835
0.07589177 | 3.546724 |  | 0.07589177 | 3.546724 | 0.1008275 | 3.546724 | 0.1363965 | 3.546724
0.07526871 | 3.575098 |  | 0.07526871 | 3.575098 | 0.1002117 | 3.575098 | 0.1369024 | 3.575098
0.07585973 | 3.603472 |  | 0.07585973 | 3.603472 | 0.09946098 | 3.603472 | 0.136734 | 3.603472
0.07511462 | 3.631845 |  | 0.07511462 | 3.631845 | 0.09883809 | 3.631845 | 0.1360938 | 3.631845
0.07513172 | 3.660219 |  | 0.07513172 | 3.660219 | 0.1000354 | 3.660219 | 0.1337043 | 3.660219
0.07382283 | 3.688593 |  | 0.07382283 | 3.688593 | 0.09935824 | 3.688593 | 0.1332782 | 3.688593
0.07295144 | 3.716967 |  | 0.07295144 | 3.716967 | 0.09784047 | 3.716967 | 0.1316415 | 3.716967
0.0726785 | 3.745341 |  | 0.0726785 | 3.745341 | 0.09788012 | 3.745341 | 0.1316479 | 3.745341
0.07233197 | 3.773714 |  | 0.07233197 | 3.773714 | 0.09744991 | 3.773714 | 0.1306788 | 3.773714
0.07177686 | 3.802088 |  | 0.07177686 | 3.802088 | 0.09632003 | 3.802088 | 0.1293129 | 3.802088
0.07216636 | 3.830462 |  | 0.07216636 | 3.830462 | 0.09597316 | 3.830462 | 0.1279724 | 3.830462
0.0707306 | 3.858836 |  | 0.0707306 | 3.858836 | 0.09490839 | 3.858836 | 0.1278516 | 3.858836
0.07097743 | 3.88721 |  | 0.07097743 | 3.88721 | 0.09405359 | 3.88721 | 0.1283681 | 3.88721
0.07060859 | 3.915583 |  | 0.07060859 | 3.915583 | 0.09431337 | 3.915583 | 0.127257 | 3.915583
0.06997945 | 3.943957 |  | 0.06997945 | 3.943957 | 0.09245193 | 3.943957 | 0.1248524 | 3.943957
0.06887325 | 3.972331 |  | 0.06887325 | 3.972331 | 0.09238061 | 3.972331 | 0.12422 | 3.972331
0.0697674 | 4.000705 |  | 0.0697674 | 4.000705 | 0.09190094 | 4.000705 | 0.1242224 | 4.000705
0.06850419 | 4.029078 |  | 0.06850419 | 4.029078 | 0.09081175 | 4.029078 | 0.1237252 | 4.029078
0.06805331 | 4.057452 |  | 0.06805331 | 4.057452 | 0.09043167 | 4.057452 | 0.12183 | 4.057452
0.06808232 | 4.085826 |  | 0.06808232 | 4.085826 | 0.09020839 | 4.085826 | 0.1222275 | 4.085826
0.06744286 | 4.1142 |  | 0.06744286 | 4.1142 | 0.08922572 | 4.1142 | 0.1206049 | 4.1142
0.06658364 | 4.142574 |  | 0.06658364 | 4.142574 | 0.08866624 | 4.142574 | 0.1213827 | 4.142574
0.06733954 | 4.170947 |  | 0.06733954 | 4.170947 | 0.08955376 | 4.170947 | 0.1198258 | 4.170947
0.06642987 | 4.199321 |  | 0.06642987 | 4.199321 | 0.08815068 | 4.199321 | 0.1192602 | 4.199321
0.06581863 | 4.227695 |  | 0.06581863 | 4.227695 | 0.08750612 | 4.227695 | 0.1182571 | 4.227695
0.06600261 | 4.256069 |  | 0.06600261 | 4.256069 | 0.08796871 | 4.256069 | 0.1172862 | 4.256069
0.06560897 | 4.284443 |  | 0.06560897 | 4.284443 | 0.08733136 | 4.284443 | 0.118553 | 4.284443
0.06548167 | 4.312816 |  | 0.06548167 | 4.312816 | 0.08701414 | 4.312816 | 0.1172419 | 4.312816
0.06486581 | 4.34119 |  | 0.06486581 | 4.34119 | 0.08699877 | 4.34119 | 0.1162065 | 4.34119
0.06531631 | 4.369564 |  | 0.06531631 | 4.369564 | 0.0868028 | 4.369564 | 0.1165414 | 4.369564
0.06419617 | 4.397938 |  | 0.06419617 | 4.397938 | 0.08493797 | 4.397938 | 0.1149942 | 4.397938
0.0642211 | 4.426312 |  | 0.0642211 | 4.426312 | 0.0853818 | 4.426312 | 0.1159187 | 4.426312
0.06398965 | 4.454685 |  | 0.06398965 | 4.454685 | 0.08548181 | 4.454685 | 0.1143965 | 4.454685
0.06418014 | 4.483059 |  | 0.06418014 | 4.483059 | 0.08473453 | 4.483059 | 0.1139399 | 4.483059
0.06293505 | 4.511433 |  | 0.06293505 | 4.511433 | 0.08502938 | 4.511433 | 0.1134751 | 4.511433
0.06360167 | 4.539807 |  | 0.06360167 | 4.539807 | 0.08347501 | 4.539807 | 0.1147981 | 4.539807
0.06299775 | 4.568181 |  | 0.06299775 | 4.568181 | 0.08371351 | 4.568181 | 0.1138688 | 4.568181
0.06317588 | 4.596554 |  | 0.06317588 | 4.596554 | 0.08363354 | 4.596554 | 0.1132285 | 4.596554
0.06199746 | 4.624928 |  | 0.06199746 | 4.624928 | 0.08280759 | 4.624928 | 0.1127616 | 4.624928
0.06248908 | 4.653302 |  | 0.06248908 | 4.653302 | 0.08325227 | 4.653302 | 0.1125893 | 4.653302
0.06234493 | 4.681676 |  | 0.06234493 | 4.681676 | 0.08166892 | 4.681676 | 0.1122512 | 4.681676
0.06231928 | 4.710049 |  | 0.06231928 | 4.710049 | 0.0825821 | 4.710049 | 0.1101176 | 4.710049
0.06155007 | 4.738423 |  | 0.06155007 | 4.738423 | 0.08232878 | 4.738423 | 0.1101018 | 4.738423
0.06174856 | 4.766797 |  | 0.06174856 | 4.766797 | 0.08174417 | 4.766797 | 0.1099985 | 4.766797
0.06150653 | 4.795171 |  | 0.06150653 | 4.795171 | 0.08123734 | 4.795171 | 0.1104123 | 4.795171
0.06068927 | 4.823545 |  | 0.06068927 | 4.823545 | 0.08121115 | 4.823545 | 0.1101348 | 4.823545
0.0600663 | 4.851918 |  | 0.0600663 | 4.851918 | 0.08039749 | 4.851918 | 0.109468 | 4.851918
0.0608721 | 4.880292 |  | 0.0608721 | 4.880292 | 0.08019952 | 4.880292 | 0.1089481 | 4.880292
0.06023605 | 4.908666 |  | 0.06023605 | 4.908666 | 0.07976423 | 4.908666 | 0.1089087 | 4.908666
0.05976696 | 4.93704 |  | 0.05976696 | 4.93704 | 0.07889551 | 4.93704 | 0.106652 | 4.93704
0.05985078 | 4.965414 |  | 0.05985078 | 4.965414 | 0.07954749 | 4.965414 | 0.106999 | 4.965414
0.05901344 | 4.993787 |  | 0.05901344 | 4.993787 | 0.07951666 | 4.993787 | 0.1076548 | 4.993787
0.0592252 | 5.022161 |  | 0.0592252 | 5.022161 | 0.07922747 | 5.022161 | 0.1074018 | 5.022161
0.05921202 | 5.050535 |  | 0.05921202 | 5.050535 | 0.07830661 | 5.050535 | 0.1068655 | 5.050535
0.0592586 | 5.078909 |  | 0.0592586 | 5.078909 | 0.077948 | 5.078909 | 0.1059539 | 5.078909
0.05870236 | 5.107283 |  | 0.05870236 | 5.107283 | 0.07789667 | 5.107283 | 0.1052612 | 5.107283
0.05839624 | 5.135656 |  | 0.05839624 | 5.135656 | 0.07832005 | 5.135656 | 0.1052788 | 5.135656
0.05768028 | 5.16403 |  | 0.05768028 | 5.16403 | 0.07678686 | 5.16403 | 0.1044924 | 5.16403
0.05776463 | 5.192404 |  | 0.05776463 | 5.192404 | 0.07727565 | 5.192404 | 0.105309 | 5.192404
0.05822512 | 5.220778 |  | 0.05822512 | 5.220778 | 0.07612804 | 5.220778 | 0.1049269 | 5.220778
0.05712334 | 5.249152 |  | 0.05712334 | 5.249152 | 0.07666484 | 5.249152 | 0.1032448 | 5.249152
0.05753378 | 5.277525 |  | 0.05753378 | 5.277525 | 0.07670429 | 5.277525 | 0.1040846 | 5.277525
0.0572508 | 5.305899 |  | 0.0572508 | 5.305899 | 0.07552978 | 5.305899 | 0.102154 | 5.305899
0.05716494 | 5.334273 |  | 0.05716494 | 5.334273 | 0.07497825 | 5.334273 | 0.1020023 | 5.334273
0.05645612 | 5.362647 |  | 0.05645612 | 5.362647 | 0.07498326 | 5.362647 | 0.1028251 | 5.362647
0.05630281 | 5.39102 |  | 0.05630281 | 5.39102 | 0.07475707 | 5.39102 | 0.101496 | 5.39102
0.05656987 | 5.419394 |  | 0.05656987 | 5.419394 | 0.07539687 | 5.419394 | 0.1010109 | 5.419394
0.05637544 | 5.447768 |  | 0.05637544 | 5.447768 | 0.07433792 | 5.447768 | 0.1013924 | 5.447768
0.05638595 | 5.476142 |  | 0.05638595 | 5.476142 | 0.07479327 | 5.476142 | 0.1016636 | 5.476142
0.05637026 | 5.504516 |  | 0.05637026 | 5.504516 | 0.07425266 | 5.504516 | 0.1008901 | 5.504516
0.05557583 | 5.532889 |  | 0.05557583 | 5.532889 | 0.07472521 | 5.532889 | 0.1000043 | 5.532889
0.05549976 | 5.561263 |  | 0.05549976 | 5.561263 | 0.07373524 | 5.561263 | 0.1002074 | 5.561263
0.05594725 | 5.589637 |  | 0.05594725 | 5.589637 | 0.07300413 | 5.589637 | 0.1006622 | 5.589637
0.05543793 | 5.618011 |  | 0.05543793 | 5.618011 | 0.07308031 | 5.618011 | 0.1002432 | 5.618011
0.05471869 | 5.646385 |  | 0.05471869 | 5.646385 | 0.07355426 | 5.646385 | 0.09820435 | 5.646385