## 1
Общество с ограниченной ответственностью "Инженерная геология" (ООО "ИнжГео")
Юр. адрес: 117279, г. Москва, ул. Миклухо-Маклая, 36 а, этаж 5, пом. XXIII к. 76-84
Телефон/факс +7 (495) 132-30-00, Адрес электронной почты inbox@inj-geo.ru
Испытательная лаборатория ООО «ИнжГео»
Адрес места осуществления деятельности лаборатории: г. Москва, просп. Вернадского, д. 51, стр. 1
Телефон +7(910)4557682, E-mail: slg85@mail.ru
Протокол испытаний № 13-63/37 от 05-12-2022
Наименование и адрес заказчика: ООО Регионстрой
Наименование объекта: Переход трубопровода через р. Енисей
Наименование используемого метода/методики: ГОСТ 12248.3-2020
Условия проведения испытания: температура окружающей среды (18 - 25)0С, влажность воздуха (40 - 75)%
Дата получение объекта подлежащего испытаниям: 08-11-2022
Дата испытания: 25.10.2022-19.11.2037
Испытание грунтов методом одноплоскостного среза
[6 empty] | Лабораторный номер: |  | 1072 |  |  |  | We, д.е. = | 0.506050912
[6 empty] | Номер скважины: |  | BH-004 |  |  |  | ρ, г/см3 = | 1.9
[6 empty] | Глубина отбора, м: |  | 3 |  |  |  | ρs, г/см3 = | 2.72
[6 empty] | Наименование грунта: |  | Суглинок, после оттаивания текучий, легкий пылеватый |  |  |  | e, д.е. = | 1.1
[6 empty] | Схема проведения опыта: |  | КД |  |  |  | IL, д.е. = | 2.288
Результаты испытаний
[7 empty] | Нормальное напряжение σ, МПа | Касательное напряжение t, МПа | tg ϕ | Угол внутреннего трения ϕ, град. | Удельное сцепление C, МПа
[7 empty] | 0.1 | 0.08302075
[7 empty] | 0.15 | 0.1240311
[7 empty] | 0.2 | 0.1530415
Эффективные значения угла внутреннего трения и удельного сцепления ϕ', С'
[7 empty] | ϕ', град. = | 35
[7 empty] | С', МПа = | 0.015
[7 empty] | Начальник исп. лаборатории: |  |  |  |  | Семиколенова Л.Г.
Лист 1 , всего листов 1
Частичное воспроизведение протокола испытаний без письменного разрешения ООО «ИнжГео» ЗАПРЕЩАЕТСЯ
второй график |  | первый график
dev | eps | sigma | dev1 | eps1 | dev2 | eps2 | dev3 | eps3
0 | 0 |  | 0 | 0 | 0 | 0 | 0 | 0
0.001430922 | 0.02837379 |  | 0.001430922 | 0.02837379 | 0.002136909 | 0.02837379 | 0.002657325 | 0.02837379
0.002878793 | 0.05674758 |  | 0.002878793 | 0.05674758 | 0.004276449 | 0.05674758 | 0.005272996 | 0.05674758
0.004286014 | 0.08512138 |  | 0.004286014 | 0.08512138 | 0.006455867 | 0.08512138 | 0.007892176 | 0.08512138
0.005695282 | 0.1134952 |  | 0.005695282 | 0.1134952 | 0.008520611 | 0.1134952 | 0.01056003 | 0.1134952
0.007123505 | 0.141869 |  | 0.007123505 | 0.141869 | 0.01068945 | 0.141869 | 0.01322929 | 0.141869
0.008561227 | 0.1702428 |  | 0.008561227 | 0.1702428 | 0.01285835 | 0.1702428 | 0.01585002 | 0.1702428
0.009945113 | 0.1986165 |  | 0.009945113 | 0.1986165 | 0.0150361 | 0.1986165 | 0.01859551 | 0.1986165
0.01156777 | 0.2269903 |  | 0.01156777 | 0.2269903 | 0.01722547 | 0.2269903 | 0.02131571 | 0.2269903
0.01281403 | 0.2553641 |  | 0.01281403 | 0.2553641 | 0.01940013 | 0.2553641 | 0.02355736 | 0.2553641
0.01430394 | 0.2837379 |  | 0.01430394 | 0.2837379 | 0.02124131 | 0.2837379 | 0.02653712 | 0.2837379
0.01583387 | 0.3121117 |  | 0.01583387 | 0.3121117 | 0.02375906 | 0.3121117 | 0.02926099 | 0.3121117
0.01707408 | 0.3404855 |  | 0.01707408 | 0.3404855 | 0.02571896 | 0.3404855 | 0.03201665 | 0.3404855
0.01853259 | 0.3688593 |  | 0.01853259 | 0.3688593 | 0.02762882 | 0.3688593 | 0.03457188 | 0.3688593
0.02022931 | 0.3972331 |  | 0.02022931 | 0.3972331 | 0.02991041 | 0.3972331 | 0.03729097 | 0.3972331
0.02155352 | 0.4256069 |  | 0.02155352 | 0.4256069 | 0.03197233 | 0.4256069 | 0.03958137 | 0.4256069
0.02300214 | 0.4539807 |  | 0.02300214 | 0.4539807 | 0.03417586 | 0.4539807 | 0.04241091 | 0.4539807
0.02448578 | 0.4823545 |  | 0.02448578 | 0.4823545 | 0.03619371 | 0.4823545 | 0.0449705 | 0.4823545
0.02620905 | 0.5107283 |  | 0.02620905 | 0.5107283 | 0.03905485 | 0.5107283 | 0.04760556 | 0.5107283
0.02723785 | 0.539102 |  | 0.02723785 | 0.539102 | 0.0412387 | 0.539102 | 0.05102608 | 0.539102
0.02920834 | 0.5674758 |  | 0.02920834 | 0.5674758 | 0.04319063 | 0.5674758 | 0.05365604 | 0.5674758
0.0302967 | 0.5958496 |  | 0.0302967 | 0.5958496 | 0.04586822 | 0.5958496 | 0.05651794 | 0.5958496
0.03216027 | 0.6242234 |  | 0.03216027 | 0.6242234 | 0.04787959 | 0.6242234 | 0.05929643 | 0.6242234
0.03318586 | 0.6525972 |  | 0.03318586 | 0.6525972 | 0.04943411 | 0.6525972 | 0.06107049 | 0.6525972
0.03489092 | 0.680971 |  | 0.03489092 | 0.680971 | 0.0518867 | 0.680971 | 0.06399709 | 0.680971
0.03658765 | 0.7093448 |  | 0.03658765 | 0.7093448 | 0.05412492 | 0.7093448 | 0.06695828 | 0.7093448
0.03786262 | 0.7377186 |  | 0.03786262 | 0.7377186 | 0.05576801 | 0.7377186 | 0.06962311 | 0.7377186
0.039024 | 0.7660924 |  | 0.039024 | 0.7660924 | 0.05834167 | 0.7660924 | 0.07178667 | 0.7660924
0.03991518 | 0.7944662 |  | 0.03991518 | 0.7944662 | 0.05946433 | 0.7944662 | 0.07369122 | 0.7944662
0.04111478 | 0.82284 |  | 0.04111478 | 0.82284 | 0.06236442 | 0.82284 | 0.07579151 | 0.82284
0.04276517 | 0.8512138 |  | 0.04276517 | 0.8512138 | 0.06333004 | 0.8512138 | 0.07796203 | 0.8512138
0.04348808 | 0.8795876 |  | 0.04348808 | 0.8795876 | 0.06532381 | 0.8795876 | 0.08020688 | 0.8795876
0.04532788 | 0.9079613 |  | 0.04532788 | 0.9079613 | 0.06711306 | 0.9079613 | 0.08267764 | 0.9079613
0.04667725 | 0.9363351 |  | 0.04667725 | 0.9363351 | 0.06966562 | 0.9363351 | 0.0861478 | 0.9363351
0.04737386 | 0.9647089 |  | 0.04737386 | 0.9647089 | 0.07052714 | 0.9647089 | 0.08698814 | 0.9647089
0.04887028 | 0.9930827 |  | 0.04887028 | 0.9930827 | 0.07287284 | 0.9930827 | 0.08968407 | 0.9930827
0.0496642 | 1.021457 |  | 0.0496642 | 1.021457 | 0.07418974 | 1.021457 | 0.09126641 | 1.021457
0.05147568 | 1.04983 |  | 0.05147568 | 1.04983 | 0.07561326 | 1.04983 | 0.0941844 | 1.04983
0.05200182 | 1.078204 |  | 0.05200182 | 1.078204 | 0.07777546 | 1.078204 | 0.09605357 | 1.078204
0.052938 | 1.106578 |  | 0.052938 | 1.106578 | 0.07926386 | 1.106578 | 0.09797086 | 1.106578
0.05463962 | 1.134952 |  | 0.05463962 | 1.134952 | 0.08148353 | 1.134952 | 0.1013374 | 1.134952
0.05521448 | 1.163325 |  | 0.05521448 | 1.163325 | 0.08392964 | 1.163325 | 0.1036118 | 1.163325
0.05640544 | 1.191699 |  | 0.05640544 | 1.191699 | 0.08540641 | 1.191699 | 0.1058122 | 1.191699
0.05768693 | 1.220073 |  | 0.05768693 | 1.220073 | 0.08632144 | 1.220073 | 0.1059884 | 1.220073
0.0592869 | 1.248447 |  | 0.0592869 | 1.248447 | 0.08755977 | 1.248447 | 0.1083006 | 1.248447
0.05942581 | 1.276821 |  | 0.05942581 | 1.276821 | 0.0894534 | 1.276821 | 0.1102545 | 1.276821
0.06153701 | 1.305194 |  | 0.06153701 | 1.305194 | 0.09058547 | 1.305194 | 0.1122793 | 1.305194
0.06155031 | 1.333568 |  | 0.06155031 | 1.333568 | 0.09214929 | 1.333568 | 0.1137369 | 1.333568
0.06271471 | 1.361942 |  | 0.06271471 | 1.361942 | 0.09488858 | 1.361942 | 0.1154235 | 1.361942
0.06354973 | 1.390316 |  | 0.06354973 | 1.390316 | 0.0962295 | 1.390316 | 0.1180075 | 1.390316
0.06494003 | 1.41869 |  | 0.06494003 | 1.41869 | 0.09672892 | 1.41869 | 0.1204031 | 1.41869
0.06545806 | 1.447063 |  | 0.06545806 | 1.447063 | 0.09841942 | 1.447063 | 0.120183 | 1.447063
0.06610486 | 1.475437 |  | 0.06610486 | 1.475437 | 0.09847187 | 1.475437 | 0.1221397 | 1.475437
0.06652278 | 1.503811 |  | 0.06652278 | 1.503811 | 0.1000246 | 1.503811 | 0.1223694 | 1.503811
0.06711077 | 1.532185 |  | 0.06711077 | 1.532185 | 0.1007173 | 1.532185 | 0.1240874 | 1.532185
0.06801044 | 1.560559 |  | 0.06801044 | 1.560559 | 0.1021066 | 1.560559 | 0.1259259 | 1.560559
0.06909125 | 1.588932 |  | 0.06909125 | 1.588932 | 0.1021905 | 1.588932 | 0.1263975 | 1.588932
0.06940722 | 1.617306 |  | 0.06940722 | 1.617306 | 0.1029349 | 1.617306 | 0.1281383 | 1.617306
0.07050572 | 1.64568 |  | 0.07050572 | 1.64568 | 0.1049574 | 1.64568 | 0.1282286 | 1.64568
0.0703761 | 1.674054 |  | 0.0703761 | 1.674054 | 0.1059097 | 1.674054 | 0.1289389 | 1.674054
0.07074572 | 1.702428 |  | 0.07074572 | 1.702428 | 0.1068179 | 1.702428 | 0.1315009 | 1.702428
0.07176839 | 1.730801 |  | 0.07176839 | 1.730801 | 0.1062151 | 1.730801 | 0.1328794 | 1.730801
0.07209513 | 1.759175 |  | 0.07209513 | 1.759175 | 0.1072777 | 1.759175 | 0.1330074 | 1.759175
0.07331499 | 1.787549 |  | 0.07331499 | 1.787549 | 0.108533 | 1.787549 | 0.1350293 | 1.787549
0.07338453 | 1.815923 |  | 0.07338453 | 1.815923 | 0.1085317 | 1.815923 | 0.1358844 | 1.815923
0.07305963 | 1.844296 |  | 0.07305963 | 1.844296 | 0.1094793 | 1.844296 | 0.1354796 | 1.844296
0.07418453 | 1.87267 |  | 0.07418453 | 1.87267 | 0.109723 | 1.87267 | 0.1360151 | 1.87267
0.07396852 | 1.901044 |  | 0.07396852 | 1.901044 | 0.1111981 | 1.901044 | 0.1376468 | 1.901044
0.07525976 | 1.929418 |  | 0.07525976 | 1.929418 | 0.1124364 | 1.929418 | 0.1387901 | 1.929418
0.07509561 | 1.957792 |  | 0.07509561 | 1.957792 | 0.1129246 | 1.957792 | 0.1383487 | 1.957792
0.07558377 | 1.986165 |  | 0.07558377 | 1.986165 | 0.1124096 | 1.986165 | 0.140985 | 1.986165
0.07660586 | 2.014539 |  | 0.07660586 | 2.014539 | 0.1150527 | 2.014539 | 0.1421885 | 2.014539
0.076956 | 2.042913 |  | 0.076956 | 2.042913 | 0.1145111 | 2.042913 | 0.1418191 | 2.042913
0.07795957 | 2.071287 |  | 0.07795957 | 2.071287 | 0.1146218 | 2.071287 | 0.1423008 | 2.071287
0.07817332 | 2.099661 |  | 0.07817332 | 2.099661 | 0.117033 | 2.099661 | 0.1427444 | 2.099661
0.07770904 | 2.128034 |  | 0.07770904 | 2.128034 | 0.1159088 | 2.128034 | 0.1433651 | 2.128034
0.07831533 | 2.156408 |  | 0.07831533 | 2.156408 | 0.1169309 | 2.156408 | 0.1446715 | 2.156408
0.07850067 | 2.184782 |  | 0.07850067 | 2.184782 | 0.1179739 | 2.184782 | 0.1447382 | 2.184782
0.07898012 | 2.213156 |  | 0.07898012 | 2.213156 | 0.1174022 | 2.213156 | 0.1472007 | 2.213156
0.08020339 | 2.24153 |  | 0.08020339 | 2.24153 | 0.1196555 | 2.24153 | 0.145396 | 2.24153
0.0807478 | 2.269903 |  | 0.0807478 | 2.269903 | 0.1203605 | 2.269903 | 0.1487778 | 2.269903
0.07978482 | 2.298277 |  | 0.07978482 | 2.298277 | 0.1196767 | 2.298277 | 0.1475057 | 2.298277
0.0808278 | 2.326651 |  | 0.0808278 | 2.326651 | 0.1194058 | 2.326651 | 0.1493408 | 2.326651
0.08160109 | 2.355025 |  | 0.08160109 | 2.355025 | 0.1205078 | 2.355025 | 0.1480974 | 2.355025
0.08162999 | 2.383399 |  | 0.08162999 | 2.383399 | 0.1223658 | 2.383399 | 0.1501335 | 2.383399
0.08172119 | 2.411772 |  | 0.08172119 | 2.411772 | 0.1228563 | 2.411772 | 0.1508261 | 2.411772
0.08127855 | 2.440146 |  | 0.08127855 | 2.440146 | 0.1221363 | 2.440146 | 0.1499203 | 2.440146
0.08177206 | 2.46852 |  | 0.08177206 | 2.46852 | 0.1214435 | 2.46852 | 0.1500449 | 2.46852
0.08218214 | 2.496894 |  | 0.08218214 | 2.496894 | 0.1217721 | 2.496894 | 0.1507537 | 2.496894
0.08212893 | 2.525267 |  | 0.08212893 | 2.525267 | 0.1233998 | 2.525267 | 0.1526267 | 2.525267
0.08193068 | 2.553641 |  | 0.08193068 | 2.553641 | 0.1229201 | 2.553641 | 0.1505607 | 2.553641
0.08207385 | 2.582015 |  | 0.08207385 | 2.582015 | 0.1235053 | 2.582015 | 0.1518595 | 2.582015
0.08347 | 2.610389 |  | 0.08347 | 2.610389 | 0.1227984 | 2.610389 | 0.1512612 | 2.610389
0.08214637 | 2.638763 |  | 0.08214637 | 2.638763 | 0.1232075 | 2.638763 | 0.1523155 | 2.638763
0.0830943 | 2.667136 |  | 0.0830943 | 2.667136 | 0.1247481 | 2.667136 | 0.1542319 | 2.667136
0.08226106 | 2.69551 |  | 0.08226106 | 2.69551 | 0.1242103 | 2.69551 | 0.1530943 | 2.69551
0.08302075 | 2.723884 |  | 0.08302075 | 2.723884 | 0.1240311 | 2.723884 | 0.1530415 | 2.723884
0.08327728 | 2.752258 |  | 0.08327728 | 2.752258 | 0.1231121 | 2.752258 | 0.1541878 | 2.752258
0.08318222 | 2.780632 |  | 0.08318222 | 2.780632 | 0.1232928 | 2.780632 | 0.1515184 | 2.780632
0.083633 | 2.809005 |  | 0.083633 | 2.809005 | 0.1239792 | 2.809005 | 0.1531456 | 2.809005
0.08271448 | 2.837379 |  | 0.08271448 | 2.837379 | 0.1238831 | 2.837379 | 0.1527825 | 2.837379
0.08272486 | 2.865753 |  | 0.08272486 | 2.865753 | 0.1225007 | 2.865753 | 0.1514736 | 2.865753
0.0825456 | 2.894127 |  | 0.0825456 | 2.894127 | 0.1236177 | 2.894127 | 0.1529427 | 2.894127
0.08333353 | 2.922501 |  | 0.08333353 | 2.922501 | 0.1228095 | 2.922501 | 0.1508496 | 2.922501
0.08292593 | 2.950874 |  | 0.08292593 | 2.950874 | 0.1218964 | 2.950874 | 0.1519863 | 2.950874
0.08258802 | 2.979248 |  | 0.08258802 | 2.979248 | 0.122059 | 2.979248 | 0.1505172 | 2.979248
0.08142683 | 3.007622 |  | 0.08142683 | 3.007622 | 0.1216376 | 3.007622 | 0.1519312 | 3.007622
0.08114986 | 3.035996 |  | 0.08114986 | 3.035996 | 0.1230064 | 3.035996 | 0.1520482 | 3.035996
0.08165265 | 3.06437 |  | 0.08165265 | 3.06437 | 0.1214395 | 3.06437 | 0.1497836 | 3.06437
0.08074375 | 3.092743 |  | 0.08074375 | 3.092743 | 0.1219881 | 3.092743 | 0.150356 | 3.092743
0.08081718 | 3.121117 |  | 0.08081718 | 3.121117 | 0.1219359 | 3.121117 | 0.1485021 | 3.121117
0.08140354 | 3.149491 |  | 0.08140354 | 3.149491 | 0.1204828 | 3.149491 | 0.1498671 | 3.149491
0.08007997 | 3.177865 |  | 0.08007997 | 3.177865 | 0.1194697 | 3.177865 | 0.1476648 | 3.177865
0.08000515 | 3.206238 |  | 0.08000515 | 3.206238 | 0.1194662 | 3.206238 | 0.1488093 | 3.206238
0.08009714 | 3.234612 |  | 0.08009714 | 3.234612 | 0.1187949 | 3.234612 | 0.1476227 | 3.234612
0.0790938 | 3.262986 |  | 0.0790938 | 3.262986 | 0.118342 | 3.262986 | 0.1450865 | 3.262986
0.07824169 | 3.29136 |  | 0.07824169 | 3.29136 | 0.1169031 | 3.29136 | 0.146297 | 3.29136
0.07853675 | 3.319734 |  | 0.07853675 | 3.319734 | 0.1161943 | 3.319734 | 0.1458177 | 3.319734
0.07837679 | 3.348107 |  | 0.07837679 | 3.348107 | 0.116603 | 3.348107 | 0.1444808 | 3.348107
0.0773806 | 3.376481 |  | 0.0773806 | 3.376481 | 0.1163131 | 3.376481 | 0.1429452 | 3.376481
0.07774196 | 3.404855 |  | 0.07774196 | 3.404855 | 0.1153825 | 3.404855 | 0.1431538 | 3.404855
0.07725624 | 3.433229 |  | 0.07725624 | 3.433229 | 0.1143165 | 3.433229 | 0.140842 | 3.433229
0.07646545 | 3.461603 |  | 0.07646545 | 3.461603 | 0.1143519 | 3.461603 | 0.141817 | 3.461603
0.07636373 | 3.489976 |  | 0.07636373 | 3.489976 | 0.1139153 | 3.489976 | 0.140938 | 3.489976
0.0756703 | 3.51835 |  | 0.0756703 | 3.51835 | 0.1118755 | 3.51835 | 0.1387672 | 3.51835
0.07580861 | 3.546724 |  | 0.07580861 | 3.546724 | 0.1115055 | 3.546724 | 0.1389018 | 3.546724
0.07434507 | 3.575098 |  | 0.07434507 | 3.575098 | 0.1123193 | 3.575098 | 0.137792 | 3.575098
0.07474582 | 3.603472 |  | 0.07474582 | 3.603472 | 0.1112916 | 3.603472 | 0.1366381 | 3.603472
0.07447697 | 3.631845 |  | 0.07447697 | 3.631845 | 0.1103082 | 3.631845 | 0.1349803 | 3.631845
0.07306044 | 3.660219 |  | 0.07306044 | 3.660219 | 0.1085921 | 3.660219 | 0.136302 | 3.660219
0.07222306 | 3.688593 |  | 0.07222306 | 3.688593 | 0.1094558 | 3.688593 | 0.1343723 | 3.688593
0.07300447 | 3.716967 |  | 0.07300447 | 3.716967 | 0.1081154 | 3.716967 | 0.1322557 | 3.716967
0.07126075 | 3.745341 |  | 0.07126075 | 3.745341 | 0.1071496 | 3.745341 | 0.1316944 | 3.745341
0.07142869 | 3.773714 |  | 0.07142869 | 3.773714 | 0.1063178 | 3.773714 | 0.1322522 | 3.773714
0.07084542 | 3.802088 |  | 0.07084542 | 3.802088 | 0.1056505 | 3.802088 | 0.1306628 | 3.802088
0.07098663 | 3.830462 |  | 0.07098663 | 3.830462 | 0.1057151 | 3.830462 | 0.1306235 | 3.830462
0.06994647 | 3.858836 |  | 0.06994647 | 3.858836 | 0.1048755 | 3.858836 | 0.1290953 | 3.858836
0.06983123 | 3.88721 |  | 0.06983123 | 3.88721 | 0.1042222 | 3.88721 | 0.128792 | 3.88721
0.0687691 | 3.915583 |  | 0.0687691 | 3.915583 | 0.1040116 | 3.915583 | 0.1275738 | 3.915583
0.06851924 | 3.943957 |  | 0.06851924 | 3.943957 | 0.1032398 | 3.943957 | 0.126639 | 3.943957
0.06806931 | 3.972331 |  | 0.06806931 | 3.972331 | 0.1029299 | 3.972331 | 0.1256941 | 3.972331
0.0683753 | 4.000705 |  | 0.0683753 | 4.000705 | 0.1024456 | 4.000705 | 0.1248037 | 4.000705
0.06725633 | 4.029078 |  | 0.06725633 | 4.029078 | 0.1004895 | 4.029078 | 0.124143 | 4.029078
0.06709562 | 4.057452 |  | 0.06709562 | 4.057452 | 0.1005002 | 4.057452 | 0.1241058 | 4.057452
0.06737004 | 4.085826 |  | 0.06737004 | 4.085826 | 0.1001307 | 4.085826 | 0.1237477 | 4.085826
0.06601532 | 4.1142 |  | 0.06601532 | 4.1142 | 0.09914113 | 4.1142 | 0.1215956 | 4.1142
0.06567399 | 4.142574 |  | 0.06567399 | 4.142574 | 0.09928925 | 4.142574 | 0.1204922 | 4.142574
0.06533231 | 4.170947 |  | 0.06533231 | 4.170947 | 0.09763443 | 4.170947 | 0.1200349 | 4.170947
0.06567083 | 4.199321 |  | 0.06567083 | 4.199321 | 0.09699795 | 4.199321 | 0.1203237 | 4.199321
0.064483 | 4.227695 |  | 0.064483 | 4.227695 | 0.09660812 | 4.227695 | 0.1201752 | 4.227695
0.06447077 | 4.256069 |  | 0.06447077 | 4.256069 | 0.09737164 | 4.256069 | 0.1203731 | 4.256069
0.06469121 | 4.284443 |  | 0.06469121 | 4.284443 | 0.09670495 | 4.284443 | 0.1176732 | 4.284443
0.06403281 | 4.312816 |  | 0.06403281 | 4.312816 | 0.09595108 | 4.312816 | 0.118642 | 4.312816
0.06358209 | 4.34119 |  | 0.06358209 | 4.34119 | 0.09555334 | 4.34119 | 0.1188686 | 4.34119
0.06367573 | 4.369564 |  | 0.06367573 | 4.369564 | 0.0955769 | 4.369564 | 0.1180493 | 4.369564
0.06347031 | 4.397938 |  | 0.06347031 | 4.397938 | 0.09386693 | 4.397938 | 0.117037 | 4.397938
0.06319038 | 4.426312 |  | 0.06319038 | 4.426312 | 0.09373546 | 4.426312 | 0.1174983 | 4.426312
0.06336499 | 4.454685 |  | 0.06336499 | 4.454685 | 0.09471282 | 4.454685 | 0.1157764 | 4.454685
0.0619975 | 4.483059 |  | 0.0619975 | 4.483059 | 0.09332449 | 4.483059 | 0.1147372 | 4.483059
0.06204393 | 4.511433 |  | 0.06204393 | 4.511433 | 0.09231952 | 4.511433 | 0.1148784 | 4.511433
0.06156797 | 4.539807 |  | 0.06156797 | 4.539807 | 0.09361456 | 4.539807 | 0.1141594 | 4.539807
0.06181337 | 4.568181 |  | 0.06181337 | 4.568181 | 0.09317975 | 4.568181 | 0.115168 | 4.568181
0.06221082 | 4.596554 |  | 0.06221082 | 4.596554 | 0.09278504 | 4.596554 | 0.1142599 | 4.596554
0.06111334 | 4.624928 |  | 0.06111334 | 4.624928 | 0.09233832 | 4.624928 | 0.1139359 | 4.624928
0.06155929 | 4.653302 |  | 0.06155929 | 4.653302 | 0.09139265 | 4.653302 | 0.1131861 | 4.653302
0.06122217 | 4.681676 |  | 0.06122217 | 4.681676 | 0.09153734 | 4.681676 | 0.1125209 | 4.681676
0.06103946 | 4.710049 |  | 0.06103946 | 4.710049 | 0.09040294 | 4.710049 | 0.111257 | 4.710049
0.06017535 | 4.738423 |  | 0.06017535 | 4.738423 | 0.08990964 | 4.738423 | 0.1122539 | 4.738423
0.05970945 | 4.766797 |  | 0.05970945 | 4.766797 | 0.08929453 | 4.766797 | 0.1099471 | 4.766797
0.06013509 | 4.795171 |  | 0.06013509 | 4.795171 | 0.09000176 | 4.795171 | 0.1108317 | 4.795171
0.06018139 | 4.823545 |  | 0.06018139 | 4.823545 | 0.08955257 | 4.823545 | 0.1104545 | 4.823545
0.05913842 | 4.851918 |  | 0.05913842 | 4.851918 | 0.08954313 | 4.851918 | 0.1105527 | 4.851918
0.0596278 | 4.880292 |  | 0.0596278 | 4.880292 | 0.08834725 | 4.880292 | 0.1089785 | 4.880292
0.05897969 | 4.908666 |  | 0.05897969 | 4.908666 | 0.08745233 | 4.908666 | 0.1081685 | 4.908666
0.05920809 | 4.93704 |  | 0.05920809 | 4.93704 | 0.08817415 | 4.93704 | 0.109503 | 4.93704
0.0584854 | 4.965414 |  | 0.0584854 | 4.965414 | 0.08719189 | 4.965414 | 0.1078235 | 4.965414
0.05888469 | 4.993787 |  | 0.05888469 | 4.993787 | 0.0875534 | 4.993787 | 0.1073855 | 4.993787
0.05793119 | 5.022161 |  | 0.05793119 | 5.022161 | 0.08641743 | 5.022161 | 0.1082506 | 5.022161
0.05747843 | 5.050535 |  | 0.05747843 | 5.050535 | 0.08660809 | 5.050535 | 0.1072931 | 5.050535
0.05772914 | 5.078909 |  | 0.05772914 | 5.078909 | 0.08552933 | 5.078909 | 0.1055023 | 5.078909
0.05732242 | 5.107283 |  | 0.05732242 | 5.107283 | 0.08560398 | 5.107283 | 0.1051911 | 5.107283
0.05705727 | 5.135656 |  | 0.05705727 | 5.135656 | 0.08550807 | 5.135656 | 0.1061746 | 5.135656
0.05695515 | 5.16403 |  | 0.05695515 | 5.16403 | 0.08518369 | 5.16403 | 0.105034 | 5.16403
0.05732216 | 5.192404 |  | 0.05732216 | 5.192404 | 0.08531447 | 5.192404 | 0.1050591 | 5.192404
0.05661437 | 5.220778 |  | 0.05661437 | 5.220778 | 0.08447028 | 5.220778 | 0.10562 | 5.220778
0.05692015 | 5.249152 |  | 0.05692015 | 5.249152 | 0.08392964 | 5.249152 | 0.1045726 | 5.249152
0.0566554 | 5.277525 |  | 0.0566554 | 5.277525 | 0.08365581 | 5.277525 | 0.1029938 | 5.277525
0.05650621 | 5.305899 |  | 0.05650621 | 5.305899 | 0.08322621 | 5.305899 | 0.1044026 | 5.305899
0.05611284 | 5.334273 |  | 0.05611284 | 5.334273 | 0.08438389 | 5.334273 | 0.1035941 | 5.334273
0.0558464 | 5.362647 |  | 0.0558464 | 5.362647 | 0.08329975 | 5.362647 | 0.1037099 | 5.362647
0.05550527 | 5.39102 |  | 0.05550527 | 5.39102 | 0.08357244 | 5.39102 | 0.1016212 | 5.39102
0.05590607 | 5.419394 |  | 0.05590607 | 5.419394 | 0.08306636 | 5.419394 | 0.1020451 | 5.419394
0.05585232 | 5.447768 |  | 0.05585232 | 5.447768 | 0.08192949 | 5.447768 | 0.1014902 | 5.447768
0.05465342 | 5.476142 |  | 0.05465342 | 5.476142 | 0.08322483 | 5.476142 | 0.1018164 | 5.476142
0.05548166 | 5.504516 |  | 0.05548166 | 5.504516 | 0.08287192 | 5.504516 | 0.1020019 | 5.504516
0.05429481 | 5.532889 |  | 0.05429481 | 5.532889 | 0.08220452 | 5.532889 | 0.1008861 | 5.532889
0.05416639 | 5.561263 |  | 0.05416639 | 5.561263 | 0.08109484 | 5.561263 | 0.1015639 | 5.561263
0.05477639 | 5.589637 |  | 0.05477639 | 5.589637 | 0.08154158 | 5.589637 | 0.1007143 | 5.589637
0.05445567 | 5.618011 |  | 0.05445567 | 5.618011 | 0.08150167 | 5.618011 | 0.1003642 | 5.618011
0.05456154 | 5.646385 |  | 0.05456154 | 5.646385 | 0.0815299 | 5.646385 | 0.09969041 | 5.646385