## 1
Общество с ограниченной ответственностью "Инженерная геология" (ООО "ИнжГео")
Юр. адрес: 117279, г. Москва, ул. Миклухо-Маклая, 36 а, этаж 5, пом. XXIII к. 76-84
Телефон/факс +7 (495) 132-30-00, Адрес электронной почты inbox@inj-geo.ru
Испытательная лаборатория ООО «ИнжГео»
Адрес места осуществления деятельности лаборатории: г. Москва, просп. Вернадского, д. 51, стр. 1
Телефон +7(910)4557682, E-mail: slg85@mail.ru
Протокол испытаний № 13-63/38 от 06-12-2022
Наименование и адрес заказчика: ООО Регионстрой
Наименование объекта: Переход трубопровода через р. Енисей
Наименование используемого метода/методики: ГОСТ 12248.3-2020
Условия проведения испытания: температура окружающей среды (18 - 25)0С, влажность воздуха (40 - 75)%
Дата получение объекта подлежащего испытаниям: 09-11-2022
Дата испытания: 25.10.2022-19.11.2038
Испытание грунтов методом одноплоскостного среза
[6 empty] | Лабораторный номер: |  | 1073 |  |  |  | We, д.е. = | 0.5043344
[6 empty] | Номер скважины: |  | BH-004 |  |  |  | ρ, г/см3 = | 1.9
[6 empty] | Глубина отбора, м: |  | 4.7 |  |  |  | ρs, г/см3 = | 2.7
[6 empty] | Наименование грунта: |  | Суглинок, после оттаивания текучий, легкий песчанистый |  |  |  | e, д.е. = | 1.1
[6 empty] | Схема проведения опыта: |  | КД |  |  |  | IL, д.е. = | 2.6
Результаты испытаний
[7 empty] | Нормальное напряжение σ, МПа | Касательное напряжение t, МПа | tg ϕ | Угол внутреннего трения ϕ, град. | Удельное сцепление C, МПа
[7 empty] | 0.1 | 0.08915425
[7 empty] | 0.15 | 0.1209814
[7 empty] | 0.2 | 0.1618085
Эффективные значения угла внутреннего трения и удельного сцепления ϕ', С'
[7 empty] | ϕ', град. = | 36
[7 empty] | С', МПа = | 0.015
[7 empty] | Начальник исп. лаборатории: |  |  |  |  | Семиколенова Л.Г.
Лист 1 , всего листов 1
Частичное воспроизведение протокола испытаний без письменного разрешения ООО «ИнжГео» ЗАПРЕЩАЕТСЯ
второй график |  | первый график
dev | eps | sigma | dev1 | eps1 | dev2 | eps2 | dev3 | eps3
0 | 0 |  | 0 | 0 | 0 | 0 | 0 | 0
0.001527252 | 0.02837379 |  | 0.001527252 | 0.02837379 | 0.002081234 | 0.02837379 | 0.002775481 | 0.02837379
0.003096707 | 0.05674758 |  | 0.003096707 | 0.05674758 | 0.004182572 | 0.05674758 | 0.005604102 | 0.05674758
0.004598507 | 0.08512138 |  | 0.004598507 | 0.08512138 | 0.006241378 | 0.08512138 | 0.008379467 | 0.08512138
0.006205905 | 0.1134952 |  | 0.006205905 | 0.1134952 | 0.008292726 | 0.1134952 | 0.01121747 | 0.1134952
0.007651322 | 0.141869 |  | 0.007651322 | 0.141869 | 0.01037024 | 0.141869 | 0.0140374 | 0.141869
0.009315592 | 0.1702428 |  | 0.009315592 | 0.1702428 | 0.01249082 | 0.1702428 | 0.01661054 | 0.1702428
0.01080372 | 0.1986165 |  | 0.01080372 | 0.1986165 | 0.01462399 | 0.1986165 | 0.01966466 | 0.1986165
0.01228574 | 0.2269903 |  | 0.01228574 | 0.2269903 | 0.01686707 | 0.2269903 | 0.02234241 | 0.2269903
0.0139006 | 0.2553641 |  | 0.0139006 | 0.2553641 | 0.01884417 | 0.2553641 | 0.02508279 | 0.2553641
0.01525144 | 0.2837379 |  | 0.01525144 | 0.2837379 | 0.02083804 | 0.2837379 | 0.02765512 | 0.2837379
0.01695118 | 0.3121117 |  | 0.01695118 | 0.3121117 | 0.02279125 | 0.3121117 | 0.03097408 | 0.3121117
0.01840198 | 0.3404855 |  | 0.01840198 | 0.3404855 | 0.02491366 | 0.3404855 | 0.03328431 | 0.3404855
0.02011382 | 0.3688593 |  | 0.02011382 | 0.3688593 | 0.02720466 | 0.3688593 | 0.0359605 | 0.3688593
0.02165705 | 0.3972331 |  | 0.02165705 | 0.3972331 | 0.02932114 | 0.3972331 | 0.03936072 | 0.3972331
0.02321055 | 0.4256069 |  | 0.02321055 | 0.4256069 | 0.03109215 | 0.4256069 | 0.04227218 | 0.4256069
0.0248323 | 0.4539807 |  | 0.0248323 | 0.4539807 | 0.03321163 | 0.4539807 | 0.04477772 | 0.4539807
0.02651286 | 0.4823545 |  | 0.02651286 | 0.4823545 | 0.03553552 | 0.4823545 | 0.04778985 | 0.4823545
0.02806726 | 0.5107283 |  | 0.02806726 | 0.5107283 | 0.03799237 | 0.5107283 | 0.05022636 | 0.5107283
0.02943015 | 0.539102 |  | 0.02943015 | 0.539102 | 0.03985632 | 0.539102 | 0.05408836 | 0.539102
0.03081223 | 0.5674758 |  | 0.03081223 | 0.5674758 | 0.04189212 | 0.5674758 | 0.05633997 | 0.5674758
0.03264956 | 0.5958496 |  | 0.03264956 | 0.5958496 | 0.04432287 | 0.5958496 | 0.05970806 | 0.5958496
0.03398707 | 0.6242234 |  | 0.03398707 | 0.6242234 | 0.04634831 | 0.6242234 | 0.06212635 | 0.6242234
0.03579553 | 0.6525972 |  | 0.03579553 | 0.6525972 | 0.04842803 | 0.6525972 | 0.06509005 | 0.6525972
0.03742371 | 0.680971 |  | 0.03742371 | 0.680971 | 0.05065152 | 0.680971 | 0.06757486 | 0.680971
0.03884689 | 0.7093448 |  | 0.03884689 | 0.7093448 | 0.05304765 | 0.7093448 | 0.07077279 | 0.7093448
0.04008635 | 0.7377186 |  | 0.04008635 | 0.7377186 | 0.0552682 | 0.7377186 | 0.07335491 | 0.7377186
0.04219961 | 0.7660924 |  | 0.04219961 | 0.7660924 | 0.05630596 | 0.7660924 | 0.07627066 | 0.7660924
0.04277779 | 0.7944662 |  | 0.04277779 | 0.7944662 | 0.05859344 | 0.7944662 | 0.07900878 | 0.7944662
0.04477455 | 0.82284 |  | 0.04477455 | 0.82284 | 0.05973328 | 0.82284 | 0.08047203 | 0.82284
0.04537099 | 0.8512138 |  | 0.04537099 | 0.8512138 | 0.0616735 | 0.8512138 | 0.08270214 | 0.8512138
0.04708219 | 0.8795876 |  | 0.04708219 | 0.8795876 | 0.06330243 | 0.8795876 | 0.08469903 | 0.8795876
0.04815414 | 0.9079613 |  | 0.04815414 | 0.9079613 | 0.06523962 | 0.9079613 | 0.08801094 | 0.9079613
0.04938032 | 0.9363351 |  | 0.04938032 | 0.9363351 | 0.06700183 | 0.9363351 | 0.09015383 | 0.9363351
0.05145522 | 0.9647089 |  | 0.05145522 | 0.9647089 | 0.06922207 | 0.9647089 | 0.09223044 | 0.9647089
0.05221926 | 0.9930827 |  | 0.05221926 | 0.9930827 | 0.07064805 | 0.9930827 | 0.09437547 | 0.9930827
0.05323151 | 1.021457 |  | 0.05323151 | 1.021457 | 0.07247461 | 1.021457 | 0.09707825 | 1.021457
0.05462012 | 1.04983 |  | 0.05462012 | 1.04983 | 0.0740668 | 1.04983 | 0.09910168 | 1.04983
0.05660165 | 1.078204 |  | 0.05660165 | 1.078204 | 0.07651831 | 1.078204 | 0.1017904 | 1.078204
0.05776741 | 1.106578 |  | 0.05776741 | 1.106578 | 0.07717467 | 1.106578 | 0.1046874 | 1.106578
0.05865876 | 1.134952 |  | 0.05865876 | 1.134952 | 0.07917761 | 1.134952 | 0.1060996 | 1.134952
0.06002385 | 1.163325 |  | 0.06002385 | 1.163325 | 0.08087509 | 1.163325 | 0.1093952 | 1.163325
0.06045664 | 1.191699 |  | 0.06045664 | 1.191699 | 0.08246976 | 1.191699 | 0.1099017 | 1.191699
0.06271397 | 1.220073 |  | 0.06271397 | 1.220073 | 0.08420736 | 1.220073 | 0.1137084 | 1.220073
0.06283074 | 1.248447 |  | 0.06283074 | 1.248447 | 0.08610311 | 1.248447 | 0.1144012 | 1.248447
0.06428026 | 1.276821 |  | 0.06428026 | 1.276821 | 0.08806737 | 1.276821 | 0.1158217 | 1.276821
0.06504779 | 1.305194 |  | 0.06504779 | 1.305194 | 0.088367 | 1.305194 | 0.1185685 | 1.305194
0.06637058 | 1.333568 |  | 0.06637058 | 1.333568 | 0.09101289 | 1.333568 | 0.1198052 | 1.333568
0.06698303 | 1.361942 |  | 0.06698303 | 1.361942 | 0.09192253 | 1.361942 | 0.1221582 | 1.361942
0.06923885 | 1.390316 |  | 0.06923885 | 1.390316 | 0.09297952 | 1.390316 | 0.1245685 | 1.390316
0.06989756 | 1.41869 |  | 0.06989756 | 1.41869 | 0.09399218 | 1.41869 | 0.1263167 | 1.41869
0.07035034 | 1.447063 |  | 0.07035034 | 1.447063 | 0.09629546 | 1.447063 | 0.1278596 | 1.447063
0.07174344 | 1.475437 |  | 0.07174344 | 1.475437 | 0.09653373 | 1.475437 | 0.1283739 | 1.475437
0.07137262 | 1.503811 |  | 0.07137262 | 1.503811 | 0.09707661 | 1.503811 | 0.1298759 | 1.503811
0.07213432 | 1.532185 |  | 0.07213432 | 1.532185 | 0.09866528 | 1.532185 | 0.1320803 | 1.532185
0.07368846 | 1.560559 |  | 0.07368846 | 1.560559 | 0.09933687 | 1.560559 | 0.1331262 | 1.560559
0.07361802 | 1.588932 |  | 0.07361802 | 1.588932 | 0.1003611 | 1.588932 | 0.1343237 | 1.588932
0.0745872 | 1.617306 |  | 0.0745872 | 1.617306 | 0.1014267 | 1.617306 | 0.1365352 | 1.617306
0.07557175 | 1.64568 |  | 0.07557175 | 1.64568 | 0.1027031 | 1.64568 | 0.1362019 | 1.64568
0.07599209 | 1.674054 |  | 0.07599209 | 1.674054 | 0.1027298 | 1.674054 | 0.1382226 | 1.674054
0.07580445 | 1.702428 |  | 0.07580445 | 1.702428 | 0.1042121 | 1.702428 | 0.1387292 | 1.702428
0.07677078 | 1.730801 |  | 0.07677078 | 1.730801 | 0.10352 | 1.730801 | 0.1387335 | 1.730801
0.07760726 | 1.759175 |  | 0.07760726 | 1.759175 | 0.1059006 | 1.759175 | 0.1414417 | 1.759175
0.07854431 | 1.787549 |  | 0.07854431 | 1.787549 | 0.1063722 | 1.787549 | 0.1403872 | 1.787549
0.07807599 | 1.815923 |  | 0.07807599 | 1.815923 | 0.1055861 | 1.815923 | 0.1431271 | 1.815923
0.07875757 | 1.844296 |  | 0.07875757 | 1.844296 | 0.1076455 | 1.844296 | 0.1445173 | 1.844296
0.08032565 | 1.87267 |  | 0.08032565 | 1.87267 | 0.1070683 | 1.87267 | 0.1435324 | 1.87267
0.07964949 | 1.901044 |  | 0.07964949 | 1.901044 | 0.1091486 | 1.901044 | 0.1444563 | 1.901044
0.08006222 | 1.929418 |  | 0.08006222 | 1.929418 | 0.109792 | 1.929418 | 0.1475307 | 1.929418
0.08126001 | 1.957792 |  | 0.08126001 | 1.957792 | 0.1096196 | 1.957792 | 0.1461121 | 1.957792
0.08124128 | 1.986165 |  | 0.08124128 | 1.986165 | 0.1117052 | 1.986165 | 0.1488984 | 1.986165
0.08209306 | 2.014539 |  | 0.08209306 | 2.014539 | 0.1102967 | 2.014539 | 0.1477713 | 2.014539
0.08207178 | 2.042913 |  | 0.08207178 | 2.042913 | 0.112222 | 2.042913 | 0.1494038 | 2.042913
0.0827644 | 2.071287 |  | 0.0827644 | 2.071287 | 0.113223 | 2.071287 | 0.1508141 | 2.071287
0.08426589 | 2.099661 |  | 0.08426589 | 2.099661 | 0.1128188 | 2.099661 | 0.1522699 | 2.099661
0.08386968 | 2.128034 |  | 0.08386968 | 2.128034 | 0.113685 | 2.128034 | 0.1508163 | 2.128034
0.08353614 | 2.156408 |  | 0.08353614 | 2.156408 | 0.1143419 | 2.156408 | 0.1541529 | 2.156408
0.08469007 | 2.184782 |  | 0.08469007 | 2.184782 | 0.1141645 | 2.184782 | 0.1524912 | 2.184782
0.08451708 | 2.213156 |  | 0.08451708 | 2.213156 | 0.116653 | 2.213156 | 0.1540414 | 2.213156
0.08587215 | 2.24153 |  | 0.08587215 | 2.24153 | 0.1162258 | 2.24153 | 0.1547185 | 2.24153
0.08605196 | 2.269903 |  | 0.08605196 | 2.269903 | 0.1175176 | 2.269903 | 0.1546191 | 2.269903
0.08647274 | 2.298277 |  | 0.08647274 | 2.298277 | 0.1163829 | 2.298277 | 0.1567539 | 2.298277
0.08585554 | 2.326651 |  | 0.08585554 | 2.326651 | 0.1179855 | 2.326651 | 0.1576601 | 2.326651
0.08689105 | 2.355025 |  | 0.08689105 | 2.355025 | 0.1180989 | 2.355025 | 0.1579849 | 2.355025
0.08766074 | 2.383399 |  | 0.08766074 | 2.383399 | 0.1178661 | 2.383399 | 0.1593036 | 2.383399
0.08718132 | 2.411772 |  | 0.08718132 | 2.411772 | 0.1187077 | 2.411772 | 0.1572593 | 2.411772
0.0879677 | 2.440146 |  | 0.0879677 | 2.440146 | 0.1192403 | 2.440146 | 0.1592888 | 2.440146
0.08876349 | 2.46852 |  | 0.08876349 | 2.46852 | 0.1186245 | 2.46852 | 0.1607799 | 2.46852
0.0874246 | 2.496894 |  | 0.0874246 | 2.496894 | 0.1193524 | 2.496894 | 0.1586213 | 2.496894
0.0884087 | 2.525267 |  | 0.0884087 | 2.525267 | 0.1193579 | 2.525267 | 0.161787 | 2.525267
0.08771791 | 2.553641 |  | 0.08771791 | 2.553641 | 0.1198496 | 2.553641 | 0.1598125 | 2.553641
0.08803091 | 2.582015 |  | 0.08803091 | 2.582015 | 0.1213233 | 2.582015 | 0.1605588 | 2.582015
0.08929012 | 2.610389 |  | 0.08929012 | 2.610389 | 0.1211416 | 2.610389 | 0.1623454 | 2.610389
0.08844659 | 2.638763 |  | 0.08844659 | 2.638763 | 0.1207334 | 2.638763 | 0.161929 | 2.638763
0.08834268 | 2.667136 |  | 0.08834268 | 2.667136 | 0.1197471 | 2.667136 | 0.1602386 | 2.667136
0.08842755 | 2.69551 |  | 0.08842755 | 2.69551 | 0.1203217 | 2.69551 | 0.1631582 | 2.69551
0.08915425 | 2.723884 |  | 0.08915425 | 2.723884 | 0.1209814 | 2.723884 | 0.1618085 | 2.723884
0.08994682 | 2.752258 |  | 0.08994682 | 2.752258 | 0.1201333 | 2.752258 | 0.1607875 | 2.752258
0.08865025 | 2.780632 |  | 0.08865025 | 2.780632 | 0.1199467 | 2.780632 | 0.1615085 | 2.780632
0.0893396 | 2.809005 |  | 0.0893396 | 2.809005 | 0.1202658 | 2.809005 | 0.1627754 | 2.809005
0.08908346 | 2.837379 |  | 0.08908346 | 2.837379 | 0.1217187 | 2.837379 | 0.1630531 | 2.837379
0.0882231 | 2.865753 |  | 0.0882231 | 2.865753 | 0.1203089 | 2.865753 | 0.1598604 | 2.865753
0.08849309 | 2.894127 |  | 0.08849309 | 2.894127 | 0.1196265 | 2.894127 | 0.161833 | 2.894127
0.08947241 | 2.922501 |  | 0.08947241 | 2.922501 | 0.1196695 | 2.922501 | 0.1610993 | 2.922501
0.08826537 | 2.950874 |  | 0.08826537 | 2.950874 | 0.1199192 | 2.950874 | 0.1591359 | 2.950874
0.08870719 | 2.979248 |  | 0.08870719 | 2.979248 | 0.1198838 | 2.979248 | 0.1615095 | 2.979248
0.08806741 | 3.007622 |  | 0.08806741 | 3.007622 | 0.118372 | 3.007622 | 0.1607783 | 3.007622
0.0881456 | 3.035996 |  | 0.0881456 | 3.035996 | 0.1187671 | 3.035996 | 0.1580188 | 3.035996
0.08713388 | 3.06437 |  | 0.08713388 | 3.06437 | 0.1178598 | 3.06437 | 0.1578082 | 3.06437
0.08761597 | 3.092743 |  | 0.08761597 | 3.092743 | 0.1171544 | 3.092743 | 0.1576397 | 3.092743
0.08711811 | 3.121117 |  | 0.08711811 | 3.121117 | 0.1171806 | 3.121117 | 0.1581288 | 3.121117
0.08692406 | 3.149491 |  | 0.08692406 | 3.149491 | 0.1175908 | 3.149491 | 0.1585465 | 3.149491
0.08664299 | 3.177865 |  | 0.08664299 | 3.177865 | 0.1166725 | 3.177865 | 0.1576577 | 3.177865
0.0864655 | 3.206238 |  | 0.0864655 | 3.206238 | 0.1171696 | 3.206238 | 0.1560558 | 3.206238
0.08547594 | 3.234612 |  | 0.08547594 | 3.234612 | 0.1165353 | 3.234612 | 0.1540463 | 3.234612
0.08492016 | 3.262986 |  | 0.08492016 | 3.262986 | 0.1164486 | 3.262986 | 0.1539385 | 3.262986
0.08398823 | 3.29136 |  | 0.08398823 | 3.29136 | 0.1155922 | 3.29136 | 0.1524172 | 3.29136
0.08417035 | 3.319734 |  | 0.08417035 | 3.319734 | 0.115534 | 3.319734 | 0.1522122 | 3.319734
0.08328635 | 3.348107 |  | 0.08328635 | 3.348107 | 0.1134627 | 3.348107 | 0.1510826 | 3.348107
0.08268013 | 3.376481 |  | 0.08268013 | 3.376481 | 0.1130115 | 3.376481 | 0.1499524 | 3.376481
0.0837428 | 3.404855 |  | 0.0837428 | 3.404855 | 0.1136832 | 3.404855 | 0.1521378 | 3.404855
0.08179977 | 3.433229 |  | 0.08179977 | 3.433229 | 0.1127491 | 3.433229 | 0.1488053 | 3.433229
0.08158101 | 3.461603 |  | 0.08158101 | 3.461603 | 0.1117072 | 3.461603 | 0.1489427 | 3.461603
0.0824054 | 3.489976 |  | 0.0824054 | 3.489976 | 0.1117346 | 3.489976 | 0.1487302 | 3.489976
0.08115525 | 3.51835 |  | 0.08115525 | 3.51835 | 0.1095211 | 3.51835 | 0.1470258 | 3.51835
0.0809575 | 3.546724 |  | 0.0809575 | 3.546724 | 0.1102964 | 3.546724 | 0.1478105 | 3.546724
0.08015036 | 3.575098 |  | 0.08015036 | 3.575098 | 0.1080885 | 3.575098 | 0.1454671 | 3.575098
0.07909635 | 3.603472 |  | 0.07909635 | 3.603472 | 0.1079278 | 3.603472 | 0.1453912 | 3.603472
0.07960698 | 3.631845 |  | 0.07960698 | 3.631845 | 0.1071552 | 3.631845 | 0.1433595 | 3.631845
0.07837936 | 3.660219 |  | 0.07837936 | 3.660219 | 0.1074602 | 3.660219 | 0.1418814 | 3.660219
0.07777004 | 3.688593 |  | 0.07777004 | 3.688593 | 0.1062443 | 3.688593 | 0.1418285 | 3.688593
0.07817256 | 3.716967 |  | 0.07817256 | 3.716967 | 0.1048136 | 3.716967 | 0.1398884 | 3.716967
0.07718194 | 3.745341 |  | 0.07718194 | 3.745341 | 0.1046617 | 3.745341 | 0.1400095 | 3.745341
0.07704345 | 3.773714 |  | 0.07704345 | 3.773714 | 0.1051616 | 3.773714 | 0.1380872 | 3.773714
0.0769716 | 3.802088 |  | 0.0769716 | 3.802088 | 0.104491 | 3.802088 | 0.1395041 | 3.802088
0.07504906 | 3.830462 |  | 0.07504906 | 3.830462 | 0.1031363 | 3.830462 | 0.1386151 | 3.830462
0.07519687 | 3.858836 |  | 0.07519687 | 3.858836 | 0.1031141 | 3.858836 | 0.1353837 | 3.858836
0.07527458 | 3.88721 |  | 0.07527458 | 3.88721 | 0.1005733 | 3.88721 | 0.1368216 | 3.88721
0.07472691 | 3.915583 |  | 0.07472691 | 3.915583 | 0.1002334 | 3.915583 | 0.1342207 | 3.915583
0.07373652 | 3.943957 |  | 0.07373652 | 3.943957 | 0.1005108 | 3.943957 | 0.1328476 | 3.943957
0.07341392 | 3.972331 |  | 0.07341392 | 3.972331 | 0.09910383 | 3.972331 | 0.1332809 | 3.972331
0.07249273 | 4.000705 |  | 0.07249273 | 4.000705 | 0.09922349 | 4.000705 | 0.131728 | 4.000705
0.07221066 | 4.029078 |  | 0.07221066 | 4.029078 | 0.09886514 | 4.029078 | 0.1319392 | 4.029078
0.07182904 | 4.057452 |  | 0.07182904 | 4.057452 | 0.09822472 | 4.057452 | 0.1300242 | 4.057452
0.07234728 | 4.085826 |  | 0.07234728 | 4.085826 | 0.09656922 | 4.085826 | 0.1299778 | 4.085826
0.07173371 | 4.1142 |  | 0.07173371 | 4.1142 | 0.09586173 | 4.1142 | 0.129441 | 4.1142
0.07139092 | 4.142574 |  | 0.07139092 | 4.142574 | 0.09694407 | 4.142574 | 0.1281024 | 4.142574
0.06996858 | 4.170947 |  | 0.06996858 | 4.170947 | 0.09607592 | 4.170947 | 0.1292663 | 4.170947
0.07015768 | 4.199321 |  | 0.07015768 | 4.199321 | 0.09607919 | 4.199321 | 0.1285281 | 4.199321
0.06923298 | 4.227695 |  | 0.06923298 | 4.227695 | 0.09442215 | 4.227695 | 0.1270341 | 4.227695
0.06985923 | 4.256069 |  | 0.06985923 | 4.256069 | 0.09438333 | 4.256069 | 0.1272435 | 4.256069
0.06893093 | 4.284443 |  | 0.06893093 | 4.284443 | 0.09430833 | 4.284443 | 0.1243513 | 4.284443
0.0693146 | 4.312816 |  | 0.0693146 | 4.312816 | 0.093947 | 4.312816 | 0.1260885 | 4.312816
0.06821772 | 4.34119 |  | 0.06821772 | 4.34119 | 0.09262659 | 4.34119 | 0.1242211 | 4.34119
0.06891986 | 4.369564 |  | 0.06891986 | 4.369564 | 0.09203064 | 4.369564 | 0.1250101 | 4.369564
0.06766942 | 4.397938 |  | 0.06766942 | 4.397938 | 0.0915404 | 4.397938 | 0.1245814 | 4.397938
0.06827909 | 4.426312 |  | 0.06827909 | 4.426312 | 0.09253443 | 4.426312 | 0.1233557 | 4.426312
0.06795182 | 4.454685 |  | 0.06795182 | 4.454685 | 0.09082652 | 4.454685 | 0.1222248 | 4.454685
0.06772096 | 4.483059 |  | 0.06772096 | 4.483059 | 0.09162288 | 4.483059 | 0.1227012 | 4.483059
0.06690228 | 4.511433 |  | 0.06690228 | 4.511433 | 0.09049485 | 4.511433 | 0.1216902 | 4.511433
0.06641008 | 4.539807 |  | 0.06641008 | 4.539807 | 0.09112261 | 4.539807 | 0.1216797 | 4.539807
0.06607444 | 4.568181 |  | 0.06607444 | 4.568181 | 0.09063612 | 4.568181 | 0.1207283 | 4.568181
0.06664144 | 4.596554 |  | 0.06664144 | 4.596554 | 0.08956056 | 4.596554 | 0.120577 | 4.596554
0.06658425 | 4.624928 |  | 0.06658425 | 4.624928 | 0.08954004 | 4.624928 | 0.12069 | 4.624928
0.0650894 | 4.653302 |  | 0.0650894 | 4.653302 | 0.08851276 | 4.653302 | 0.1201109 | 4.653302
0.06579754 | 4.681676 |  | 0.06579754 | 4.681676 | 0.08801726 | 4.681676 | 0.1190141 | 4.681676
0.06466285 | 4.710049 |  | 0.06466285 | 4.710049 | 0.08850721 | 4.710049 | 0.1176659 | 4.710049
0.06438089 | 4.738423 |  | 0.06438089 | 4.738423 | 0.08848278 | 4.738423 | 0.11806 | 4.738423
0.06523931 | 4.766797 |  | 0.06523931 | 4.766797 | 0.08711645 | 4.766797 | 0.1169612 | 4.766797
0.0648419 | 4.795171 |  | 0.0648419 | 4.795171 | 0.08822576 | 4.795171 | 0.1178821 | 4.795171
0.06409497 | 4.823545 |  | 0.06409497 | 4.823545 | 0.08701102 | 4.823545 | 0.1155125 | 4.823545
0.06389745 | 4.851918 |  | 0.06389745 | 4.851918 | 0.08689032 | 4.851918 | 0.1168162 | 4.851918
0.06374011 | 4.880292 |  | 0.06374011 | 4.880292 | 0.08575147 | 4.880292 | 0.1152907 | 4.880292
0.06342587 | 4.908666 |  | 0.06342587 | 4.908666 | 0.08533644 | 4.908666 | 0.1154358 | 4.908666
0.06295656 | 4.93704 |  | 0.06295656 | 4.93704 | 0.0850454 | 4.93704 | 0.1138945 | 4.93704
0.06277477 | 4.965414 |  | 0.06277477 | 4.965414 | 0.08485995 | 4.965414 | 0.1151546 | 4.965414
0.06224366 | 4.993787 |  | 0.06224366 | 4.993787 | 0.08551127 | 4.993787 | 0.1144482 | 4.993787
0.06298006 | 5.022161 |  | 0.06298006 | 5.022161 | 0.08545479 | 5.022161 | 0.1123867 | 5.022161
0.06289597 | 5.050535 |  | 0.06289597 | 5.050535 | 0.08531536 | 5.050535 | 0.1140499 | 5.050535
0.06220515 | 5.078909 |  | 0.06220515 | 5.078909 | 0.08447069 | 5.078909 | 0.1121656 | 5.078909
0.06142128 | 5.107283 |  | 0.06142128 | 5.107283 | 0.08377605 | 5.107283 | 0.1119915 | 5.107283
0.06179647 | 5.135656 |  | 0.06179647 | 5.135656 | 0.0837568 | 5.135656 | 0.1124805 | 5.135656
0.06179552 | 5.16403 |  | 0.06179552 | 5.16403 | 0.08267245 | 5.16403 | 0.1109617 | 5.16403
0.06090833 | 5.192404 |  | 0.06090833 | 5.192404 | 0.08223671 | 5.192404 | 0.1111662 | 5.192404
0.06063231 | 5.220778 |  | 0.06063231 | 5.220778 | 0.08196289 | 5.220778 | 0.1102314 | 5.220778
0.0609187 | 5.249152 |  | 0.0609187 | 5.249152 | 0.08194016 | 5.249152 | 0.1103865 | 5.249152
0.0599808 | 5.277525 |  | 0.0599808 | 5.277525 | 0.08180435 | 5.277525 | 0.1109059 | 5.277525
0.06030045 | 5.305899 |  | 0.06030045 | 5.305899 | 0.08118799 | 5.305899 | 0.1093861 | 5.305899
0.06061347 | 5.334273 |  | 0.06061347 | 5.334273 | 0.08150053 | 5.334273 | 0.1093646 | 5.334273
0.06026621 | 5.362647 |  | 0.06026621 | 5.362647 | 0.08191899 | 5.362647 | 0.1085296 | 5.362647
0.05970162 | 5.39102 |  | 0.05970162 | 5.39102 | 0.08163921 | 5.39102 | 0.1092439 | 5.39102
0.05955955 | 5.419394 |  | 0.05955955 | 5.419394 | 0.0801423 | 5.419394 | 0.1071119 | 5.419394
0.05894484 | 5.447768 |  | 0.05894484 | 5.447768 | 0.0805922 | 5.447768 | 0.1085334 | 5.447768
0.05879186 | 5.476142 |  | 0.05879186 | 5.476142 | 0.08051938 | 5.476142 | 0.1070362 | 5.476142
0.05943298 | 5.504516 |  | 0.05943298 | 5.504516 | 0.07967235 | 5.504516 | 0.106977 | 5.504516
0.05855333 | 5.532889 |  | 0.05855333 | 5.532889 | 0.07993557 | 5.532889 | 0.1061311 | 5.532889
0.05851446 | 5.561263 |  | 0.05851446 | 5.561263 | 0.07913269 | 5.561263 | 0.1066469 | 5.561263
0.05837844 | 5.589637 |  | 0.05837844 | 5.589637 | 0.0797669 | 5.589637 | 0.105634 | 5.589637
0.05799445 | 5.618011 |  | 0.05799445 | 5.618011 | 0.07944223 | 5.618011 | 0.1068444 | 5.618011
0.05860996 | 5.646385 |  | 0.05860996 | 5.646385 | 0.07824597 | 5.646385 | 0.1066157 | 5.646385