## 1
Общество с ограниченной ответственностью "Инженерная геология" (ООО "ИнжГео")
Юр. адрес: 117279, г. Москва, ул. Миклухо-Маклая, 36 а, этаж 5, пом. XXIII к. 76-84
Телефон/факс +7 (495) 132-30-00, Адрес электронной почты inbox@inj-geo.ru
Испытательная лаборатория ООО «ИнжГео»
Адрес места осуществления деятельности лаборатории: г. Москва, просп. Вернадского, д. 51, стр. 1
Телефон +7(910)4557682, E-mail: slg85@mail.ru
Протокол испытаний № 13-63/39 от 07-12-2022
Наименование и адрес заказчика: ООО Регионстрой
Наименование объекта: Переход трубопровода через р. Енисей
Наименование используемого метода/методики: ГОСТ 12248.3-2020
Условия проведения испытания: температура окружающей среды (18 - 25)0С, влажность воздуха (40 - 75)%
Дата получение объекта подлежащего испытаниям: 10-11-2022
Дата испытания: 25.10.2022-19.11.2039
Испытание грунтов методом одноплоскостного среза
[6 empty] | Лабораторный номер: |  | 1074 |  |  |  | We, д.е. = | 0.568577864
[6 empty] | Номер скважины: |  | BH-006 |  |  |  | ρ, г/см3 = | 1.9
[6 empty] | Глубина отбора, м: |  | 1.6 |  |  |  | ρs, г/см3 = | 2.73
[6 empty] | Наименование грунта: |  | Суглинок, после оттаивания текучий, тяжелый песчанистый |  |  |  | e, д.е. = | 1.1
[6 empty] | Схема проведения опыта: |  | КД |  |  |  | IL, д.е. = | 3.153
Результаты испытаний
[7 empty] | Нормальное напряжение σ, МПа | Касательное напряжение t, МПа | tg ϕ | Угол внутреннего трения ϕ, град. | Удельное сцепление C, МПа
[7 empty] | 0.1 | 0.08585541
[7 empty] | 0.15 | 0.1370331
[7 empty] | 0.2 | 0.1612108
Эффективные значения угла внутреннего трения и удельного сцепления ϕ', С'
[7 empty] | ϕ', град. = | 37
[7 empty] | С', МПа = | 0.015
[7 empty] | Начальник исп. лаборатории: |  |  |  |  | Семиколенова Л.Г.
Лист 1 , всего листов 1
Частичное воспроизведение протокола испытаний без письменного разрешения ООО «ИнжГео» ЗАПРЕЩАЕТСЯ
второй график |  | первый график
dev | eps | sigma | dev1 | eps1 | dev2 | eps2 | dev3 | eps3
0 | 0 |  | 0 | 0 | 0 | 0 | 0 | 0
0.001470445 | 0.02837379 |  | 0.001470445 | 0.02837379 | 0.002367067 | 0.02837379 | 0.002769402 | 0.02837379
0.002943599 | 0.05674758 |  | 0.002943599 | 0.05674758 | 0.004744608 | 0.05674758 | 0.005580063 | 0.05674758
0.004447914 | 0.08512138 |  | 0.004447914 | 0.08512138 | 0.007096441 | 0.08512138 | 0.008312623 | 0.08512138
0.005873145 | 0.1134952 |  | 0.005873145 | 0.1134952 | 0.009378809 | 0.1134952 | 0.01111816 | 0.1134952
0.007398588 | 0.141869 |  | 0.007398588 | 0.141869 | 0.01189279 | 0.141869 | 0.01396051 | 0.141869
0.008807308 | 0.1702428 |  | 0.008807308 | 0.1702428 | 0.01406011 | 0.1702428 | 0.01654083 | 0.1702428
0.01036974 | 0.1986165 |  | 0.01036974 | 0.1986165 | 0.01665535 | 0.1986165 | 0.01966019 | 0.1986165
0.01178491 | 0.2269903 |  | 0.01178491 | 0.2269903 | 0.01902551 | 0.2269903 | 0.02207957 | 0.2269903
0.01344227 | 0.2553641 |  | 0.01344227 | 0.2553641 | 0.02124223 | 0.2553641 | 0.02495258 | 0.2553641
0.01467229 | 0.2837379 |  | 0.01467229 | 0.2837379 | 0.02347036 | 0.2837379 | 0.02809557 | 0.2837379
0.0163533 | 0.3121117 |  | 0.0163533 | 0.3121117 | 0.02595827 | 0.3121117 | 0.03067295 | 0.3121117
0.01792737 | 0.3404855 |  | 0.01792737 | 0.3404855 | 0.02848316 | 0.3404855 | 0.0335821 | 0.3404855
0.01933876 | 0.3688593 |  | 0.01933876 | 0.3688593 | 0.03049436 | 0.3688593 | 0.03599045 | 0.3688593
0.02089097 | 0.3972331 |  | 0.02089097 | 0.3972331 | 0.03300282 | 0.3972331 | 0.03930882 | 0.3972331
0.0222583 | 0.4256069 |  | 0.0222583 | 0.4256069 | 0.03526358 | 0.4256069 | 0.04179444 | 0.4256069
0.02378039 | 0.4539807 |  | 0.02378039 | 0.4539807 | 0.03809224 | 0.4539807 | 0.04478634 | 0.4539807
0.02544581 | 0.4823545 |  | 0.02544581 | 0.4823545 | 0.04054114 | 0.4823545 | 0.0478604 | 0.4823545
0.02700993 | 0.5107283 |  | 0.02700993 | 0.5107283 | 0.04316605 | 0.5107283 | 0.05010639 | 0.5107283
0.02845485 | 0.539102 |  | 0.02845485 | 0.539102 | 0.04513083 | 0.539102 | 0.05341904 | 0.539102
0.03001081 | 0.5674758 |  | 0.03001081 | 0.5674758 | 0.0479048 | 0.5674758 | 0.05673404 | 0.5674758
0.03146353 | 0.5958496 |  | 0.03146353 | 0.5958496 | 0.05009292 | 0.5958496 | 0.05875952 | 0.5958496
0.0327956 | 0.6242234 |  | 0.0327956 | 0.6242234 | 0.05326274 | 0.6242234 | 0.06255475 | 0.6242234
0.03448832 | 0.6525972 |  | 0.03448832 | 0.6525972 | 0.05482033 | 0.6525972 | 0.06491452 | 0.6525972
0.03568572 | 0.680971 |  | 0.03568572 | 0.680971 | 0.05761932 | 0.680971 | 0.06761629 | 0.680971
0.03747698 | 0.7093448 |  | 0.03747698 | 0.7093448 | 0.06005007 | 0.7093448 | 0.07051137 | 0.7093448
0.03911262 | 0.7377186 |  | 0.03911262 | 0.7377186 | 0.06163891 | 0.7377186 | 0.07322271 | 0.7377186
0.04049327 | 0.7660924 |  | 0.04049327 | 0.7660924 | 0.06481085 | 0.7660924 | 0.07595114 | 0.7660924
0.04173917 | 0.7944662 |  | 0.04173917 | 0.7944662 | 0.06638085 | 0.7944662 | 0.07763264 | 0.7944662
0.04237736 | 0.82284 |  | 0.04237736 | 0.82284 | 0.06886098 | 0.82284 | 0.08113919 | 0.82284
0.04427822 | 0.8512138 |  | 0.04427822 | 0.8512138 | 0.06995476 | 0.8512138 | 0.08196642 | 0.8512138
0.04506359 | 0.8795876 |  | 0.04506359 | 0.8795876 | 0.0717954 | 0.8795876 | 0.08529683 | 0.8795876
0.04651214 | 0.9079613 |  | 0.04651214 | 0.9079613 | 0.0749441 | 0.9079613 | 0.0882195 | 0.9079613
0.04806522 | 0.9363351 |  | 0.04806522 | 0.9363351 | 0.07596033 | 0.9363351 | 0.08903906 | 0.9363351
0.04934992 | 0.9647089 |  | 0.04934992 | 0.9647089 | 0.07817124 | 0.9647089 | 0.09288575 | 0.9647089
0.05046838 | 0.9930827 |  | 0.05046838 | 0.9930827 | 0.0801663 | 0.9930827 | 0.0942633 | 0.9930827
0.05113283 | 1.021457 |  | 0.05113283 | 1.021457 | 0.08172802 | 1.021457 | 0.09741743 | 1.021457
0.05303244 | 1.04983 |  | 0.05303244 | 1.04983 | 0.08477117 | 1.04983 | 0.09932108 | 1.04983
0.05397742 | 1.078204 |  | 0.05397742 | 1.078204 | 0.08621332 | 1.078204 | 0.1011606 | 1.078204
0.05507164 | 1.106578 |  | 0.05507164 | 1.106578 | 0.08740533 | 1.106578 | 0.1039478 | 1.106578
0.0569739 | 1.134952 |  | 0.0569739 | 1.134952 | 0.0908094 | 1.134952 | 0.1057925 | 1.134952
0.05778558 | 1.163325 |  | 0.05778558 | 1.163325 | 0.09166994 | 1.163325 | 0.1085582 | 1.163325
0.0589956 | 1.191699 |  | 0.0589956 | 1.191699 | 0.09288637 | 1.191699 | 0.1106878 | 1.191699
0.05983032 | 1.220073 |  | 0.05983032 | 1.220073 | 0.09570504 | 1.220073 | 0.112141 | 1.220073
0.0604998 | 1.248447 |  | 0.0604998 | 1.248447 | 0.09703062 | 1.248447 | 0.1146659 | 1.248447
0.06204456 | 1.276821 |  | 0.06204456 | 1.276821 | 0.09826591 | 1.276821 | 0.1155221 | 1.276821
0.06348665 | 1.305194 |  | 0.06348665 | 1.305194 | 0.100162 | 1.305194 | 0.118972 | 1.305194
0.06380576 | 1.333568 |  | 0.06380576 | 1.333568 | 0.1020241 | 1.333568 | 0.1214697 | 1.333568
0.0656241 | 1.361942 |  | 0.0656241 | 1.361942 | 0.1047213 | 1.361942 | 0.1217558 | 1.361942
0.06602988 | 1.390316 |  | 0.06602988 | 1.390316 | 0.1062749 | 1.390316 | 0.1246414 | 1.390316
0.06691643 | 1.41869 |  | 0.06691643 | 1.41869 | 0.1067941 | 1.41869 | 0.1260135 | 1.41869
0.06828941 | 1.447063 |  | 0.06828941 | 1.447063 | 0.1076658 | 1.447063 | 0.1271201 | 1.447063
0.06887624 | 1.475437 |  | 0.06887624 | 1.475437 | 0.1095278 | 1.475437 | 0.129741 | 1.475437
0.06907147 | 1.503811 |  | 0.06907147 | 1.503811 | 0.1112736 | 1.503811 | 0.1302294 | 1.503811
0.06982948 | 1.532185 |  | 0.06982948 | 1.532185 | 0.1116779 | 1.532185 | 0.1312899 | 1.532185
0.07137904 | 1.560559 |  | 0.07137904 | 1.560559 | 0.1123362 | 1.560559 | 0.1322229 | 1.560559
0.0711365 | 1.588932 |  | 0.0711365 | 1.588932 | 0.1145648 | 1.588932 | 0.1342962 | 1.588932
0.07250294 | 1.617306 |  | 0.07250294 | 1.617306 | 0.1151478 | 1.617306 | 0.1357475 | 1.617306
0.07310858 | 1.64568 |  | 0.07310858 | 1.64568 | 0.1153935 | 1.64568 | 0.1369769 | 1.64568
0.0735961 | 1.674054 |  | 0.0735961 | 1.674054 | 0.1154517 | 1.674054 | 0.1363285 | 1.674054
0.07346991 | 1.702428 |  | 0.07346991 | 1.702428 | 0.1161386 | 1.702428 | 0.1384513 | 1.702428
0.07416702 | 1.730801 |  | 0.07416702 | 1.730801 | 0.118082 | 1.730801 | 0.1403755 | 1.730801
0.07436289 | 1.759175 |  | 0.07436289 | 1.759175 | 0.1182259 | 1.759175 | 0.1412272 | 1.759175
0.07557047 | 1.787549 |  | 0.07557047 | 1.787549 | 0.1201261 | 1.787549 | 0.1413067 | 1.787549
0.07548191 | 1.815923 |  | 0.07548191 | 1.815923 | 0.1201261 | 1.815923 | 0.1426694 | 1.815923
0.07674921 | 1.844296 |  | 0.07674921 | 1.844296 | 0.1217577 | 1.844296 | 0.1429115 | 1.844296
0.07622708 | 1.87267 |  | 0.07622708 | 1.87267 | 0.1212007 | 1.87267 | 0.1428008 | 1.87267
0.07701084 | 1.901044 |  | 0.07701084 | 1.901044 | 0.1235688 | 1.901044 | 0.1449509 | 1.901044
0.07803899 | 1.929418 |  | 0.07803899 | 1.929418 | 0.1243468 | 1.929418 | 0.1443477 | 1.929418
0.07785493 | 1.957792 |  | 0.07785493 | 1.957792 | 0.1245379 | 1.957792 | 0.1459537 | 1.957792
0.07841596 | 1.986165 |  | 0.07841596 | 1.986165 | 0.1246448 | 1.986165 | 0.1474336 | 1.986165
0.07977482 | 2.014539 |  | 0.07977482 | 2.014539 | 0.126205 | 2.014539 | 0.1494964 | 2.014539
0.07968693 | 2.042913 |  | 0.07968693 | 2.042913 | 0.1278602 | 2.042913 | 0.1502105 | 2.042913
0.07998981 | 2.071287 |  | 0.07998981 | 2.071287 | 0.1267013 | 2.071287 | 0.1492662 | 2.071287
0.080328 | 2.099661 |  | 0.080328 | 2.099661 | 0.128429 | 2.099661 | 0.152447 | 2.099661
0.08055627 | 2.128034 |  | 0.08055627 | 2.128034 | 0.1278013 | 2.128034 | 0.1527021 | 2.128034
0.08163093 | 2.156408 |  | 0.08163093 | 2.156408 | 0.1297849 | 2.156408 | 0.1512503 | 2.156408
0.08088718 | 2.184782 |  | 0.08088718 | 2.184782 | 0.1293248 | 2.184782 | 0.1535983 | 2.184782
0.08228358 | 2.213156 |  | 0.08228358 | 2.213156 | 0.12967 | 2.213156 | 0.1547503 | 2.213156
0.08252178 | 2.24153 |  | 0.08252178 | 2.24153 | 0.1302925 | 2.24153 | 0.1542089 | 2.24153
0.08250394 | 2.269903 |  | 0.08250394 | 2.269903 | 0.1316971 | 2.269903 | 0.156238 | 2.269903
0.08300733 | 2.298277 |  | 0.08300733 | 2.298277 | 0.1337334 | 2.298277 | 0.1546465 | 2.298277
0.08382104 | 2.326651 |  | 0.08382104 | 2.326651 | 0.1330275 | 2.326651 | 0.1566864 | 2.326651
0.08335795 | 2.355025 |  | 0.08335795 | 2.355025 | 0.1332206 | 2.355025 | 0.1562228 | 2.355025
0.08470266 | 2.383399 |  | 0.08470266 | 2.383399 | 0.13522 | 2.383399 | 0.1572015 | 2.383399
0.08441038 | 2.411772 |  | 0.08441038 | 2.411772 | 0.1350091 | 2.411772 | 0.1577224 | 2.411772
0.08469586 | 2.440146 |  | 0.08469586 | 2.440146 | 0.1358971 | 2.440146 | 0.157209 | 2.440146
0.0851402 | 2.46852 |  | 0.0851402 | 2.46852 | 0.1343094 | 2.46852 | 0.159852 | 2.46852
0.08496268 | 2.496894 |  | 0.08496268 | 2.496894 | 0.136503 | 2.496894 | 0.1593751 | 2.496894
0.08497569 | 2.525267 |  | 0.08497569 | 2.525267 | 0.1370829 | 2.525267 | 0.1582962 | 2.525267
0.0854361 | 2.553641 |  | 0.0854361 | 2.553641 | 0.1358465 | 2.553641 | 0.1612243 | 2.553641
0.08523505 | 2.582015 |  | 0.08523505 | 2.582015 | 0.1352929 | 2.582015 | 0.161859 | 2.582015
0.08537866 | 2.610389 |  | 0.08537866 | 2.610389 | 0.1358624 | 2.610389 | 0.1622278 | 2.610389
0.08511395 | 2.638763 |  | 0.08511395 | 2.638763 | 0.1376958 | 2.638763 | 0.1610252 | 2.638763
0.08612871 | 2.667136 |  | 0.08612871 | 2.667136 | 0.1357857 | 2.667136 | 0.1610638 | 2.667136
0.0860824 | 2.69551 |  | 0.0860824 | 2.69551 | 0.1377105 | 2.69551 | 0.1606219 | 2.69551
0.08585541 | 2.723884 |  | 0.08585541 | 2.723884 | 0.1370331 | 2.723884 | 0.1612108 | 2.723884
0.0867045 | 2.752258 |  | 0.0867045 | 2.752258 | 0.138128 | 2.752258 | 0.1620314 | 2.752258
0.08630563 | 2.780632 |  | 0.08630563 | 2.780632 | 0.1370804 | 2.780632 | 0.1607668 | 2.780632
0.08656576 | 2.809005 |  | 0.08656576 | 2.809005 | 0.1365102 | 2.809005 | 0.1599029 | 2.809005
0.08522155 | 2.837379 |  | 0.08522155 | 2.837379 | 0.1362129 | 2.837379 | 0.1622094 | 2.837379
0.08565214 | 2.865753 |  | 0.08565214 | 2.865753 | 0.1358069 | 2.865753 | 0.1603308 | 2.865753
0.08546661 | 2.894127 |  | 0.08546661 | 2.894127 | 0.1350891 | 2.894127 | 0.1598227 | 2.894127
0.08449778 | 2.922501 |  | 0.08449778 | 2.922501 | 0.1368956 | 2.922501 | 0.1601197 | 2.922501
0.08511012 | 2.950874 |  | 0.08511012 | 2.950874 | 0.1352319 | 2.950874 | 0.1609148 | 2.950874
0.08489809 | 2.979248 |  | 0.08489809 | 2.979248 | 0.1345694 | 2.979248 | 0.1594771 | 2.979248
0.08390196 | 3.007622 |  | 0.08390196 | 3.007622 | 0.1339288 | 3.007622 | 0.1586568 | 3.007622
0.08486717 | 3.035996 |  | 0.08486717 | 3.035996 | 0.1340125 | 3.035996 | 0.1571018 | 3.035996
0.08423838 | 3.06437 |  | 0.08423838 | 3.06437 | 0.1355549 | 3.06437 | 0.1580163 | 3.06437
0.08470996 | 3.092743 |  | 0.08470996 | 3.092743 | 0.1335562 | 3.092743 | 0.1590127 | 3.092743
0.08427955 | 3.121117 |  | 0.08427955 | 3.121117 | 0.1348785 | 3.121117 | 0.1556434 | 3.121117
0.08333255 | 3.149491 |  | 0.08333255 | 3.149491 | 0.1341641 | 3.149491 | 0.155049 | 3.149491
0.08368621 | 3.177865 |  | 0.08368621 | 3.177865 | 0.1324972 | 3.177865 | 0.1552509 | 3.177865
0.08269549 | 3.206238 |  | 0.08269549 | 3.206238 | 0.1319764 | 3.206238 | 0.1538953 | 3.206238
0.08274139 | 3.234612 |  | 0.08274139 | 3.234612 | 0.1326149 | 3.234612 | 0.154003 | 3.234612
0.08197472 | 3.262986 |  | 0.08197472 | 3.262986 | 0.1313364 | 3.262986 | 0.1535392 | 3.262986
0.08191673 | 3.29136 |  | 0.08191673 | 3.29136 | 0.1300694 | 3.29136 | 0.1530951 | 3.29136
0.08064182 | 3.319734 |  | 0.08064182 | 3.319734 | 0.1287506 | 3.319734 | 0.1522445 | 3.319734
0.08125485 | 3.348107 |  | 0.08125485 | 3.348107 | 0.1289165 | 3.348107 | 0.1520414 | 3.348107
0.07995838 | 3.376481 |  | 0.07995838 | 3.376481 | 0.1270693 | 3.376481 | 0.1495041 | 3.376481
0.07932517 | 3.404855 |  | 0.07932517 | 3.404855 | 0.1274141 | 3.404855 | 0.1512606 | 3.404855
0.07954425 | 3.433229 |  | 0.07954425 | 3.433229 | 0.1257163 | 3.433229 | 0.1488528 | 3.433229
0.07955064 | 3.461603 |  | 0.07955064 | 3.461603 | 0.1249764 | 3.461603 | 0.1472495 | 3.461603
0.07871953 | 3.489976 |  | 0.07871953 | 3.489976 | 0.1263086 | 3.489976 | 0.148904 | 3.489976
0.07769128 | 3.51835 |  | 0.07769128 | 3.51835 | 0.125886 | 3.51835 | 0.1467615 | 3.51835
0.07730935 | 3.546724 |  | 0.07730935 | 3.546724 | 0.1250544 | 3.546724 | 0.145266 | 3.546724
0.07696844 | 3.575098 |  | 0.07696844 | 3.575098 | 0.1231445 | 3.575098 | 0.1452053 | 3.575098
0.07737468 | 3.603472 |  | 0.07737468 | 3.603472 | 0.1237176 | 3.603472 | 0.1450992 | 3.603472
0.07694363 | 3.631845 |  | 0.07694363 | 3.631845 | 0.1226021 | 3.631845 | 0.1424003 | 3.631845
0.07522904 | 3.660219 |  | 0.07522904 | 3.660219 | 0.1210283 | 3.660219 | 0.1413431 | 3.660219
0.07560053 | 3.688593 |  | 0.07560053 | 3.688593 | 0.119932 | 3.688593 | 0.1407246 | 3.688593
0.0742845 | 3.716967 |  | 0.0742845 | 3.716967 | 0.1194729 | 3.716967 | 0.1413113 | 3.716967
0.07457154 | 3.745341 |  | 0.07457154 | 3.745341 | 0.1175866 | 3.745341 | 0.1401348 | 3.745341
0.07415577 | 3.773714 |  | 0.07415577 | 3.773714 | 0.1168967 | 3.773714 | 0.1396032 | 3.773714
0.07414556 | 3.802088 |  | 0.07414556 | 3.802088 | 0.1166553 | 3.802088 | 0.1378306 | 3.802088
0.07238157 | 3.830462 |  | 0.07238157 | 3.830462 | 0.1165525 | 3.830462 | 0.1382538 | 3.830462
0.07216072 | 3.858836 |  | 0.07216072 | 3.858836 | 0.1167142 | 3.858836 | 0.1372252 | 3.858836
0.07223715 | 3.88721 |  | 0.07223715 | 3.88721 | 0.1145727 | 3.88721 | 0.1357345 | 3.88721
0.07166122 | 3.915583 |  | 0.07166122 | 3.915583 | 0.1137266 | 3.915583 | 0.1334561 | 3.915583
0.07067378 | 3.943957 |  | 0.07067378 | 3.943957 | 0.1135513 | 3.943957 | 0.1328913 | 3.943957
0.07026619 | 3.972331 |  | 0.07026619 | 3.972331 | 0.1130428 | 3.972331 | 0.1317398 | 3.972331
0.06992283 | 4.000705 |  | 0.06992283 | 4.000705 | 0.1116481 | 4.000705 | 0.133036 | 4.000705
0.06987404 | 4.029078 |  | 0.06987404 | 4.029078 | 0.1106335 | 4.029078 | 0.1318453 | 4.029078
0.07001845 | 4.057452 |  | 0.07001845 | 4.057452 | 0.1115231 | 4.057452 | 0.1291658 | 4.057452
0.06957366 | 4.085826 |  | 0.06957366 | 4.085826 | 0.1103407 | 4.085826 | 0.1302107 | 4.085826
0.06868126 | 4.1142 |  | 0.06868126 | 4.1142 | 0.1088984 | 4.1142 | 0.1279187 | 4.1142
0.0689337 | 4.142574 |  | 0.0689337 | 4.142574 | 0.1090328 | 4.142574 | 0.1277959 | 4.142574
0.06812671 | 4.170947 |  | 0.06812671 | 4.170947 | 0.109105 | 4.170947 | 0.1266974 | 4.170947
0.06700092 | 4.199321 |  | 0.06700092 | 4.199321 | 0.108072 | 4.199321 | 0.1267212 | 4.199321
0.06766635 | 4.227695 |  | 0.06766635 | 4.227695 | 0.1068534 | 4.227695 | 0.1255169 | 4.227695
0.06634415 | 4.256069 |  | 0.06634415 | 4.256069 | 0.106105 | 4.256069 | 0.1269117 | 4.256069
0.0671665 | 4.284443 |  | 0.0671665 | 4.284443 | 0.1054175 | 4.284443 | 0.1261186 | 4.284443
0.06602013 | 4.312816 |  | 0.06602013 | 4.312816 | 0.1052683 | 4.312816 | 0.1249626 | 4.312816
0.06575302 | 4.34119 |  | 0.06575302 | 4.34119 | 0.1050428 | 4.34119 | 0.1231668 | 4.34119
0.06613283 | 4.369564 |  | 0.06613283 | 4.369564 | 0.1053125 | 4.369564 | 0.1230533 | 4.369564
0.06595857 | 4.397938 |  | 0.06595857 | 4.397938 | 0.1038847 | 4.397938 | 0.1241212 | 4.397938
0.06464949 | 4.426312 |  | 0.06464949 | 4.426312 | 0.103572 | 4.426312 | 0.1227775 | 4.426312
0.06543099 | 4.454685 |  | 0.06543099 | 4.454685 | 0.1027528 | 4.454685 | 0.1225913 | 4.454685
0.06533822 | 4.483059 |  | 0.06533822 | 4.483059 | 0.103707 | 4.483059 | 0.1205092 | 4.483059
0.06477508 | 4.511433 |  | 0.06477508 | 4.511433 | 0.1029752 | 4.511433 | 0.1206109 | 4.511433
0.06482007 | 4.539807 |  | 0.06482007 | 4.539807 | 0.1032742 | 4.539807 | 0.1215559 | 4.539807
0.06395592 | 4.568181 |  | 0.06395592 | 4.568181 | 0.1019365 | 4.568181 | 0.1207389 | 4.568181
0.06346176 | 4.596554 |  | 0.06346176 | 4.596554 | 0.1017791 | 4.596554 | 0.1197846 | 4.596554
0.06321268 | 4.624928 |  | 0.06321268 | 4.624928 | 0.1009236 | 4.624928 | 0.1190641 | 4.624928
0.06272525 | 4.653302 |  | 0.06272525 | 4.653302 | 0.100085 | 4.653302 | 0.1184442 | 4.653302
0.06302907 | 4.681676 |  | 0.06302907 | 4.681676 | 0.09979587 | 4.681676 | 0.1176638 | 4.681676
0.06276593 | 4.710049 |  | 0.06276593 | 4.710049 | 0.1004606 | 4.710049 | 0.1175258 | 4.710049
0.06295503 | 4.738423 |  | 0.06295503 | 4.738423 | 0.1005518 | 4.738423 | 0.1177178 | 4.738423
0.061661 | 4.766797 |  | 0.061661 | 4.766797 | 0.09960918 | 4.766797 | 0.11612 | 4.766797
0.06158667 | 4.795171 |  | 0.06158667 | 4.795171 | 0.099486 | 4.795171 | 0.117598 | 4.795171
0.06185311 | 4.823545 |  | 0.06185311 | 4.823545 | 0.09856545 | 4.823545 | 0.1157124 | 4.823545
0.0613854 | 4.851918 |  | 0.0613854 | 4.851918 | 0.09890031 | 4.851918 | 0.1160148 | 4.851918
0.06136323 | 4.880292 |  | 0.06136323 | 4.880292 | 0.0973932 | 4.880292 | 0.1160279 | 4.880292
0.06091405 | 4.908666 |  | 0.06091405 | 4.908666 | 0.09817034 | 4.908666 | 0.1142981 | 4.908666
0.06145491 | 4.93704 |  | 0.06145491 | 4.93704 | 0.09789336 | 4.93704 | 0.1153254 | 4.93704
0.06068245 | 4.965414 |  | 0.06068245 | 4.965414 | 0.09673861 | 4.965414 | 0.1144446 | 4.965414
0.06076231 | 4.993787 |  | 0.06076231 | 4.993787 | 0.09567061 | 4.993787 | 0.1128227 | 4.993787
0.05980684 | 5.022161 |  | 0.05980684 | 5.022161 | 0.09642773 | 5.022161 | 0.1138368 | 5.022161
0.05962693 | 5.050535 |  | 0.05962693 | 5.050535 | 0.09603176 | 5.050535 | 0.1136399 | 5.050535
0.05982576 | 5.078909 |  | 0.05982576 | 5.078909 | 0.09543016 | 5.078909 | 0.111336 | 5.078909
0.05935705 | 5.107283 |  | 0.05935705 | 5.107283 | 0.09535721 | 5.107283 | 0.1113765 | 5.107283
0.05942681 | 5.135656 |  | 0.05942681 | 5.135656 | 0.09440543 | 5.135656 | 0.1108614 | 5.135656
0.0591423 | 5.16403 |  | 0.0591423 | 5.16403 | 0.09534051 | 5.16403 | 0.1116402 | 5.16403
0.05866052 | 5.192404 |  | 0.05866052 | 5.192404 | 0.09441776 | 5.192404 | 0.1114971 | 5.192404
0.0592816 | 5.220778 |  | 0.0592816 | 5.220778 | 0.09289392 | 5.220778 | 0.1098463 | 5.220778
0.05852412 | 5.249152 |  | 0.05852412 | 5.249152 | 0.09394241 | 5.249152 | 0.1102425 | 5.249152
0.05790727 | 5.277525 |  | 0.05790727 | 5.277525 | 0.09352406 | 5.277525 | 0.1087983 | 5.277525
0.05805761 | 5.305899 |  | 0.05805761 | 5.305899 | 0.09221981 | 5.305899 | 0.1081305 | 5.305899
0.05839965 | 5.334273 |  | 0.05839965 | 5.334273 | 0.09246197 | 5.334273 | 0.1093307 | 5.334273
0.05822689 | 5.362647 |  | 0.05822689 | 5.362647 | 0.09153405 | 5.362647 | 0.1090832 | 5.362647
0.05732558 | 5.39102 |  | 0.05732558 | 5.39102 | 0.0914877 | 5.39102 | 0.1076079 | 5.39102
0.05710321 | 5.419394 |  | 0.05710321 | 5.419394 | 0.09108699 | 5.419394 | 0.1085807 | 5.419394
0.05688394 | 5.447768 |  | 0.05688394 | 5.447768 | 0.09172347 | 5.447768 | 0.1067358 | 5.447768
0.05752338 | 5.476142 |  | 0.05752338 | 5.476142 | 0.09177618 | 5.476142 | 0.106266 | 5.476142
0.05715994 | 5.504516 |  | 0.05715994 | 5.504516 | 0.08998909 | 5.504516 | 0.1062402 | 5.504516
0.05663621 | 5.532889 |  | 0.05663621 | 5.532889 | 0.08976318 | 5.532889 | 0.1072082 | 5.532889
0.05684109 | 5.561263 |  | 0.05684109 | 5.561263 | 0.08998381 | 5.561263 | 0.1055949 | 5.561263
0.05596473 | 5.589637 |  | 0.05596473 | 5.589637 | 0.08973863 | 5.589637 | 0.1051803 | 5.589637
0.05569121 | 5.618011 |  | 0.05569121 | 5.618011 | 0.09049384 | 5.618011 | 0.1046664 | 5.618011
0.05631241 | 5.646385 |  | 0.05631241 | 5.646385 | 0.08972772 | 5.646385 | 0.1054222 | 5.646385