## 1
Общество с ограниченной ответственностью "Инженерная геология" (ООО "ИнжГео")
Юр. адрес: 117279, г. Москва, ул. Миклухо-Маклая, 36 а, этаж 5, пом. XXIII к. 76-84
Телефон/факс +7 (495) 132-30-00, Адрес электронной почты inbox@inj-geo.ru
Испытательная лаборатория ООО «ИнжГео»
Адрес места осуществления деятельности лаборатории: г. Москва, просп. Вернадского, д. 51, стр. 1
Телефон +7(910)4557682, E-mail: slg85@mail.ru
Протокол испытаний № 13-63/40 от 08-12-2022
Наименование и адрес заказчика: ООО Регионстрой
Наименование объекта: Переход трубопровода через р. Енисей
Наименование используемого метода/методики: ГОСТ 12248.3-2020
Условия проведения испытания: температура окружающей среды (18 - 25)0С, влажность воздуха (40 - 75)%
Дата получение объекта подлежащего испытаниям: 11-11-2022
Дата испытания: 25.10.2022-19.11.2040
Испытание грунтов методом одноплоскостного среза
[6 empty] | Лабораторный номер: |  | 1075 |  |  |  | We, д.е. = | 0.538958387
[6 empty] | Номер скважины: |  | BH-007 |  |  |  | ρ, г/см3 = | 1.9
[6 empty] | Глубина отбора, м: |  | 1 |  |  |  | ρs, г/см3 = | 2.72
[6 empty] | Наименование грунта: |  | Суглинок, после оттаивания текучий, легкий песчанистый |  |  |  | e, д.е. = | 1.1
[6 empty] | Схема проведения опыта: |  | КД |  |  |  | IL, д.е. = | 2.651
Результаты испытаний
[7 empty] | Нормальное напряжение σ, МПа | Касательное напряжение t, МПа | tg ϕ | Угол внутреннего трения ϕ, град. | Удельное сцепление C, МПа
[7 empty] | 0.1 | 0.09462856
[7 empty] | 0.15 | 0.1291928
[7 empty] | 0.2 | 0.1727571
Эффективные значения угла внутреннего трения и удельного сцепления ϕ', С'
[7 empty] | ϕ', град. = | 38
[7 empty] | С', МПа = | 0.015
[7 empty] | Начальник исп. лаборатории: |  |  |  |  | Семиколенова Л.Г.
Лист 1 , всего листов 1
Частичное воспроизведение протокола испытаний без письменного разрешения ООО «ИнжГео» ЗАПРЕЩАЕТСЯ
второй график |  | первый график
dev | eps | sigma | dev1 | eps1 | dev2 | eps2 | dev3 | eps3
0 | 0 |  | 0 | 0 | 0 | 0 | 0 | 0
0.001623152 | 0.02837379 |  | 0.001623152 | 0.02837379 | 0.002229853 | 0.02837379 | 0.003007109 | 0.02837379
0.003241452 | 0.05674758 |  | 0.003241452 | 0.05674758 | 0.004474486 | 0.05674758 | 0.005917109 | 0.05674758
0.004905365 | 0.08512138 |  | 0.004905365 | 0.08512138 | 0.006687078 | 0.08512138 | 0.0089232 | 0.08512138
0.006481787 | 0.1134952 |  | 0.006481787 | 0.1134952 | 0.008870747 | 0.1134952 | 0.01200869 | 0.1134952
0.008207694 | 0.141869 |  | 0.008207694 | 0.141869 | 0.01107856 | 0.141869 | 0.01489629 | 0.141869
0.009756282 | 0.1702428 |  | 0.009756282 | 0.1702428 | 0.01332658 | 0.1702428 | 0.01780067 | 0.1702428
0.01134362 | 0.1986165 |  | 0.01134362 | 0.1986165 | 0.01552449 | 0.1986165 | 0.02079906 | 0.1986165
0.01314856 | 0.2269903 |  | 0.01314856 | 0.2269903 | 0.01801546 | 0.2269903 | 0.0236228 | 0.2269903
0.01471591 | 0.2553641 |  | 0.01471591 | 0.2553641 | 0.02026569 | 0.2553641 | 0.02702421 | 0.2553641
0.01632512 | 0.2837379 |  | 0.01632512 | 0.2837379 | 0.02251107 | 0.2837379 | 0.02974406 | 0.2837379
0.01796867 | 0.3121117 |  | 0.01796867 | 0.3121117 | 0.0245246 | 0.3121117 | 0.03287638 | 0.3121117
0.01944959 | 0.3404855 |  | 0.01944959 | 0.3404855 | 0.02671971 | 0.3404855 | 0.03597302 | 0.3404855
0.02125968 | 0.3688593 |  | 0.02125968 | 0.3688593 | 0.02927437 | 0.3688593 | 0.03889381 | 0.3688593
0.02290681 | 0.3972331 |  | 0.02290681 | 0.3972331 | 0.03104278 | 0.3972331 | 0.04167333 | 0.3972331
0.02451071 | 0.4256069 |  | 0.02451071 | 0.4256069 | 0.03354723 | 0.4256069 | 0.04438058 | 0.4256069
0.02619206 | 0.4539807 |  | 0.02619206 | 0.4539807 | 0.03564104 | 0.4539807 | 0.04784582 | 0.4539807
0.02813245 | 0.4823545 |  | 0.02813245 | 0.4823545 | 0.03827492 | 0.4823545 | 0.05131373 | 0.4823545
0.02962194 | 0.5107283 |  | 0.02962194 | 0.5107283 | 0.04009822 | 0.5107283 | 0.0541761 | 0.5107283
0.03135938 | 0.539102 |  | 0.03135938 | 0.539102 | 0.04279669 | 0.539102 | 0.05755379 | 0.539102
0.03288918 | 0.5674758 |  | 0.03288918 | 0.5674758 | 0.0451414 | 0.5674758 | 0.06001345 | 0.5674758
0.03462653 | 0.5958496 |  | 0.03462653 | 0.5958496 | 0.04781028 | 0.5958496 | 0.06381791 | 0.5958496
0.03662407 | 0.6242234 |  | 0.03662407 | 0.6242234 | 0.049713 | 0.6242234 | 0.06585785 | 0.6242234
0.03819157 | 0.6525972 |  | 0.03819157 | 0.6525972 | 0.05198549 | 0.6525972 | 0.06944563 | 0.6525972
0.03943557 | 0.680971 |  | 0.03943557 | 0.680971 | 0.05450709 | 0.680971 | 0.07301762 | 0.680971
0.04116194 | 0.7093448 |  | 0.04116194 | 0.7093448 | 0.05684001 | 0.7093448 | 0.07540314 | 0.7093448
0.04288214 | 0.7377186 |  | 0.04288214 | 0.7377186 | 0.05861562 | 0.7377186 | 0.07759838 | 0.7377186
0.04420966 | 0.7660924 |  | 0.04420966 | 0.7660924 | 0.06061822 | 0.7660924 | 0.08135045 | 0.7660924
0.04559678 | 0.7944662 |  | 0.04559678 | 0.7944662 | 0.06303301 | 0.7944662 | 0.08372788 | 0.7944662
0.04755685 | 0.82284 |  | 0.04755685 | 0.82284 | 0.06494691 | 0.82284 | 0.08571901 | 0.82284
0.04885136 | 0.8512138 |  | 0.04885136 | 0.8512138 | 0.06623082 | 0.8512138 | 0.0895039 | 0.8512138
0.05015801 | 0.8795876 |  | 0.05015801 | 0.8795876 | 0.06819239 | 0.8795876 | 0.09156105 | 0.8795876
0.05123418 | 0.9079613 |  | 0.05123418 | 0.9079613 | 0.06989203 | 0.9079613 | 0.09330987 | 0.9079613
0.05287656 | 0.9363351 |  | 0.05287656 | 0.9363351 | 0.07236322 | 0.9363351 | 0.09630215 | 0.9363351
0.05385684 | 0.9647089 |  | 0.05385684 | 0.9647089 | 0.07456342 | 0.9647089 | 0.09856007 | 0.9647089
0.05558665 | 0.9930827 |  | 0.05558665 | 0.9930827 | 0.07593585 | 0.9930827 | 0.1010653 | 0.9930827
0.05742164 | 1.021457 |  | 0.05742164 | 1.021457 | 0.07768886 | 1.021457 | 0.1039689 | 1.021457
0.05779338 | 1.04983 |  | 0.05779338 | 1.04983 | 0.07916557 | 1.04983 | 0.1062646 | 1.04983
0.05973745 | 1.078204 |  | 0.05973745 | 1.078204 | 0.08124 | 1.078204 | 0.1095157 | 1.078204
0.06143024 | 1.106578 |  | 0.06143024 | 1.106578 | 0.0832529 | 1.106578 | 0.1115708 | 1.106578
0.06258419 | 1.134952 |  | 0.06258419 | 1.134952 | 0.08444124 | 1.134952 | 0.1134264 | 1.134952
0.06351254 | 1.163325 |  | 0.06351254 | 1.163325 | 0.08749186 | 1.163325 | 0.1169828 | 1.163325
0.06423363 | 1.191699 |  | 0.06423363 | 1.191699 | 0.08762501 | 1.191699 | 0.1190414 | 1.191699
0.06558093 | 1.220073 |  | 0.06558093 | 1.220073 | 0.08949012 | 1.220073 | 0.1209925 | 1.220073
0.06751577 | 1.248447 |  | 0.06751577 | 1.248447 | 0.09216758 | 1.248447 | 0.1224489 | 1.248447
0.0681725 | 1.276821 |  | 0.0681725 | 1.276821 | 0.09361515 | 1.276821 | 0.1252325 | 1.276821
0.06967493 | 1.305194 |  | 0.06967493 | 1.305194 | 0.09546648 | 1.305194 | 0.128255 | 1.305194
0.07062259 | 1.333568 |  | 0.07062259 | 1.333568 | 0.09666925 | 1.333568 | 0.1283117 | 1.333568
0.07202861 | 1.361942 |  | 0.07202861 | 1.361942 | 0.09833797 | 1.361942 | 0.13138 | 1.361942
0.07346847 | 1.390316 |  | 0.07346847 | 1.390316 | 0.09847572 | 1.390316 | 0.1325058 | 1.390316
0.07354042 | 1.41869 |  | 0.07354042 | 1.41869 | 0.09973741 | 1.41869 | 0.1340963 | 1.41869
0.0748493 | 1.447063 |  | 0.0748493 | 1.447063 | 0.1029742 | 1.447063 | 0.1373838 | 1.447063
0.0757481 | 1.475437 |  | 0.0757481 | 1.475437 | 0.1038185 | 1.475437 | 0.1375846 | 1.475437
0.0763741 | 1.503811 |  | 0.0763741 | 1.503811 | 0.1045107 | 1.503811 | 0.1381616 | 1.503811
0.07671025 | 1.532185 |  | 0.07671025 | 1.532185 | 0.1062685 | 1.532185 | 0.1395938 | 1.532185
0.07715325 | 1.560559 |  | 0.07715325 | 1.560559 | 0.1055579 | 1.560559 | 0.1408963 | 1.560559
0.07845277 | 1.588932 |  | 0.07845277 | 1.588932 | 0.1063145 | 1.588932 | 0.1449337 | 1.588932
0.07997504 | 1.617306 |  | 0.07997504 | 1.617306 | 0.1089058 | 1.617306 | 0.1438648 | 1.617306
0.07982097 | 1.64568 |  | 0.07982097 | 1.64568 | 0.1091509 | 1.64568 | 0.1467001 | 1.64568
0.08003102 | 1.674054 |  | 0.08003102 | 1.674054 | 0.1092634 | 1.674054 | 0.1459752 | 1.674054
0.08036184 | 1.702428 |  | 0.08036184 | 1.702428 | 0.1101684 | 1.702428 | 0.1473472 | 1.702428
0.08190898 | 1.730801 |  | 0.08190898 | 1.730801 | 0.110925 | 1.730801 | 0.1485229 | 1.730801
0.08274234 | 1.759175 |  | 0.08274234 | 1.759175 | 0.1126172 | 1.759175 | 0.1486419 | 1.759175
0.08263062 | 1.787549 |  | 0.08263062 | 1.787549 | 0.1134113 | 1.787549 | 0.1502792 | 1.787549
0.08382001 | 1.815923 |  | 0.08382001 | 1.815923 | 0.1126502 | 1.815923 | 0.1512296 | 1.815923
0.08449118 | 1.844296 |  | 0.08449118 | 1.844296 | 0.1139438 | 1.844296 | 0.1523201 | 1.844296
0.08371232 | 1.87267 |  | 0.08371232 | 1.87267 | 0.1163994 | 1.87267 | 0.1529206 | 1.87267
0.08566229 | 1.901044 |  | 0.08566229 | 1.901044 | 0.1149437 | 1.901044 | 0.1540756 | 1.901044
0.08634708 | 1.929418 |  | 0.08634708 | 1.929418 | 0.1168469 | 1.929418 | 0.1558889 | 1.929418
0.08602577 | 1.957792 |  | 0.08602577 | 1.957792 | 0.1178356 | 1.957792 | 0.157303 | 1.957792
0.08639427 | 1.986165 |  | 0.08639427 | 1.986165 | 0.1191688 | 1.986165 | 0.1570444 | 1.986165
0.08774367 | 2.014539 |  | 0.08774367 | 2.014539 | 0.1193174 | 2.014539 | 0.1576429 | 2.014539
0.08818027 | 2.042913 |  | 0.08818027 | 2.042913 | 0.1197911 | 2.042913 | 0.1588732 | 2.042913
0.08737051 | 2.071287 |  | 0.08737051 | 2.071287 | 0.1214853 | 2.071287 | 0.1598283 | 2.071287
0.0894046 | 2.099661 |  | 0.0894046 | 2.099661 | 0.1205609 | 2.099661 | 0.1601954 | 2.099661
0.08925997 | 2.128034 |  | 0.08925997 | 2.128034 | 0.1223983 | 2.128034 | 0.1618992 | 2.128034
0.08983814 | 2.156408 |  | 0.08983814 | 2.156408 | 0.1231782 | 2.156408 | 0.1624264 | 2.156408
0.09070885 | 2.184782 |  | 0.09070885 | 2.184782 | 0.1225028 | 2.184782 | 0.1638276 | 2.184782
0.09110748 | 2.213156 |  | 0.09110748 | 2.213156 | 0.1244597 | 2.213156 | 0.1662299 | 2.213156
0.08997385 | 2.24153 |  | 0.08997385 | 2.24153 | 0.1228999 | 2.24153 | 0.1668779 | 2.24153
0.0904423 | 2.269903 |  | 0.0904423 | 2.269903 | 0.125245 | 2.269903 | 0.1650979 | 2.269903
0.09245067 | 2.298277 |  | 0.09245067 | 2.298277 | 0.1248071 | 2.298277 | 0.1656725 | 2.298277
0.09195439 | 2.326651 |  | 0.09195439 | 2.326651 | 0.1247264 | 2.326651 | 0.1673214 | 2.326651
0.09280748 | 2.355025 |  | 0.09280748 | 2.355025 | 0.1259762 | 2.355025 | 0.1688263 | 2.355025
0.09213633 | 2.383399 |  | 0.09213633 | 2.383399 | 0.1252722 | 2.383399 | 0.1696265 | 2.383399
0.09332371 | 2.411772 |  | 0.09332371 | 2.411772 | 0.1276015 | 2.411772 | 0.1694426 | 2.411772
0.09282902 | 2.440146 |  | 0.09282902 | 2.440146 | 0.126647 | 2.440146 | 0.171478 | 2.440146
0.0925049 | 2.46852 |  | 0.0925049 | 2.46852 | 0.1265357 | 2.46852 | 0.1713351 | 2.46852
0.09272717 | 2.496894 |  | 0.09272717 | 2.496894 | 0.1271338 | 2.496894 | 0.1712343 | 2.496894
0.09446588 | 2.525267 |  | 0.09446588 | 2.525267 | 0.1281765 | 2.525267 | 0.170062 | 2.525267
0.09449546 | 2.553641 |  | 0.09449546 | 2.553641 | 0.1286261 | 2.553641 | 0.1709522 | 2.553641
0.09423678 | 2.582015 |  | 0.09423678 | 2.582015 | 0.1296352 | 2.582015 | 0.1727468 | 2.582015
0.09447095 | 2.610389 |  | 0.09447095 | 2.610389 | 0.1275612 | 2.610389 | 0.1712468 | 2.610389
0.09427408 | 2.638763 |  | 0.09427408 | 2.638763 | 0.1285026 | 2.638763 | 0.1710411 | 2.638763
0.09423032 | 2.667136 |  | 0.09423032 | 2.667136 | 0.1300171 | 2.667136 | 0.1729792 | 2.667136
0.09429233 | 2.69551 |  | 0.09429233 | 2.69551 | 0.1293407 | 2.69551 | 0.1729376 | 2.69551
0.09462856 | 2.723884 |  | 0.09462856 | 2.723884 | 0.1291928 | 2.723884 | 0.1727571 | 2.723884
0.09381382 | 2.752258 |  | 0.09381382 | 2.752258 | 0.1283647 | 2.752258 | 0.1731182 | 2.752258
0.09497343 | 2.780632 |  | 0.09497343 | 2.780632 | 0.128385 | 2.780632 | 0.1716078 | 2.780632
0.09363394 | 2.809005 |  | 0.09363394 | 2.809005 | 0.1288676 | 2.809005 | 0.1710449 | 2.809005
0.09415666 | 2.837379 |  | 0.09415666 | 2.837379 | 0.130006 | 2.837379 | 0.1738272 | 2.837379
0.09387613 | 2.865753 |  | 0.09387613 | 2.865753 | 0.1294796 | 2.865753 | 0.1716419 | 2.865753
0.09406813 | 2.894127 |  | 0.09406813 | 2.894127 | 0.1290194 | 2.894127 | 0.171132 | 2.894127
0.09455242 | 2.922501 |  | 0.09455242 | 2.922501 | 0.1277663 | 2.922501 | 0.1704031 | 2.922501
0.09302806 | 2.950874 |  | 0.09302806 | 2.950874 | 0.1269949 | 2.950874 | 0.1729368 | 2.950874
0.09303963 | 2.979248 |  | 0.09303963 | 2.979248 | 0.1287112 | 2.979248 | 0.1723695 | 2.979248
0.09318541 | 3.007622 |  | 0.09318541 | 3.007622 | 0.1285106 | 3.007622 | 0.1713332 | 3.007622
0.09348346 | 3.035996 |  | 0.09348346 | 3.035996 | 0.126345 | 3.035996 | 0.1698333 | 3.035996
0.09251199 | 3.06437 |  | 0.09251199 | 3.06437 | 0.1264933 | 3.06437 | 0.170368 | 3.06437
0.09241269 | 3.092743 |  | 0.09241269 | 3.092743 | 0.1269637 | 3.092743 | 0.16834 | 3.092743
0.09290091 | 3.121117 |  | 0.09290091 | 3.121117 | 0.1254993 | 3.121117 | 0.1696367 | 3.121117
0.09115871 | 3.149491 |  | 0.09115871 | 3.149491 | 0.1245559 | 3.149491 | 0.1687879 | 3.149491
0.0919448 | 3.177865 |  | 0.0919448 | 3.177865 | 0.124854 | 3.177865 | 0.1661364 | 3.177865
0.09179295 | 3.206238 |  | 0.09179295 | 3.206238 | 0.1251846 | 3.206238 | 0.1659661 | 3.206238
0.0912145 | 3.234612 |  | 0.0912145 | 3.234612 | 0.1241848 | 3.234612 | 0.1668391 | 3.234612
0.0905501 | 3.262986 |  | 0.0905501 | 3.262986 | 0.1245498 | 3.262986 | 0.1642392 | 3.262986
0.08929821 | 3.29136 |  | 0.08929821 | 3.29136 | 0.1225908 | 3.29136 | 0.1655377 | 3.29136
0.0886585 | 3.319734 |  | 0.0886585 | 3.319734 | 0.1217263 | 3.319734 | 0.1644393 | 3.319734
0.08920173 | 3.348107 |  | 0.08920173 | 3.348107 | 0.1216865 | 3.348107 | 0.161533 | 3.348107
0.08799608 | 3.376481 |  | 0.08799608 | 3.376481 | 0.1217583 | 3.376481 | 0.1628803 | 3.376481
0.08840905 | 3.404855 |  | 0.08840905 | 3.404855 | 0.1198355 | 3.404855 | 0.1597779 | 3.404855
0.0879792 | 3.433229 |  | 0.0879792 | 3.433229 | 0.1199831 | 3.433229 | 0.159258 | 3.433229
0.08634631 | 3.461603 |  | 0.08634631 | 3.461603 | 0.1187777 | 3.461603 | 0.1606116 | 3.461603
0.08594041 | 3.489976 |  | 0.08594041 | 3.489976 | 0.1188926 | 3.489976 | 0.1574177 | 3.489976
0.0859489 | 3.51835 |  | 0.0859489 | 3.51835 | 0.1173193 | 3.51835 | 0.1578391 | 3.51835
0.08589426 | 3.546724 |  | 0.08589426 | 3.546724 | 0.1169409 | 3.546724 | 0.1576244 | 3.546724
0.08485051 | 3.575098 |  | 0.08485051 | 3.575098 | 0.1170053 | 3.575098 | 0.1556208 | 3.575098
0.08419841 | 3.603472 |  | 0.08419841 | 3.603472 | 0.1162118 | 3.603472 | 0.1542869 | 3.603472
0.08444461 | 3.631845 |  | 0.08444461 | 3.631845 | 0.1138084 | 3.631845 | 0.1540882 | 3.631845
0.08369337 | 3.660219 |  | 0.08369337 | 3.660219 | 0.1139554 | 3.660219 | 0.153907 | 3.660219
0.08320955 | 3.688593 |  | 0.08320955 | 3.688593 | 0.1136256 | 3.688593 | 0.1524559 | 3.688593
0.08199904 | 3.716967 |  | 0.08199904 | 3.716967 | 0.1135835 | 3.716967 | 0.1491128 | 3.716967
0.08115872 | 3.745341 |  | 0.08115872 | 3.745341 | 0.11284 | 3.745341 | 0.1510995 | 3.745341
0.08177412 | 3.773714 |  | 0.08177412 | 3.773714 | 0.1107535 | 3.773714 | 0.1488732 | 3.773714
0.08032193 | 3.802088 |  | 0.08032193 | 3.802088 | 0.1108429 | 3.802088 | 0.1473773 | 3.802088
0.07985833 | 3.830462 |  | 0.07985833 | 3.830462 | 0.1105538 | 3.830462 | 0.145704 | 3.830462
0.07991005 | 3.858836 |  | 0.07991005 | 3.858836 | 0.1091637 | 3.858836 | 0.1473454 | 3.858836
0.08002368 | 3.88721 |  | 0.08002368 | 3.88721 | 0.1075513 | 3.88721 | 0.1445139 | 3.88721
0.07926011 | 3.915583 |  | 0.07926011 | 3.915583 | 0.1085879 | 3.915583 | 0.1444983 | 3.915583
0.07878951 | 3.943957 |  | 0.07878951 | 3.943957 | 0.1077504 | 3.943957 | 0.1430821 | 3.943957
0.07744636 | 3.972331 |  | 0.07744636 | 3.972331 | 0.1065964 | 3.972331 | 0.1411184 | 3.972331
0.07696722 | 4.000705 |  | 0.07696722 | 4.000705 | 0.1061908 | 4.000705 | 0.1415745 | 4.000705
0.07762237 | 4.029078 |  | 0.07762237 | 4.029078 | 0.1058488 | 4.029078 | 0.1392222 | 4.029078
0.07724219 | 4.057452 |  | 0.07724219 | 4.057452 | 0.105111 | 4.057452 | 0.1383751 | 4.057452
0.07622648 | 4.085826 |  | 0.07622648 | 4.085826 | 0.1032069 | 4.085826 | 0.1401063 | 4.085826
0.07601728 | 4.1142 |  | 0.07601728 | 4.1142 | 0.1036596 | 4.1142 | 0.1377437 | 4.1142
0.07565411 | 4.142574 |  | 0.07565411 | 4.142574 | 0.1022603 | 4.142574 | 0.1378694 | 4.142574
0.07441455 | 4.170947 |  | 0.07441455 | 4.170947 | 0.1021882 | 4.170947 | 0.1361681 | 4.170947
0.073907 | 4.199321 |  | 0.073907 | 4.199321 | 0.1015227 | 4.199321 | 0.1354846 | 4.199321
0.07352854 | 4.227695 |  | 0.07352854 | 4.227695 | 0.1014279 | 4.227695 | 0.1354403 | 4.227695
0.07372098 | 4.256069 |  | 0.07372098 | 4.256069 | 0.100578 | 4.256069 | 0.1340489 | 4.256069
0.07396384 | 4.284443 |  | 0.07396384 | 4.284443 | 0.1001981 | 4.284443 | 0.1333955 | 4.284443
0.07256168 | 4.312816 |  | 0.07256168 | 4.312816 | 0.09913563 | 4.312816 | 0.1335924 | 4.312816
0.07306915 | 4.34119 |  | 0.07306915 | 4.34119 | 0.09910241 | 4.34119 | 0.1336767 | 4.34119
0.07282535 | 4.369564 |  | 0.07282535 | 4.369564 | 0.09950495 | 4.369564 | 0.1332437 | 4.369564
0.07232294 | 4.397938 |  | 0.07232294 | 4.397938 | 0.09910471 | 4.397938 | 0.1321803 | 4.397938
0.07203993 | 4.426312 |  | 0.07203993 | 4.426312 | 0.09897225 | 4.426312 | 0.1320702 | 4.426312
0.07177311 | 4.454685 |  | 0.07177311 | 4.454685 | 0.09734346 | 4.454685 | 0.1306782 | 4.454685
0.07144384 | 4.483059 |  | 0.07144384 | 4.483059 | 0.09650672 | 4.483059 | 0.1310036 | 4.483059
0.07045577 | 4.511433 |  | 0.07045577 | 4.511433 | 0.09642356 | 4.511433 | 0.1296128 | 4.511433
0.07147205 | 4.539807 |  | 0.07147205 | 4.539807 | 0.09584774 | 4.539807 | 0.128853 | 4.539807
0.07106959 | 4.568181 |  | 0.07106959 | 4.568181 | 0.0965087 | 4.568181 | 0.1300432 | 4.568181
0.07071935 | 4.596554 |  | 0.07071935 | 4.596554 | 0.09509269 | 4.596554 | 0.1293257 | 4.596554
0.06961611 | 4.624928 |  | 0.06961611 | 4.624928 | 0.09578942 | 4.624928 | 0.1279239 | 4.624928
0.06942759 | 4.653302 |  | 0.06942759 | 4.653302 | 0.09462513 | 4.653302 | 0.1268639 | 4.653302
0.06987934 | 4.681676 |  | 0.06987934 | 4.681676 | 0.09432308 | 4.681676 | 0.1277262 | 4.681676
0.06915202 | 4.710049 |  | 0.06915202 | 4.710049 | 0.09423127 | 4.710049 | 0.1257665 | 4.710049
0.06934677 | 4.738423 |  | 0.06934677 | 4.738423 | 0.0944132 | 4.738423 | 0.1266773 | 4.738423
0.06890204 | 4.766797 |  | 0.06890204 | 4.766797 | 0.09352595 | 4.766797 | 0.1261658 | 4.766797
0.06898061 | 4.795171 |  | 0.06898061 | 4.795171 | 0.09351396 | 4.795171 | 0.1249224 | 4.795171
0.06845282 | 4.823545 |  | 0.06845282 | 4.823545 | 0.09368854 | 4.823545 | 0.1236891 | 4.823545
0.06763095 | 4.851918 |  | 0.06763095 | 4.851918 | 0.092862 | 4.851918 | 0.1239896 | 4.851918
0.06734975 | 4.880292 |  | 0.06734975 | 4.880292 | 0.09183014 | 4.880292 | 0.1232398 | 4.880292
0.06686248 | 4.908666 |  | 0.06686248 | 4.908666 | 0.09207551 | 4.908666 | 0.1228286 | 4.908666
0.06754013 | 4.93704 |  | 0.06754013 | 4.93704 | 0.0921917 | 4.93704 | 0.1225809 | 4.93704
0.06666941 | 4.965414 |  | 0.06666941 | 4.965414 | 0.09166919 | 4.965414 | 0.1216773 | 4.965414
0.06676487 | 4.993787 |  | 0.06676487 | 4.993787 | 0.09037873 | 4.993787 | 0.1222408 | 4.993787
0.06686047 | 5.022161 |  | 0.06686047 | 5.022161 | 0.09006816 | 5.022161 | 0.1212269 | 5.022161
0.06626869 | 5.050535 |  | 0.06626869 | 5.050535 | 0.09077205 | 5.050535 | 0.1215014 | 5.050535
0.06618283 | 5.078909 |  | 0.06618283 | 5.078909 | 0.09053683 | 5.078909 | 0.1211864 | 5.078909
0.06527805 | 5.107283 |  | 0.06527805 | 5.107283 | 0.09008962 | 5.107283 | 0.1205401 | 5.107283
0.06513304 | 5.135656 |  | 0.06513304 | 5.135656 | 0.08854861 | 5.135656 | 0.1194465 | 5.135656
0.06578549 | 5.16403 |  | 0.06578549 | 5.16403 | 0.08818585 | 5.16403 | 0.1192077 | 5.16403
0.06499905 | 5.192404 |  | 0.06499905 | 5.192404 | 0.08900684 | 5.192404 | 0.1191033 | 5.192404
0.06474372 | 5.220778 |  | 0.06474372 | 5.220778 | 0.08805633 | 5.220778 | 0.1170637 | 5.220778
0.06458185 | 5.249152 |  | 0.06458185 | 5.249152 | 0.08766911 | 5.249152 | 0.1184211 | 5.249152
0.06372808 | 5.277525 |  | 0.06372808 | 5.277525 | 0.08712848 | 5.277525 | 0.1178115 | 5.277525
0.06356086 | 5.305899 |  | 0.06356086 | 5.305899 | 0.08680352 | 5.305899 | 0.1162612 | 5.305899
0.06377958 | 5.334273 |  | 0.06377958 | 5.334273 | 0.0869974 | 5.334273 | 0.1164382 | 5.334273
0.06355288 | 5.362647 |  | 0.06355288 | 5.362647 | 0.08704452 | 5.362647 | 0.1171983 | 5.362647
0.06348169 | 5.39102 |  | 0.06348169 | 5.39102 | 0.08618398 | 5.39102 | 0.1161492 | 5.39102
0.06355827 | 5.419394 |  | 0.06355827 | 5.419394 | 0.08654054 | 5.419394 | 0.1147522 | 5.419394
0.06320114 | 5.447768 |  | 0.06320114 | 5.447768 | 0.08643252 | 5.447768 | 0.1142193 | 5.447768
0.06333227 | 5.476142 |  | 0.06333227 | 5.476142 | 0.08561546 | 5.476142 | 0.1136819 | 5.476142
0.06273134 | 5.504516 |  | 0.06273134 | 5.504516 | 0.08632074 | 5.504516 | 0.1138379 | 5.504516
0.06257981 | 5.532889 |  | 0.06257981 | 5.532889 | 0.08599239 | 5.532889 | 0.1142022 | 5.532889
0.06265565 | 5.561263 |  | 0.06265565 | 5.561263 | 0.08478441 | 5.561263 | 0.1130328 | 5.561263
0.06247861 | 5.589637 |  | 0.06247861 | 5.589637 | 0.08497745 | 5.589637 | 0.1127022 | 5.589637
0.06191471 | 5.618011 |  | 0.06191471 | 5.618011 | 0.08478354 | 5.618011 | 0.1140061 | 5.618011
0.06143054 | 5.646385 |  | 0.06143054 | 5.646385 | 0.08502406 | 5.646385 | 0.1125556 | 5.646385