## 1
Общество с ограниченной ответственностью "Инженерная геология" (ООО "ИнжГео")
Юр. адрес: 117279, г. Москва, ул. Миклухо-Маклая, 36 а, этаж 5, пом. XXIII к. 76-84
Телефон/факс +7 (495) 132-30-00, Адрес электронной почты inbox@inj-geo.ru
Испытательная лаборатория ООО «ИнжГео»
Адрес места осуществления деятельности лаборатории: г. Москва, просп. Вернадского, д. 51, стр. 1
Телефон +7(910)4557682, E-mail: slg85@mail.ru
Протокол испытаний № 13-63/41 от 09-12-2022
Наименование и адрес заказчика: ООО Регионстрой
Наименование объекта: Переход трубопровода через р. Енисей
Наименование используемого метода/методики: ГОСТ 12248.3-2020
Условия проведения испытания: температура окружающей среды (18 - 25)0С, влажность воздуха (40 - 75)%
Дата получение объекта подлежащего испытаниям: 12-11-2022
Дата испытания: 25.10.2022-19.11.2041
Испытание грунтов методом одноплоскостного среза
[6 empty] | Лабораторный номер: |  | 1076 |  |  |  | We, д.е. = | 0.473392464
[6 empty] | Номер скважины: |  | BH-007 |  |  |  | ρ, г/см3 = | 1.9
[6 empty] | Глубина отбора, м: |  | 2.9 |  |  |  | ρs, г/см3 = | 2.71
[6 empty] | Наименование грунта: |  | Суглинок, после оттаивания текучий, легкий песчанистый |  |  |  | e, д.е. = | 1.1
[6 empty] | Схема проведения опыта: |  | КД |  |  |  | IL, д.е. = | 2.488
Результаты испытаний
[7 empty] | Нормальное напряжение σ, МПа | Касательное напряжение t, МПа | tg ϕ | Угол внутреннего трения ϕ, град. | Удельное сцепление C, МПа
[7 empty] | 0.1 | 0.0919784
[7 empty] | 0.15 | 0.1444676
[7 empty] | 0.2 | 0.1729568
Эффективные значения угла внутреннего трения и удельного сцепления ϕ', С'
[7 empty] | ϕ', град. = | 39
[7 empty] | С', МПа = | 0.015
[7 empty] | Начальник исп. лаборатории: |  |  |  |  | Семиколенова Л.Г.
Лист 1 , всего листов 1
Частичное воспроизведение протокола испытаний без письменного разрешения ООО «ИнжГео» ЗАПРЕЩАЕТСЯ
второй график |  | первый график
dev | eps | sigma | dev1 | eps1 | dev2 | eps2 | dev3 | eps3
0 | 0 |  | 0 | 0 | 0 | 0 | 0 | 0
0.001600552 | 0.02837379 |  | 0.001600552 | 0.02837379 | 0.002488507 | 0.02837379 | 0.003000138 | 0.02837379
0.003162737 | 0.05674758 |  | 0.003162737 | 0.05674758 | 0.004972099 | 0.05674758 | 0.006025437 | 0.05674758
0.004803702 | 0.08512138 |  | 0.004803702 | 0.08512138 | 0.007515106 | 0.08512138 | 0.009029332 | 0.08512138
0.006369471 | 0.1134952 |  | 0.006369471 | 0.1134952 | 0.009984383 | 0.1134952 | 0.01189839 | 0.1134952
0.007976243 | 0.141869 |  | 0.007976243 | 0.141869 | 0.01244575 | 0.141869 | 0.0149135 | 0.141869
0.009597348 | 0.1702428 |  | 0.009597348 | 0.1702428 | 0.01509221 | 0.1702428 | 0.01786065 | 0.1702428
0.01121263 | 0.1986165 |  | 0.01121263 | 0.1986165 | 0.01744551 | 0.1986165 | 0.02091713 | 0.1986165
0.01267999 | 0.2269903 |  | 0.01267999 | 0.2269903 | 0.02012553 | 0.2269903 | 0.02365011 | 0.2269903
0.01439237 | 0.2553641 |  | 0.01439237 | 0.2553641 | 0.02224881 | 0.2553641 | 0.02679751 | 0.2553641
0.01576631 | 0.2837379 |  | 0.01576631 | 0.2837379 | 0.02502299 | 0.2837379 | 0.03008294 | 0.2837379
0.0173886 | 0.3121117 |  | 0.0173886 | 0.3121117 | 0.02765461 | 0.3121117 | 0.03285527 | 0.3121117
0.01912589 | 0.3404855 |  | 0.01912589 | 0.3404855 | 0.02976214 | 0.3404855 | 0.03580323 | 0.3404855
0.02078399 | 0.3688593 |  | 0.02078399 | 0.3688593 | 0.03219092 | 0.3688593 | 0.03849244 | 0.3688593
0.0223942 | 0.3972331 |  | 0.0223942 | 0.3972331 | 0.03489458 | 0.3972331 | 0.04214783 | 0.3972331
0.02406494 | 0.4256069 |  | 0.02406494 | 0.4256069 | 0.03758845 | 0.4256069 | 0.04451701 | 0.4256069
0.02566729 | 0.4539807 |  | 0.02566729 | 0.4539807 | 0.04008689 | 0.4539807 | 0.04829846 | 0.4539807
0.02723343 | 0.4823545 |  | 0.02723343 | 0.4823545 | 0.04296204 | 0.4823545 | 0.05055744 | 0.4823545
0.02891607 | 0.5107283 |  | 0.02891607 | 0.5107283 | 0.04506508 | 0.5107283 | 0.05378966 | 0.5107283
0.03035937 | 0.539102 |  | 0.03035937 | 0.539102 | 0.04755542 | 0.539102 | 0.05708796 | 0.539102
0.03207084 | 0.5674758 |  | 0.03207084 | 0.5674758 | 0.05026171 | 0.5674758 | 0.06094019 | 0.5674758
0.03348794 | 0.5958496 |  | 0.03348794 | 0.5958496 | 0.05287957 | 0.5958496 | 0.0632186 | 0.5958496
0.03574356 | 0.6242234 |  | 0.03574356 | 0.6242234 | 0.05549056 | 0.6242234 | 0.06678628 | 0.6242234
0.03731083 | 0.6525972 |  | 0.03731083 | 0.6525972 | 0.05869601 | 0.6525972 | 0.0689967 | 0.6525972
0.03827322 | 0.680971 |  | 0.03827322 | 0.680971 | 0.06055126 | 0.680971 | 0.0732763 | 0.680971
0.04006941 | 0.7093448 |  | 0.04006941 | 0.7093448 | 0.06252571 | 0.7093448 | 0.07559603 | 0.7093448
0.04147701 | 0.7377186 |  | 0.04147701 | 0.7377186 | 0.06546734 | 0.7377186 | 0.0785578 | 0.7377186
0.04349326 | 0.7660924 |  | 0.04349326 | 0.7660924 | 0.0677243 | 0.7660924 | 0.08050396 | 0.7660924
0.04491619 | 0.7944662 |  | 0.04491619 | 0.7944662 | 0.07019194 | 0.7944662 | 0.08371586 | 0.7944662
0.0456518 | 0.82284 |  | 0.0456518 | 0.82284 | 0.07267614 | 0.82284 | 0.08674068 | 0.82284
0.04757293 | 0.8512138 |  | 0.04757293 | 0.8512138 | 0.07450629 | 0.8512138 | 0.08854218 | 0.8512138
0.04833568 | 0.8795876 |  | 0.04833568 | 0.8795876 | 0.07688798 | 0.8795876 | 0.09071725 | 0.8795876
0.04996903 | 0.9079613 |  | 0.04996903 | 0.9079613 | 0.07830448 | 0.9079613 | 0.09328632 | 0.9079613
0.05123165 | 0.9363351 |  | 0.05123165 | 0.9363351 | 0.08070952 | 0.9363351 | 0.09712685 | 0.9363351
0.05266423 | 0.9647089 |  | 0.05266423 | 0.9647089 | 0.08250319 | 0.9647089 | 0.0990005 | 0.9647089
0.05439142 | 0.9930827 |  | 0.05439142 | 0.9930827 | 0.08453253 | 0.9930827 | 0.1007256 | 0.9930827
0.05573055 | 1.021457 |  | 0.05573055 | 1.021457 | 0.08608387 | 1.021457 | 0.1033405 | 1.021457
0.05641261 | 1.04983 |  | 0.05641261 | 1.04983 | 0.0882765 | 1.04983 | 0.1072071 | 1.04983
0.05796018 | 1.078204 |  | 0.05796018 | 1.078204 | 0.09015373 | 1.078204 | 0.108956 | 1.078204
0.05911765 | 1.106578 |  | 0.05911765 | 1.106578 | 0.0924822 | 1.106578 | 0.1119336 | 1.106578
0.06049875 | 1.134952 |  | 0.06049875 | 1.134952 | 0.09508051 | 1.134952 | 0.1127726 | 1.134952
0.06172147 | 1.163325 |  | 0.06172147 | 1.163325 | 0.09727372 | 1.163325 | 0.1168626 | 1.163325
0.06258585 | 1.191699 |  | 0.06258585 | 1.191699 | 0.097995 | 1.191699 | 0.1178526 | 1.191699
0.06469415 | 1.220073 |  | 0.06469415 | 1.220073 | 0.100978 | 1.220073 | 0.121772 | 1.220073
0.06503018 | 1.248447 |  | 0.06503018 | 1.248447 | 0.1036191 | 1.248447 | 0.1226888 | 1.248447
0.06704135 | 1.276821 |  | 0.06704135 | 1.276821 | 0.1048506 | 1.276821 | 0.1262776 | 1.276821
0.0673585 | 1.305194 |  | 0.0673585 | 1.305194 | 0.105851 | 1.305194 | 0.1259494 | 1.305194
0.06902942 | 1.333568 |  | 0.06902942 | 1.333568 | 0.1069766 | 1.333568 | 0.1285892 | 1.333568
0.06934195 | 1.361942 |  | 0.06934195 | 1.361942 | 0.1102495 | 1.361942 | 0.1321875 | 1.361942
0.07018726 | 1.390316 |  | 0.07018726 | 1.390316 | 0.1114852 | 1.390316 | 0.1336032 | 1.390316
0.07201135 | 1.41869 |  | 0.07201135 | 1.41869 | 0.1129258 | 1.41869 | 0.1335234 | 1.41869
0.07307252 | 1.447063 |  | 0.07307252 | 1.447063 | 0.1139859 | 1.447063 | 0.137802 | 1.447063
0.07375159 | 1.475437 |  | 0.07375159 | 1.475437 | 0.1157932 | 1.475437 | 0.1391112 | 1.475437
0.07499282 | 1.503811 |  | 0.07499282 | 1.503811 | 0.1160039 | 1.503811 | 0.140137 | 1.503811
0.07524479 | 1.532185 |  | 0.07524479 | 1.532185 | 0.1175953 | 1.532185 | 0.1412227 | 1.532185
0.07546972 | 1.560559 |  | 0.07546972 | 1.560559 | 0.1192161 | 1.560559 | 0.1416716 | 1.560559
0.07643135 | 1.588932 |  | 0.07643135 | 1.588932 | 0.1188483 | 1.588932 | 0.1431186 | 1.588932
0.07774297 | 1.617306 |  | 0.07774297 | 1.617306 | 0.1219271 | 1.617306 | 0.1459857 | 1.617306
0.07721314 | 1.64568 |  | 0.07721314 | 1.64568 | 0.122446 | 1.64568 | 0.146009 | 1.64568
0.07757084 | 1.674054 |  | 0.07757084 | 1.674054 | 0.1220836 | 1.674054 | 0.1463644 | 1.674054
0.07907966 | 1.702428 |  | 0.07907966 | 1.702428 | 0.1230455 | 1.702428 | 0.1479913 | 1.702428
0.07880613 | 1.730801 |  | 0.07880613 | 1.730801 | 0.1240773 | 1.730801 | 0.1499174 | 1.730801
0.08054488 | 1.759175 |  | 0.08054488 | 1.759175 | 0.1261581 | 1.759175 | 0.1492493 | 1.759175
0.08034865 | 1.787549 |  | 0.08034865 | 1.787549 | 0.1253167 | 1.787549 | 0.1497571 | 1.787549
0.08092179 | 1.815923 |  | 0.08092179 | 1.815923 | 0.1265925 | 1.815923 | 0.1535975 | 1.815923
0.08214939 | 1.844296 |  | 0.08214939 | 1.844296 | 0.1271211 | 1.844296 | 0.1520208 | 1.844296
0.08139251 | 1.87267 |  | 0.08139251 | 1.87267 | 0.1280212 | 1.87267 | 0.1536067 | 1.87267
0.08246175 | 1.901044 |  | 0.08246175 | 1.901044 | 0.1298575 | 1.901044 | 0.1545334 | 1.901044
0.08302246 | 1.929418 |  | 0.08302246 | 1.929418 | 0.1318375 | 1.929418 | 0.1558345 | 1.929418
0.08364164 | 1.957792 |  | 0.08364164 | 1.957792 | 0.1326744 | 1.957792 | 0.1574534 | 1.957792
0.08453876 | 1.986165 |  | 0.08453876 | 1.986165 | 0.1330997 | 1.986165 | 0.1572892 | 1.986165
0.08418542 | 2.014539 |  | 0.08418542 | 2.014539 | 0.1341561 | 2.014539 | 0.16058 | 2.014539
0.08439902 | 2.042913 |  | 0.08439902 | 2.042913 | 0.1343154 | 2.042913 | 0.1616194 | 2.042913
0.08533475 | 2.071287 |  | 0.08533475 | 2.071287 | 0.1340999 | 2.071287 | 0.1602869 | 2.071287
0.08641849 | 2.099661 |  | 0.08641849 | 2.099661 | 0.1357483 | 2.099661 | 0.1627124 | 2.099661
0.08676016 | 2.128034 |  | 0.08676016 | 2.128034 | 0.1371281 | 2.128034 | 0.1619072 | 2.128034
0.08728733 | 2.156408 |  | 0.08728733 | 2.156408 | 0.1366622 | 2.156408 | 0.1636939 | 2.156408
0.08741653 | 2.184782 |  | 0.08741653 | 2.184782 | 0.1376457 | 2.184782 | 0.1652007 | 2.184782
0.08751936 | 2.213156 |  | 0.08751936 | 2.213156 | 0.139092 | 2.213156 | 0.1642912 | 2.213156
0.08835409 | 2.24153 |  | 0.08835409 | 2.24153 | 0.1399669 | 2.24153 | 0.1666394 | 2.24153
0.0888576 | 2.269903 |  | 0.0888576 | 2.269903 | 0.1404428 | 2.269903 | 0.1665552 | 2.269903
0.08958566 | 2.298277 |  | 0.08958566 | 2.298277 | 0.1411007 | 2.298277 | 0.1681898 | 2.298277
0.08963817 | 2.326651 |  | 0.08963817 | 2.326651 | 0.1398238 | 2.326651 | 0.1667254 | 2.326651
0.08964351 | 2.355025 |  | 0.08964351 | 2.355025 | 0.141096 | 2.355025 | 0.1699486 | 2.355025
0.08938504 | 2.383399 |  | 0.08938504 | 2.383399 | 0.142104 | 2.383399 | 0.1699579 | 2.383399
0.0903852 | 2.411772 |  | 0.0903852 | 2.411772 | 0.1408312 | 2.411772 | 0.1689088 | 2.411772
0.08997581 | 2.440146 |  | 0.08997581 | 2.440146 | 0.1416492 | 2.440146 | 0.170689 | 2.440146
0.09059497 | 2.46852 |  | 0.09059497 | 2.46852 | 0.142865 | 2.46852 | 0.1720963 | 2.46852
0.0911767 | 2.496894 |  | 0.0911767 | 2.496894 | 0.1438801 | 2.496894 | 0.170166 | 2.496894
0.09182939 | 2.525267 |  | 0.09182939 | 2.525267 | 0.1426722 | 2.525267 | 0.1723679 | 2.525267
0.09159316 | 2.553641 |  | 0.09159316 | 2.553641 | 0.1443505 | 2.553641 | 0.1708061 | 2.553641
0.09242147 | 2.582015 |  | 0.09242147 | 2.582015 | 0.1436969 | 2.582015 | 0.1718964 | 2.582015
0.0923386 | 2.610389 |  | 0.0923386 | 2.610389 | 0.1435358 | 2.610389 | 0.1740306 | 2.610389
0.09107393 | 2.638763 |  | 0.09107393 | 2.638763 | 0.144258 | 2.638763 | 0.1719119 | 2.638763
0.09230795 | 2.667136 |  | 0.09230795 | 2.667136 | 0.1449996 | 2.667136 | 0.1718316 | 2.667136
0.09216643 | 2.69551 |  | 0.09216643 | 2.69551 | 0.1432178 | 2.69551 | 0.1744168 | 2.69551
0.0919784 | 2.723884 |  | 0.0919784 | 2.723884 | 0.1444676 | 2.723884 | 0.1729568 | 2.723884
0.09135203 | 2.752258 |  | 0.09135203 | 2.752258 | 0.1445239 | 2.752258 | 0.1719519 | 2.752258
0.09166993 | 2.780632 |  | 0.09166993 | 2.780632 | 0.1432898 | 2.780632 | 0.1717716 | 2.780632
0.09163658 | 2.809005 |  | 0.09163658 | 2.809005 | 0.143974 | 2.809005 | 0.1721758 | 2.809005
0.09197883 | 2.837379 |  | 0.09197883 | 2.837379 | 0.143675 | 2.837379 | 0.1724914 | 2.837379
0.09085267 | 2.865753 |  | 0.09085267 | 2.865753 | 0.1428435 | 2.865753 | 0.1724266 | 2.865753
0.09085671 | 2.894127 |  | 0.09085671 | 2.894127 | 0.1452087 | 2.894127 | 0.173224 | 2.894127
0.09095362 | 2.922501 |  | 0.09095362 | 2.922501 | 0.1442939 | 2.922501 | 0.1710642 | 2.922501
0.09110698 | 2.950874 |  | 0.09110698 | 2.950874 | 0.1431562 | 2.950874 | 0.1715584 | 2.950874
0.09078897 | 2.979248 |  | 0.09078897 | 2.979248 | 0.1443722 | 2.979248 | 0.1703436 | 2.979248
0.09010354 | 3.007622 |  | 0.09010354 | 3.007622 | 0.1432198 | 3.007622 | 0.1723849 | 3.007622
0.09043983 | 3.035996 |  | 0.09043983 | 3.035996 | 0.1434304 | 3.035996 | 0.1711022 | 3.035996
0.09002942 | 3.06437 |  | 0.09002942 | 3.06437 | 0.1429092 | 3.06437 | 0.1689525 | 3.06437
0.09014848 | 3.092743 |  | 0.09014848 | 3.092743 | 0.1426532 | 3.092743 | 0.1705478 | 3.092743
0.0891157 | 3.121117 |  | 0.0891157 | 3.121117 | 0.1419568 | 3.121117 | 0.1694282 | 3.121117
0.08928456 | 3.149491 |  | 0.08928456 | 3.149491 | 0.1408538 | 3.149491 | 0.1695709 | 3.149491
0.08831996 | 3.177865 |  | 0.08831996 | 3.177865 | 0.13949 | 3.177865 | 0.1658767 | 3.177865
0.08874375 | 3.206238 |  | 0.08874375 | 3.206238 | 0.1404169 | 3.206238 | 0.1659413 | 3.206238
0.08789245 | 3.234612 |  | 0.08789245 | 3.234612 | 0.1379529 | 3.234612 | 0.1648422 | 3.234612
0.0883391 | 3.262986 |  | 0.0883391 | 3.262986 | 0.1371928 | 3.262986 | 0.166196 | 3.262986
0.08662251 | 3.29136 |  | 0.08662251 | 3.29136 | 0.1371261 | 3.29136 | 0.1653839 | 3.29136
0.08654957 | 3.319734 |  | 0.08654957 | 3.319734 | 0.1379081 | 3.319734 | 0.1629447 | 3.319734
0.08635736 | 3.348107 |  | 0.08635736 | 3.348107 | 0.1351087 | 3.348107 | 0.162566 | 3.348107
0.08563499 | 3.376481 |  | 0.08563499 | 3.376481 | 0.1355726 | 3.376481 | 0.160381 | 3.376481
0.08514516 | 3.404855 |  | 0.08514516 | 3.404855 | 0.1351742 | 3.404855 | 0.1601075 | 3.404855
0.08560895 | 3.433229 |  | 0.08560895 | 3.433229 | 0.1343964 | 3.433229 | 0.1605152 | 3.433229
0.0854781 | 3.461603 |  | 0.0854781 | 3.461603 | 0.1319696 | 3.461603 | 0.1599213 | 3.461603
0.08355041 | 3.489976 |  | 0.08355041 | 3.489976 | 0.1312432 | 3.489976 | 0.1594208 | 3.489976
0.08339949 | 3.51835 |  | 0.08339949 | 3.51835 | 0.131348 | 3.51835 | 0.1588559 | 3.51835
0.08264808 | 3.546724 |  | 0.08264808 | 3.546724 | 0.1306494 | 3.546724 | 0.155725 | 3.546724
0.08316086 | 3.575098 |  | 0.08316086 | 3.575098 | 0.1297346 | 3.575098 | 0.1550072 | 3.575098
0.08218571 | 3.603472 |  | 0.08218571 | 3.603472 | 0.129771 | 3.603472 | 0.1539086 | 3.603472
0.08118891 | 3.631845 |  | 0.08118891 | 3.631845 | 0.1277134 | 3.631845 | 0.1526067 | 3.631845
0.08171491 | 3.660219 |  | 0.08171491 | 3.660219 | 0.1265613 | 3.660219 | 0.1520843 | 3.660219
0.0811455 | 3.688593 |  | 0.0811455 | 3.688593 | 0.126502 | 3.688593 | 0.1527838 | 3.688593
0.07991108 | 3.716967 |  | 0.07991108 | 3.716967 | 0.1269119 | 3.716967 | 0.1507629 | 3.716967
0.08031211 | 3.745341 |  | 0.08031211 | 3.745341 | 0.1247295 | 3.745341 | 0.1504501 | 3.745341
0.07919893 | 3.773714 |  | 0.07919893 | 3.773714 | 0.12493 | 3.773714 | 0.1485242 | 3.773714
0.07841859 | 3.802088 |  | 0.07841859 | 3.802088 | 0.1228236 | 3.802088 | 0.1476068 | 3.802088
0.07842696 | 3.830462 |  | 0.07842696 | 3.830462 | 0.1225934 | 3.830462 | 0.146769 | 3.830462
0.07705072 | 3.858836 |  | 0.07705072 | 3.858836 | 0.1212408 | 3.858836 | 0.1472382 | 3.858836
0.07667115 | 3.88721 |  | 0.07667115 | 3.88721 | 0.1218676 | 3.88721 | 0.1461467 | 3.88721
0.0767029 | 3.915583 |  | 0.0767029 | 3.915583 | 0.1208362 | 3.915583 | 0.1446509 | 3.915583
0.07550065 | 3.943957 |  | 0.07550065 | 3.943957 | 0.1198195 | 3.943957 | 0.1435914 | 3.943957
0.07574704 | 3.972331 |  | 0.07574704 | 3.972331 | 0.1197468 | 3.972331 | 0.14178 | 3.972331
0.0754742 | 4.000705 |  | 0.0754742 | 4.000705 | 0.1173625 | 4.000705 | 0.1426017 | 4.000705
0.07478245 | 4.029078 |  | 0.07478245 | 4.029078 | 0.1185281 | 4.029078 | 0.1396927 | 4.029078
0.07429037 | 4.057452 |  | 0.07429037 | 4.057452 | 0.1159144 | 4.057452 | 0.1391925 | 4.057452
0.07454288 | 4.085826 |  | 0.07454288 | 4.085826 | 0.1173145 | 4.085826 | 0.1385436 | 4.085826
0.07329259 | 4.1142 |  | 0.07329259 | 4.1142 | 0.1156151 | 4.1142 | 0.1378337 | 4.1142
0.07311109 | 4.142574 |  | 0.07311109 | 4.142574 | 0.1151665 | 4.142574 | 0.1365983 | 4.142574
0.07305083 | 4.170947 |  | 0.07305083 | 4.170947 | 0.1135158 | 4.170947 | 0.135655 | 4.170947
0.07167068 | 4.199321 |  | 0.07167068 | 4.199321 | 0.1145378 | 4.199321 | 0.1350831 | 4.199321
0.07240571 | 4.227695 |  | 0.07240571 | 4.227695 | 0.1122546 | 4.227695 | 0.1351092 | 4.227695
0.07103264 | 4.256069 |  | 0.07103264 | 4.256069 | 0.1124921 | 4.256069 | 0.1337994 | 4.256069
0.07091463 | 4.284443 |  | 0.07091463 | 4.284443 | 0.1115515 | 4.284443 | 0.1348515 | 4.284443
0.07158846 | 4.312816 |  | 0.07158846 | 4.312816 | 0.1125757 | 4.312816 | 0.1345219 | 4.312816
0.07044945 | 4.34119 |  | 0.07044945 | 4.34119 | 0.1109529 | 4.34119 | 0.1324736 | 4.34119
0.07041218 | 4.369564 |  | 0.07041218 | 4.369564 | 0.1109042 | 4.369564 | 0.1332652 | 4.369564
0.07049407 | 4.397938 |  | 0.07049407 | 4.397938 | 0.1107118 | 4.397938 | 0.1328084 | 4.397938
0.06956084 | 4.426312 |  | 0.06956084 | 4.426312 | 0.1088177 | 4.426312 | 0.1323675 | 4.426312
0.06974215 | 4.454685 |  | 0.06974215 | 4.454685 | 0.1093558 | 4.454685 | 0.130528 | 4.454685
0.06929037 | 4.483059 |  | 0.06929037 | 4.483059 | 0.1083092 | 4.483059 | 0.1310246 | 4.483059
0.06932558 | 4.511433 |  | 0.06932558 | 4.511433 | 0.1078673 | 4.511433 | 0.1298665 | 4.511433
0.06930523 | 4.539807 |  | 0.06930523 | 4.539807 | 0.1080989 | 4.539807 | 0.1287561 | 4.539807
0.0682566 | 4.568181 |  | 0.0682566 | 4.568181 | 0.1070255 | 4.568181 | 0.1298841 | 4.568181
0.06767361 | 4.596554 |  | 0.06767361 | 4.596554 | 0.1067754 | 4.596554 | 0.1284095 | 4.596554
0.06853702 | 4.624928 |  | 0.06853702 | 4.624928 | 0.1060786 | 4.624928 | 0.1274323 | 4.624928
0.06742901 | 4.653302 |  | 0.06742901 | 4.653302 | 0.1069089 | 4.653302 | 0.1265137 | 4.653302
0.06715299 | 4.681676 |  | 0.06715299 | 4.681676 | 0.1068636 | 4.681676 | 0.1258435 | 4.681676
0.06763213 | 4.710049 |  | 0.06763213 | 4.710049 | 0.1047706 | 4.710049 | 0.1262911 | 4.710049
0.06692252 | 4.738423 |  | 0.06692252 | 4.738423 | 0.1058178 | 4.738423 | 0.1260556 | 4.738423
0.06637202 | 4.766797 |  | 0.06637202 | 4.766797 | 0.1056629 | 4.766797 | 0.1245681 | 4.766797
0.06605863 | 4.795171 |  | 0.06605863 | 4.795171 | 0.1037875 | 4.795171 | 0.1251168 | 4.795171
0.0657546 | 4.823545 |  | 0.0657546 | 4.823545 | 0.1044536 | 4.823545 | 0.1237574 | 4.823545
0.06623149 | 4.851918 |  | 0.06623149 | 4.851918 | 0.1032302 | 4.851918 | 0.1245793 | 4.851918
0.06606143 | 4.880292 |  | 0.06606143 | 4.880292 | 0.1034201 | 4.880292 | 0.1247042 | 4.880292
0.06532375 | 4.908666 |  | 0.06532375 | 4.908666 | 0.1028796 | 4.908666 | 0.1229706 | 4.908666
0.06464435 | 4.93704 |  | 0.06464435 | 4.93704 | 0.1016783 | 4.93704 | 0.1229433 | 4.93704
0.06465934 | 4.965414 |  | 0.06465934 | 4.965414 | 0.1018543 | 4.965414 | 0.1219524 | 4.965414
0.06536114 | 4.993787 |  | 0.06536114 | 4.993787 | 0.1026709 | 4.993787 | 0.1223699 | 4.993787
0.06404632 | 5.022161 |  | 0.06404632 | 5.022161 | 0.1010109 | 5.022161 | 0.1217672 | 5.022161
0.06472768 | 5.050535 |  | 0.06472768 | 5.050535 | 0.100515 | 5.050535 | 0.1201675 | 5.050535
0.06437414 | 5.078909 |  | 0.06437414 | 5.078909 | 0.1001751 | 5.078909 | 0.1198575 | 5.078909
0.06378168 | 5.107283 |  | 0.06378168 | 5.107283 | 0.1007612 | 5.107283 | 0.1209194 | 5.107283
0.06381759 | 5.135656 |  | 0.06381759 | 5.135656 | 0.09979687 | 5.135656 | 0.1185085 | 5.135656
0.06386074 | 5.16403 |  | 0.06386074 | 5.16403 | 0.09931883 | 5.16403 | 0.118154 | 5.16403
0.06309661 | 5.192404 |  | 0.06309661 | 5.192404 | 0.09987742 | 5.192404 | 0.1197277 | 5.192404
0.06277949 | 5.220778 |  | 0.06277949 | 5.220778 | 0.09973249 | 5.220778 | 0.1183113 | 5.220778
0.06226522 | 5.249152 |  | 0.06226522 | 5.249152 | 0.09816247 | 5.249152 | 0.1181334 | 5.249152
0.06276832 | 5.277525 |  | 0.06276832 | 5.277525 | 0.09759676 | 5.277525 | 0.1177362 | 5.277525
0.06226665 | 5.305899 |  | 0.06226665 | 5.305899 | 0.09818186 | 5.305899 | 0.1161027 | 5.305899
0.06222931 | 5.334273 |  | 0.06222931 | 5.334273 | 0.09799517 | 5.334273 | 0.1168413 | 5.334273
0.06224334 | 5.362647 |  | 0.06224334 | 5.362647 | 0.0965098 | 5.362647 | 0.1161119 | 5.362647
0.06209244 | 5.39102 |  | 0.06209244 | 5.39102 | 0.09664499 | 5.39102 | 0.1162835 | 5.39102
0.06105269 | 5.419394 |  | 0.06105269 | 5.419394 | 0.09744848 | 5.419394 | 0.1164689 | 5.419394
0.06105722 | 5.447768 |  | 0.06105722 | 5.447768 | 0.09555408 | 5.447768 | 0.1142246 | 5.447768
0.06144249 | 5.476142 |  | 0.06144249 | 5.476142 | 0.09609309 | 5.476142 | 0.1138018 | 5.476142
0.06122426 | 5.504516 |  | 0.06122426 | 5.504516 | 0.09622045 | 5.504516 | 0.1151036 | 5.504516
0.06017733 | 5.532889 |  | 0.06017733 | 5.532889 | 0.0947953 | 5.532889 | 0.1148481 | 5.532889
0.06047703 | 5.561263 |  | 0.06047703 | 5.561263 | 0.09555055 | 5.561263 | 0.114063 | 5.561263
0.06090998 | 5.589637 |  | 0.06090998 | 5.589637 | 0.09476847 | 5.589637 | 0.1141382 | 5.589637
0.0599339 | 5.618011 |  | 0.0599339 | 5.618011 | 0.09371077 | 5.618011 | 0.112836 | 5.618011
0.06001629 | 5.646385 |  | 0.06001629 | 5.646385 | 0.09428458 | 5.646385 | 0.1136114 | 5.646385