## 1
Общество с ограниченной ответственностью "Инженерная геология" (ООО "ИнжГео") | [11 empty] | Общество с ограниченной ответственностью "Инженерная геология" (ООО "ИнжГео")
Юр. адрес: 117279, г. Москва, ул. Миклухо-Маклая, 36 а, этаж 5, пом. XXIII к. 76-84 | [11 empty] | Юр. адрес: 117279, г. Москва, ул. Миклухо-Маклая, 36 а, этаж 5, пом. XXIII к. 76-84 | [8 empty] | нагр |  |  | X0 | Y0 | R |  | нагр |  |  |  | X0 | Y0 | R | нагр |  |  |  | X0 | Y0 | R |  | нагр |  |  |  | X0 | Y0 | R
Телефон/факс +7 (495) 132-30-00, Адрес электронной почты inbox@inj-geo.ru | [11 empty] | Телефон/факс +7 (495) 132-30-00, Адрес электронной почты inbox@inj-geo.ru | [12 empty] | 0 | [7 empty] | 0 | [6 empty] | 0 | [7 empty] | 0
[21 empty] | девиатор | [6 empty] | девиатор | [6 empty] | девиатор | [7 empty] | девиатор
Испытательная лаборатория ООО «ИнжГео» | [11 empty] | Испытательная лаборатория ООО «ИнжГео» | [8 empty] | x0 | Угол | X | Y |  |  |  | x0 |  | Угол | X | Y |  |  | x0 |  | Угол | X | Y |  |  |  | x0 |  | Угол | X | Y
Адрес места осуществления деятельности лаборатории: г. Москва, просп. Вернадского, д. 51, стр. 1 | [11 empty] | Адрес места осуществления деятельности лаборатории: г. Москва, просп. Вернадского, д. 51, стр. 1 | [9 empty] | 0 | [7 empty] | 0 | [6 empty] | 0 | [7 empty] | 0
Телефон +7(910)4557682, E-mail: slg85@mail.ru | [11 empty] | Телефон +7(910)4557682, E-mail: slg85@mail.ru | [9 empty] | 5 | [7 empty] | 5 | [6 empty] | 5 | [7 empty] | 5
[22 empty] | 10 | [7 empty] | 10 | [6 empty] | 10 | [7 empty] | 10
[12 empty] | Протокол испытаний № 13-63/22 от 20-11-2022 | [9 empty] | 15 | [7 empty] | 15 | [6 empty] | 15 | [7 empty] | 15
[22 empty] | 20 | [7 empty] | 20 | [6 empty] | 20 | [7 empty] | 20
[12 empty] | Наименование и адрес заказчика: Переход трубопровода через р. Енисей | [9 empty] | 25 | [7 empty] | 25 | [6 empty] | 25 | [7 empty] | 25
[12 empty] | Наименование объекта: ООО Регионстрой | [9 empty] | 30 | [7 empty] | 30 | [6 empty] | 30 | [7 empty] | 30
Наименование используемого метода/методики: ГОСТ 12248.4-2020 | [11 empty] | Наименование используемого метода/методики: ГОСТ 12248.3-2020 | [9 empty] | 35 | [7 empty] | 35 | [6 empty] | 35 | [7 empty] | 35
Условия проведения испытания: температура окружающей среды (18 - 25)0С, влажность воздуха (40 - 75)% | [11 empty] | Условия проведения испытания: температура окружающей среды (18 - 25)0С, влажность воздуха (40 - 75)% | [9 empty] | 40 | [7 empty] | 40 | [6 empty] | 40 | [7 empty] | 40
[12 empty] | Дата получение объекта подлежащего испытаниям: 24.10.2022 | [9 empty] | 45 | [7 empty] | 45 | [6 empty] | 45 | [7 empty] | 45
[12 empty] | Дата испытания: 25.10.2022-19.11.2022 | [9 empty] | 50 | [7 empty] | 50 | [6 empty] | 50 | [7 empty] | 50
[22 empty] | 55 | [7 empty] | 55 | [6 empty] | 55 | [7 empty] | 55
Испытание грунтов методом трехосного сжатия | [11 empty] | Испытание грунтов методом трехосного сжатия | [9 empty] | 60 | [7 empty] | 60 | [6 empty] | 60 | [7 empty] | 60
[22 empty] | 65 | [7 empty] | 65 | [6 empty] | 65 | [7 empty] | 65
Лабораторный номер: | [6 empty] | We, д.е. = |  |  |  |  | Лабораторный номер: |  | 1057 |  |  |  | We, д.е. = | 0.406669122 |  |  | 70 | [7 empty] | 70 | [6 empty] | 70 | [7 empty] | 70
Номер скважины: | [6 empty] | ρ, г/см3 = |  |  |  |  | Номер скважины: |  | BH-001 |  |  |  | ρ, г/см3 = | 1.75 |  |  | 75 | [7 empty] | 75 | [6 empty] | 75 | [7 empty] | 75
Глубина отбора, м: | [6 empty] | ρs, г/см3 = |  |  |  |  | Глубина отбора, м: |  | 1.7 |  |  |  | ρs, г/см3 = | 2.7 |  |  | 80 | [7 empty] | 80 | [6 empty] | 80 | [7 empty] | 80
Наименование грунта: | [6 empty] | e, д.е. = |  |  |  |  | Наименование грунта: |  | Суглинок, после оттаивания текучий, легкий песчанистый |  |  |  | e, д.е. = | 1.17029 |  |  | 85 | [7 empty] | 85 | [6 empty] | 85 | [7 empty] | 85
Схема проведения опыта: | [6 empty] | IL, д.е. = |  |  |  |  | Схема проведения опыта: |  | КД |  |  |  | IL, д.е. = | 1.082 |  |  | 90 | [7 empty] | 90 | [6 empty] | 90 | [7 empty] | 90
[22 empty] | 95 | [7 empty] | 95 | [6 empty] | 95 | [7 empty] | 95
[22 empty] | 100 | [7 empty] | 100 | [6 empty] | 100 | [7 empty] | 100
Результаты испытаний | [11 empty] | Результаты испытаний | [9 empty] | 105 | [7 empty] | 105 | [6 empty] | 105 | [7 empty] | 105
[22 empty] | 110 | [7 empty] | 110 | [6 empty] | 110 | [7 empty] | 110
[22 empty] | 115 | [7 empty] | 115 | [6 empty] | 115 | [7 empty] | 115
[22 empty] | 120 | [7 empty] | 120 | [6 empty] | 120 | [7 empty] | 120
[22 empty] | 125 | [7 empty] | 125 | [6 empty] | 125 | [7 empty] | 125
[22 empty] | 130 | [7 empty] | 130 | [6 empty] | 130 | [7 empty] | 130
[22 empty] | 135 | [7 empty] | 135 | [6 empty] | 135 | [7 empty] | 135
[22 empty] | 140 | [7 empty] | 140 | [6 empty] | 140 | [7 empty] | 140
[22 empty] | 145 | [7 empty] | 145 | [6 empty] | 145 | [7 empty] | 145
[22 empty] | 150 | [7 empty] | 150 | [6 empty] | 150 | [7 empty] | 150
[22 empty] | 155 | [7 empty] | 155 | [6 empty] | 155 | [7 empty] | 155
[22 empty] | 160 | [7 empty] | 160 | [6 empty] | 160 | [7 empty] | 160
[22 empty] | 165 | [7 empty] | 165 | [6 empty] | 165 | [7 empty] | 165
[22 empty] | 170 | [7 empty] | 170 | [6 empty] | 170 | [7 empty] | 170
[22 empty] | 175 | [7 empty] | 175 | [6 empty] | 175 | [7 empty] | 175
[22 empty] | 180 | [7 empty] | 180 | [6 empty] | 180 | [7 empty] | 180
[13 empty] | Давление в камере, Мпа σ3 | Вертикальная нагрузка, Мпа σ1 | Поровое давление, Мпа u
| K0, д.е. | 0.8435655 |  |  |  |  | Коэфф. Точки | [5 empty] | 0.05 | 0.08493633 | [5 empty] | 1 | [6 empty] | σ3,кПа | σ1,кПа | u, кПа |  |  |  | 4
| q_zg, МПа | 0.04217828 | [10 empty] | 0.15 | 0.2220252 | [27 empty] | δ3, Мпа | δ1-δ3, МПа | δ1, МПа | δ1, КПа
|  |  | Модуль деформации, МПа: | [9 empty] | 0.25 | 0.3591141 | [21 empty] | С, МПа:
|  |  | Е0= |  | Точки модуля (полное напр.), МПа |  |  |  | 0.04217828 | 0.06748524 | [25 empty] | φ, град:
|  |  | E50 = |  | qf (полное напр.), МПа |  |  |  | 0.1031446 | [26 empty] | E, Мпа
|  |  | Коэф. Поперечной деформации, ϑ = | [9 empty] | Эффективные значения угла внутреннего трения и удельного сцепления ϕ', С' | [13 empty] | x | 0
[13 empty] | ϕ', град. = | 9 | [12 empty] | y |  |  |  | С, кПа | φ,°
[13 empty] | С', МПа = | 0.007
| Исполнитель: | [6 empty] | Морозов Д.С. |  |  |  |  | Исполнитель: |  |  |  |  | Морозов Д.С.
| Начальник исп. лаборатории: | [6 empty] | Семиколенова Л.Г. |  |  |  |  | Начальник исп. лаборатории: |  |  |  |  | Семиколенова Л.Г.
Лист 1 , всего листов 2 | [11 empty] | Лист 2 , всего листов 2
Частичное воспроизведение протокола испытаний без письменного разрешения ООО «ИнжГео» ЗАПРЕЩАЕТСЯ | [11 empty] | Частичное воспроизведение протокола испытаний без письменного разрешения ООО «ИнжГео» ЗАПРЕЩАЕТСЯ
[5 empty] | второй график |  | первый график | [9 empty] | К Пуассона
dev50 | epsE50 | ind | devE0 | epsE0 | dev | eps | sigma |  | dev1 | eps1 | dev2 | eps2 | dev3 | eps3 |  | Глины
0.05314463 | 0.0128583 |  |  |  | 0 | 0 |  |  | 0 | 0 | 0 | 0 | 0 | 0 |  | < 0 | 0,20-0,30
ind |  |  |  |  | 0.007890162 | 0.001646837 |  |  | 0.0075 | 0.001270233 | 0.01548542 | 0.0008094687 | 0.03000637 | 0.001026669 |  | 0-0,25 | 0,30-0,38
2 |  |  |  |  | 0.0145264 | 0.003293673 |  |  | 0.01746816 | 0.003810699 | 0.0360126 | 0.003528425 | 0.05455704 | 0.003849191 |  | 0,25< | 0,38-0,45
E0 |  |  |  |  | 0.02530697 | 0.004286099 |  |  | 0.01878524 | 0.004804114 | 0.03929121 | 0.004799859 | 0.05769149 | 0.004804694 |  | Суглинки | 0,35-0,37
epsE0 | devE0 |  |  |  | 0.02742908 | 0.006587347 |  |  | 0.02071152 | 0.006405486 | 0.04251958 | 0.006399812 | 0.06361104 | 0.006406259 |  | Пески и супеси | 0,30-0,35
0.004286099 | 0.02530697 |  |  |  | 0.03305723 | 0.008234184 |  |  | 0.02221086 | 0.008006857 | 0.04590863 | 0.007999765 | 0.06857039 | 0.008007824
[5 empty] | 0.04109308 | 0.00988102 |  |  | 0.02360162 | 0.009608228 | 0.04949303 | 0.009599718 | 0.07330589 | 0.009609389
График E50 |  | График E |  |  | 0.04267653 | 0.01152786 |  |  | 0.02510214 | 0.0112096 | 0.05180748 | 0.01119967 | 0.0764539 | 0.01121095
eps | q | sigma |  |  | 0.05314463 | 0.0128583 |  |  | 0.02623077 | 0.01281097 | 0.05448666 | 0.01279962 | 0.08075078 | 0.01281252
Горизонтальная линия E50 |  | Касательная |  |  | 0.05414933 | 0.01482153 |  |  | 0.02730585 | 0.01441234 | 0.05596525 | 0.01439958 | 0.08423288 | 0.01441408
0 |  | a | b |  | 0.05631881 | 0.01646837 |  |  | 0.02794573 | 0.01601371 | 0.05787795 | 0.01599953 | 0.08633655 | 0.01601565
|  |  | 0 |  | 0.0584214 | 0.0181152 |  |  | 0.02886876 | 0.01761509 | 0.05945944 | 0.01759948 | 0.08949815 | 0.01761721
Вертикальная линия E50 |  | p1 и p2 |  |  | 0.0664188 | 0.01976204 |  |  | 0.02919329 | 0.01921646 | 0.0605444 | 0.01919944 | 0.09165404 | 0.01921878
| 0 | 0 |  |  | 0.06627272 | 0.02140888 |  |  | 0.02973767 | 0.02081783 | 0.06146752 | 0.02079939 | 0.09314057 | 0.02082034
[5 empty] | 0.07294488 | 0.02305571 |  |  | 0.03032023 | 0.0224192 | 0.06296349 | 0.02239934 | 0.09469409 | 0.02242191
Касательная линия E50 |  |  |  |  | 0.07739697 | 0.02470255 |  |  | 0.03075933 | 0.02402057 | 0.063267 | 0.02399929 | 0.09575097 | 0.02402347
0 | 0 | Горизонтальная 1 |  |  | 0.07459072 | 0.02634939 |  |  | 0.03127372 | 0.02562194 | 0.06441669 | 0.02559925 | 0.09705904 | 0.02562504
[5 empty] | 0.08648782 | 0.02799622 |  |  | 0.03177666 | 0.02722331 | 0.0654428 | 0.0271992 | 0.09921844 | 0.0272266
Горизонтальная линия qкр |  |  |  |  | 0.08904999 | 0.02964306 |  |  | 0.03216696 | 0.02882469 | 0.06614206 | 0.02879915 | 0.09983853 | 0.02882817
Горизонтальная линия q |  | Горизонтальная 2 |  |  | 0.08623894 | 0.0312899 |  |  | 0.03224206 | 0.03042606 | 0.06680919 | 0.03039911 | 0.1012113 | 0.03042973
0 |  | 0 |  |  | 0.08401637 | 0.03293673 |  |  | 0.0325994 | 0.03202743 | 0.06773893 | 0.03199906 | 0.1025288 | 0.0320313
[5 empty] | 0.08638374 | 0.03458357 |  |  | 0.03313643 | 0.0336288 | 0.06862604 | 0.03359901 | 0.103483 | 0.03363286
Вертикальная линия q |  |  |  |  | 0.09564581 | 0.03623041 |  |  | 0.03345058 | 0.03523017 | 0.06926524 | 0.03519896 | 0.1040659 | 0.03523443
| 0 |  |  |  | 0.09586742 | 0.03787724 |  |  | 0.0337393 | 0.03683154 | 0.06925128 | 0.03679892 | 0.1046695 | 0.03683599
[5 empty] | 0.09404009 | 0.03952408 |  |  | 0.03380003 | 0.03843291 | 0.06977889 | 0.03839887 | 0.1064859 | 0.03843756
[5 empty] | 0.09715538 | 0.04117092 |  |  | 0.03403021 | 0.04003428 | 0.07024283 | 0.03999882 | 0.106907 | 0.04003912
[5 empty] | 0.1002048 | 0.04281775 |  |  | 0.03442729 | 0.04163566 | 0.07113781 | 0.04159878 | 0.1073248 | 0.04164069
[5 empty] | 0.1001799 | 0.04446459 |  |  | 0.0344887 | 0.04323703 | 0.0712586 | 0.04319873 | 0.1077314 | 0.04324225
[5 empty] | 0.09607222 | 0.04611143 |  |  | 0.03451189 | 0.0448384 | 0.07179992 | 0.04479868 | 0.1081187 | 0.04484382
[5 empty] | 0.09887327 | 0.04775826 |  |  | 0.03493633 | 0.04643977 | 0.0720252 | 0.04639864 | 0.1091141 | 0.04644538
[5 empty] | 0.1025746 | 0.0494051 |  |  | 0.03473337 | 0.04804114 | 0.07172314 | 0.04799859 | 0.1086037 | 0.04804694
[5 empty] | 0.1051678 | 0.05105194 |  |  | 0.03493165 | 0.04964251 | 0.0715106 | 0.04959854 | 0.1091003 | 0.04964851
[5 empty] | 0.1046443 | 0.05269877 |  |  | 0.03490636 | 0.05124388 | 0.071852 | 0.05119849 | 0.1090227 | 0.05125007
[5 empty] | 0.09899566 | 0.05434561 |  |  | 0.03456034 | 0.05284526 | 0.07155115 | 0.05279845 | 0.1085802 | 0.05285164
[5 empty] | 0.1062893 | 0.05599245 |  |  | 0.03459494 | 0.05444663 | 0.07161083 | 0.0543984 | 0.1082771 | 0.0544532
[5 empty] | 0.1022892 | 0.05763929 |  |  | 0.03441151 | 0.056048 | 0.07123381 | 0.05599835 | 0.1076176 | 0.05605477
[5 empty] | 0.096254 | 0.05928612 |  |  | 0.0346114 | 0.05764937 | 0.07062285 | 0.05759831 | 0.1078059 | 0.05765633
[5 empty] | 0.09814933 | 0.06093296 |  |  | 0.03449596 | 0.05925074 | 0.07088074 | 0.05919826 | 0.1067462 | 0.0592579
[5 empty] | 0.1039797 | 0.0625798 |  |  | 0.03416652 | 0.06085211 | 0.07011024 | 0.06079821 | 0.1073427 | 0.06085946
[5 empty] | 0.1017496 | 0.06422663 |  |  | 0.03402445 | 0.06245348 | 0.07021412 | 0.06239816 | 0.1060996 | 0.06246103
[5 empty] | 0.1024634 | 0.06587347 |  |  | 0.03397109 | 0.06405486 | 0.06989516 | 0.06399812 | 0.1059212 | 0.06406259
[5 empty] | 0.0991257 | 0.06752031 |  |  | 0.03370778 | 0.06565623 | 0.06965614 | 0.06559807 | 0.1053117 | 0.06566416
[5 empty] | 0.09774085 | 0.06916714 |  |  | 0.03363588 | 0.0672576 | 0.06929981 | 0.06719802 | 0.1050752 | 0.06726572
[5 empty] | 0.1013134 | 0.07081398 |  |  | 0.03325674 | 0.06885897 | 0.06892896 | 0.06879798 | 0.104516 | 0.06886729
[5 empty] | 0.1008477 | 0.07246082 |  |  | 0.0330717 | 0.07046034 | 0.06834636 | 0.07039793 | 0.1032383 | 0.07046885
[5 empty] | 0.1033483 | 0.07410765 |  |  | 0.03288211 | 0.07206171 | 0.06805478 | 0.07199788 | 0.1027463 | 0.07207042
[5 empty] | 0.1008196 | 0.07575449 |  |  | 0.03278931 | 0.07366308 | 0.06755698 | 0.07359783 | 0.1020443 | 0.07367198
[5 empty] | 0.09426612 | 0.07740133 |  |  | 0.03279467 | 0.07526446 | 0.06735576 | 0.07519779 | 0.1023364 | 0.07527355
[5 empty] | 0.0916923 | 0.07904816 |  |  | 0.03249952 | 0.07686583 | 0.06695386 | 0.07679774 | 0.1018268 | 0.07687511
[5 empty] | 0.09510259 | 0.080695 |  |  | 0.03220521 | 0.0784672 | 0.06655408 | 0.07839769 | 0.1003198 | 0.07847668
[5 empty] | 0.09450146 | 0.08234184 |  |  | 0.0320131 | 0.08006857 | 0.06595862 | 0.07999765 | 0.1003195 | 0.08007824
[5 empty] | 0.09289337 | 0.08398867 |  |  | 0.03200764 | 0.08166994 | 0.06532746 | 0.0815976 | 0.09897939 | 0.08167981
[5 empty] | 0.08928279 | 0.08563551 |  |  | 0.03167467 | 0.08327131 | 0.06524084 | 0.08319755 | 0.09865308 | 0.08328137
[5 empty] | 0.09067416 | 0.08728235 |  |  | 0.03141857 | 0.08487268 | 0.06470781 | 0.08479751 | 0.09775428 | 0.08488294
[5 empty] | 0.09407196 | 0.08892918 |  |  | 0.03094373 | 0.08647406 | 0.06393739 | 0.08639746 | 0.09759671 | 0.0864845
[5 empty] | 0.09443792 | 0.09057602 |  |  | 0.03075456 | 0.08807543 | 0.06363862 | 0.08799741 | 0.09629411 | 0.08808607
[5 empty] | 0.08971495 | 0.09222286 |  |  | 0.03035543 | 0.0896768 | 0.06282053 | 0.08959736 | 0.09536018 | 0.08968763
[5 empty] | 0.09191672 | 0.09386969 |  |  | 0.03015075 | 0.09127817 | 0.06249215 | 0.09119732 | 0.09400866 | 0.09128919
[5 empty] | 0.09405776 | 0.09551653 |  |  | 0.02994491 | 0.09287954 | 0.06126251 | 0.09279727 | 0.09375327 | 0.09289076
[5 empty] | 0.09215262 | 0.09716337 |  |  | 0.02974229 | 0.09448091 | 0.06114065 | 0.09439722 | 0.09190774 | 0.09449232
[5 empty] | 0.08621582 | 0.0988102 |  |  | 0.0292473 | 0.09608228 | 0.0601356 | 0.09599718 | 0.0917858 | 0.09609389
[5 empty] | 0.0852619 | 0.100457 |  |  | 0.02906433 | 0.09768366 | 0.05975639 | 0.09759713 | 0.09050115 | 0.09769545
[5 empty] | 0.0843054 | 0.1021039 |  |  | 0.02868634 | 0.09928503 | 0.05927944 | 0.09919708 | 0.08943358 | 0.09929702
[5 empty] | 0.08036086 | 0.1037507 |  |  | 0.02848341 | 0.1008864 | 0.0587495 | 0.100797 | 0.0887886 | 0.1008986
[5 empty] | 0.0794428 | 0.1053975 |  |  | 0.0279593 | 0.1024878 | 0.05797753 | 0.102397 | 0.08817712 | 0.1025001
[5 empty] | 0.08156576 | 0.1070444 |  |  | 0.0276203 | 0.1040891 | 0.05747646625 | 0.1039969 | 0.08721881 | 0.1041017
[5 empty] | 0.08768316 | 0.1086912 |  |  | 0.02727269 | 0.1056905 | 0.05665923 | 0.1055969 | 0.08543331 | 0.1057033
[5 empty] | 0.07671784 | 0.1103381 |  |  | 0.02722277 | 0.1072919 | 0.05583876 | 0.1071968 | 0.08464025 | 0.1073048
[5 empty] | 0.08568948 | 0.1119849 |  |  | 0.02677682 | 0.1088933 | 0.05502798 | 0.1087968 | 0.0835593 | 0.1089064
[5 empty] | 0.08461889 | 0.1136317 |  |  | 0.02654114 | 0.1104946 | 0.05393981 | 0.1103968 | 0.0825101 | 0.110508
[5 empty] | 0.08352687 | 0.1152786 |  |  | 0.026022 | 0.112096 | 0.0536872 | 0.1119967 | 0.08141229 | 0.1121095
[5 empty] | 0.07343424 | 0.1169254 |  |  | 0.02592571 | 0.1136974 | 0.05338307 | 0.1135967 | 0.08048552 | 0.1137111
[5 empty] | 0.07936179 | 0.1185722 |  |  | 0.02545854 | 0.1152987 | 0.05214034 | 0.1151966 | 0.07974943 | 0.1153127
[5 empty] | 0.07733034 | 0.1202191 |  |  | 0.02542678 | 0.1169001 | 0.05167196 | 0.1167966 | 0.07932369 | 0.1169142
[5 empty] | 0.07336069 | 0.1218659 |  |  | 0.02493673 | 0.1185015 | 0.05129084 | 0.1183965 | 0.07812792 | 0.1185158
[5 empty] | 0.06947365 | 0.1235128 |  |  | 0.02509467 | 0.1201029 | 0.05120992 | 0.1199965 | 0.07788178 | 0.1201174
[5 empty] | 0.06869003 | 0.1251596 |  |  | 0.02470689 | 0.1217042 | 0.05114213 | 0.1215964 | 0.07790491 | 0.1217189
[5 empty] | 0.07003064 | 0.1268064 |  |  | 0.0246795 | 0.1233056 | 0.05089836 | 0.1231964 | 0.07721662 | 0.1233205
[5 empty] | 0.06951627 | 0.1284533 |  |  | 0.024885 | 0.124907 | 0.05091176 | 0.1247963 | 0.07783335 | 0.1249221
[5 empty] | 0.07616775 | 0.1301001 |  |  | 0.02499967 | 0.1265083 | 0.05104394 | 0.1263963 | 0.07787877 | 0.1265236
[5 empty] | 0.07000588 | 0.1317469 |  |  | 0.02482306 | 0.1281097 | 0.05089397 | 0.1279962 | 0.07775146 | 0.1281252
[5 empty] | 0.06900452 | 0.1333938 |  |  | 0.02475471 | 0.1297111 | 0.05106088 | 0.1295962 | 0.07754995 | 0.1297268
[5 empty] | 0.06904093 | 0.1350406 |  |  | 0.02499415 | 0.1313125 | 0.05174374 | 0.1311961 | 0.07757281 | 0.1313283
[5 empty] | 0.07410588 | 0.1366874 |  |  | 0.02484092 | 0.1329138 | 0.05144158 | 0.1327961 | 0.0780186 | 0.1329299
[5 empty] | 0.07619782 | 0.1383343 |  |  | 0.02509456 | 0.1345152 | 0.05185347 | 0.134396 | 0.07798586 | 0.1345314
[5 empty] | 0.07031524 | 0.1399811 |  |  | 0.02515461 | 0.1361166 | 0.05187844 | 0.135996 | 0.07817317 | 0.136133
[5 empty] | 0.0764566 | 0.141628 |  |  | 0.02532061 | 0.1377179 | 0.05211556 | 0.137596 | 0.07827906 | 0.1377346
[5 empty] | 0.07362037 | 0.1432748 |  |  | 0.02529209 | 0.1393193 | 0.05176386 | 0.1391959 | 0.07870211 | 0.1393361
[5 empty] | 0.07380502 | 0.1449216 |  |  | 0.02536859 | 0.1409207 | 0.0521224 | 0.1407959 | 0.07904086 | 0.1409377
[5 empty] | 0.07100903 | 0.1465685 |  |  | 0.02544965 | 0.1425221 | 0.05209024 | 0.1423958 | 0.07969388 | 0.1425393
[5 empty] | 0.07723087 | 0.1482153 |  |  | 0.02546058 | 0.1441234 | 0.0526328 | 0.1439958 | 0.07923764 | 0.1441408
[5 empty] | 0.077469 | 0.1498621 |  |  | 0.0256469 | 0.1457248 | 0.05303033 | 0.1455957 | 0.07991676 | 0.1457424
[5 empty] | 0.06772191 | 0.151509 |  |  | 0.02589637 | 0.1473262 | 0.05335507 | 0.1471957 | 0.08049372 | 0.147344
[5 empty] | 0.07406466 | 0.1531558 |  |  | 0.02609504 | 0.1489275 | 0.05377835 | 0.1487956 | 0.08212494 | 0.1489455
[5 empty] | 0.07564853 | 0.1548027 |  |  | 0.02672896 | 0.1505289 | 0.05517148 | 0.1503956 | 0.08346686 | 0.1505471
[5 empty] | 0.07843474 | 0.1564495 |  |  | 0.02708419 | 0.1521303 | 0.05550579 | 0.1519955 | 0.08367588 | 0.1521487
[5 empty] | 0.07037714 | 0.1580963 |  |  | 0.02724677 | 0.1537317 | 0.05655259 | 0.1535955 | 0.08490843 | 0.1537502
[5 empty] | 0.07242957 | 0.1597432 |  |  | 0.02770276 | 0.155333 | 0.0571832 | 0.1551954 | 0.08612093 | 0.1553518
[5 empty] | 0.07454589 | 0.16139 |  |  | 0.02793822 | 0.1569344 | 0.05736895 | 0.1567954 | 0.0871698 | 0.1569534
[5 empty] | 0.07867992 | 0.1630368 |  |  | 0.02843918 | 0.1585358 | 0.05858115 | 0.1583953 | 0.08881146 | 0.1585549
[5 empty] | 0.08078553 | 0.1646837 |  |  | 0.02840002 | 0.1601371 | 0.05881412 | 0.1599953 | 0.08912721 | 0.1601565
[5 empty] | 0.07781655 | 0.1663305 |  |  | 0.02885034 | 0.1617385 | 0.0591286 | 0.1615952 | 0.09020932 | 0.161758
[5 empty] | 0.08072684 | 0.1679773 |  |  | 0.0290947 | 0.1633399 | 0.05983093 | 0.1631952 | 0.09117284 | 0.1633596
[5 empty] | 0.08752696 | 0.1696242 |  |  | 0.02933357 | 0.1649413 | 0.06042202 | 0.1647952 | 0.09121915 | 0.1649612
[5 empty] | 0.08430462 | 0.171271 |  |  | 0.02966737 | 0.1665426 | 0.06050276 | 0.1663951 | 0.09184963 | 0.1665627
[5 empty] | 0.08406358 | 0.1729179 |  |  | 0.02959656 | 0.168144 | 0.06117408 | 0.1679951 | 0.09326568 | 0.1681643
[5 empty] | 0.08980531 | 0.1745647 |  |  | 0.02982157 | 0.1697454 | 0.06163689 | 0.169595 | 0.09316866 | 0.1697659
[5 empty] | 0.08853126 | 0.1762115 |  |  | 0.03034285 | 0.1713467 | 0.06249208 | 0.171195 | 0.09445996 | 0.1713674
[5 empty] | 0.08724291 | 0.1778584 |  |  | 0.03046083 | 0.1729481 | 0.06284058 | 0.1727949 | 0.09544098 | 0.172969
[5 empty] | 0.08894172 | 0.1795052 |  |  | 0.03067597 | 0.1745495 | 0.06298329 | 0.1743949 | 0.09531307 | 0.1745706
[5 empty] | 0.09162914 | 0.181152 |  |  | 0.03068871 | 0.1761509 | 0.06322112 | 0.1759948 | 0.09667764 | 0.1761721
[5 empty] | 0.08830666 | 0.1827989 |  |  | 0.03089951 | 0.1777522 | 0.06435535 | 0.1775948 | 0.09653613 | 0.1777737
[5 empty] | 0.08997572 | 0.1844457 |  |  | 0.03131842 | 0.1793536 | 0.06470851 | 0.1791947 | 0.09811943 | 0.1793753
[5 empty] | 0.0876378 | 0.1860925 |  |  | 0.03134796 | 0.180955 | 0.06468235 | 0.1807947 | 0.0982362 | 0.1809768
[5 empty] | 0.09230598 | 0.1877394 |  |  | 0.03188052 | 0.1825563 | 0.06566122 | 0.1823946 | 0.09866267 | 0.1825784
[5 empty] | 0.08801367 | 0.1893862 |  |  | 0.03200852 | 0.1841577 | 0.06562951 | 0.1839946 | 0.1000751 | 0.18418
[5 empty] | 0.08774052 | 0.1910331 |  |  | 0.03202434 | 0.1857591 | 0.06667158 | 0.1855945 | 0.1002497 | 0.1857815
[5 empty] | 0.08946138 | 0.1926799 |  |  | 0.03242039 | 0.1873605 | 0.06637181 | 0.1871945 | 0.1011629 | 0.1873831
[5 empty] | 0.09515109 | 0.1943267 |  |  | 0.03268906 | 0.1889618 | 0.06671456 | 0.1887944 | 0.1012907 | 0.1889846
[5 empty] | 0.0917845 | 0.1959736 |  |  | 0.03272275 | 0.1905632 | 0.06768421 | 0.1903944 | 0.1022095 | 0.1905862
[5 empty] | 0.09333647 | 0.1976204 |  |  | 0.03261706 | 0.1921646 | 0.06787446 | 0.1919944 | 0.1021049 | 0.1921878
[5 empty] | 0.09378184 | 0.1992672 |  |  | 0.03300087 | 0.1937659 | 0.06744684 | 0.1935943 | 0.1021668 | 0.1937893
[5 empty] | 0.09909783 | 0.2009141 |  |  | 0.03308288 | 0.1953673 | 0.0677155 | 0.1951943 | 0.103123 | 0.1953909
[5 empty] | 0.09236101 | 0.2025609 |  |  | 0.03286306 | 0.1969687 | 0.0681804 | 0.1967942 | 0.1031735 | 0.1969925
[5 empty] | 0.09561842 | 0.2042078 |  |  | 0.03304138 | 0.1985701 | 0.06794147 | 0.1983942 | 0.1034182 | 0.198594
[5 empty] | 0.1008699 | 0.2058546 |  |  | 0.03311782 | 0.2001714 | 0.06799865 | 0.1999941 | 0.103857 | 0.2001956
[5 empty] | 0.0961155 | 0.2075014 |  |  | 0.03329235 | 0.2017728 | 0.0684519 | 0.2015941 | 0.1033898 | 0.2017972
[5 empty] | 0.092355 | 0.2091483 |  |  | 0.03326493 | 0.2033742 | 0.06900115 | 0.203194 | 0.1045166 | 0.2033987
[5 empty] | 0.09258835 | 0.2107951 |  |  | 0.03343554 | 0.2049755 | 0.06844633 | 0.204794 | 0.1045372 | 0.2050003
[5 empty] | 0.09381545 | 0.2124419 |  |  | 0.03360416 | 0.2065769 | 0.06858741 | 0.2063939 | 0.1042516 | 0.2066019
[5 empty] | 0.09803622 | 0.2140888 |  |  | 0.03367075 | 0.2081783 | 0.06882431 | 0.2079939 | 0.1041597 | 0.2082034
[5 empty] | 0.1022506 | 0.2157356 |  |  | 0.03373529 | 0.2097797 | 0.06955699 | 0.2095938 | 0.1047613 | 0.209805
[5 empty] | 0.09545836 | 0.2173824 |  |  | 0.03379774 | 0.211381 | 0.06908538 | 0.2111938 | 0.1054565 | 0.2114066
[5 empty] | 0.09765956 | 0.2190293 |  |  | 0.03385809 | 0.2129824 | 0.06910942 | 0.2127937 | 0.104745 | 0.2130081
[5 empty] | 0.09785405 | 0.2206761 |  |  | 0.0338163 | 0.2145838 | 0.06922907 | 0.2143937 | 0.1050269 | 0.2146097
[5 empty] | 0.1000417 | 0.222323 |  |  | 0.03377234 | 0.2161851 | 0.07004425 | 0.2159936 | 0.105502 | 0.2162113
[5 empty] | 0.09622253 | 0.2239698 |  |  | 0.0337262 | 0.2177865 | 0.06975492 | 0.2175936 | 0.1052703 | 0.2178128
[5 empty] | 0.09839634 | 0.2256166 |  |  | 0.03397783 | 0.2193879 | 0.06966101 | 0.2191936 | 0.1063316 | 0.2194144
[5 empty] | 0.1015631 | 0.2272635 |  |  | 0.03392721 | 0.2209893 | 0.07006247 | 0.2207935 | 0.1058859 | 0.2210159
[5 empty] | 0.09472264 | 0.2289103 |  |  | 0.03417431 | 0.2225906 | 0.06975925 | 0.2223935 | 0.1061331 | 0.2226175
[5 empty] | 0.09487494 | 0.2305571 |  |  | 0.03421911 | 0.224192 | 0.06995127 | 0.2239934 | 0.1060731 | 0.2242191
[5 empty] | 0.1000199 | 0.232204 |  |  | 0.03416158 | 0.2257934 | 0.06993849 | 0.2255934 | 0.1066058 | 0.2258206
[5 empty] | 0.09615738 | 0.2338508 |  |  | 0.03430169 | 0.2273947 | 0.07032085 | 0.2271933 | 0.1067311 | 0.2274222
[5 empty] | 0.09528733 | 0.2354977 |  |  | 0.0343394 | 0.2289961 | 0.0705983 | 0.2287933 | 0.107149 | 0.2290238
[5 empty] | 0.1004096 | 0.2371445 |  |  | 0.0343747 | 0.2305975 | 0.07057076 | 0.2303932 | 0.1073593 | 0.2306253
[5 empty] | 0.1035242 | 0.2387913 |  |  | 0.03410756 | 0.2321989 | 0.07093819 | 0.2319932 | 0.107362 | 0.2322269
[5 empty] | 0.09963102 | 0.2404382 |  |  | 0.03433794 | 0.2338002 | 0.07050053 | 0.2335931 | 0.1071569 | 0.2338285
[5 empty] | 0.09872988 | 0.242085 |  |  | 0.03446582 | 0.2354016 | 0.07065772 | 0.2351931 | 0.106844 | 0.23543
[5 empty] | 0.09482075 | 0.2437318 |  |  | 0.03419117 | 0.237003 | 0.0710097 | 0.236793 | 0.1071233 | 0.2370316
[5 empty] | 0.09790351 | 0.2453787 |  |  | 0.03431397 | 0.2386043 | 0.07105642 | 0.238393 | 0.1071945 | 0.2386332
[5 empty] | 0.1039781 | 0.2470255 |  |  | 0.03453418 | 0.2402057 | 0.07109781 | 0.2399929 | 0.1068577 | 0.2402347
[5 empty] | 0.09604438 | 0.2486723 |  |  | 0.03455178 | 0.2418071 | 0.07063383 | 0.2415929 | 0.1072127 | 0.2418363
[5 empty] | 0.0951023 | 0.2503192 |  |  | 0.03436674 | 0.2434085 | 0.07106441 | 0.2431928 | 0.1071595 | 0.2434379
[5 empty] | 0.1021518 | 0.251966 |  |  | 0.03447903 | 0.2450098 | 0.0709895 | 0.2447928 | 0.1074979 | 0.2450394
[5 empty] | 0.1051927 | 0.2536129 |  |  | 0.03428862 | 0.2466112 | 0.07090903 | 0.2463928 | 0.107428 | 0.246641
[5 empty] | 0.1052249 | 0.2552597 |  |  | 0.03449549 | 0.2482126 | 0.07062296 | 0.2479927 | 0.1073495 | 0.2482425
[5 empty] | 0.0992484 | 0.2569065 |  |  | 0.0344996 | 0.2498139 | 0.07083121 | 0.2495927 | 0.1076624 | 0.2498441
[5 empty] | 0.09726306 | 0.2585534 |  |  | 0.03450092 | 0.2514153 | 0.07103343 | 0.2511926 | 0.1073665 | 0.2514457
[5 empty] | 0.1032688 | 0.2602002 |  |  | 0.03435601 | 0.2530167 | 0.07053455 | 0.2527926 | 0.1079276 | 0.2530472
[5 empty] | 0.1031656 | 0.261847 |  |  | 0.03433116 | 0.2546181 | 0.07027182 | 0.2543925 | 0.1069388 | 0.2546488
[5 empty] | 0.09680393 | 0.2634939 |  |  | 0.0341351 | 0.2562194 | 0.07026317 | 0.2559925 | 0.1064273 | 0.2562504
[5 empty] | 0.1042102 | 0.2651407 |  |  | 0.03397655 | 0.2578208 | 0.06962654 | 0.2575924 | 0.1053206 | 0.2578519
[5 empty] | 0.09541312 | 0.2667875 |  |  | 0.03346423 | 0.2594222 | 0.06897985 | 0.2591924 | 0.1043457 | 0.2594535
[5 empty] | 0.09844163 | 0.2684344 |  |  | 0.03320686 | 0.2610235 | 0.06814104 | 0.2607923 | 0.10303 | 0.2610551
[5 empty] | 0.09632457 | 0.2700812 |  |  | 0.03291315 | 0.2626249 | 0.06732803 | 0.2623923 | 0.1026006 | 0.2626566
[5 empty] | 0.09509079 | 0.2717281 |  |  | 0.03239184 | 0.2642263 | 0.06625875 | 0.2639922 | 0.1010849 | 0.2642582
[5 empty] | 0.09576915 | 0.2733749 |  |  | 0.03205163 | 0.2658277 | 0.06565114 | 0.2655922 | 0.1001101 | 0.2658598
[5 empty] | 0.08938849 | 0.2750217 |  |  | 0.03160126 | 0.267429 | 0.06502313 | 0.2671921 | 0.09870336 | 0.2674613
[5 empty] | 0.09397768 | 0.2766686 |  |  | 0.03104944 | 0.2690304 | 0.06409264 | 0.2687921 | 0.09719201 | 0.2690629
[5 empty] | 0.08556558 | 0.2783154 |  |  | 0.03050489 | 0.2706318 | 0.06277761 | 0.270392 | 0.09580327 | 0.2706645
[5 empty] | 0.08618102 | 0.2799622 |  |  | 0.03027633 | 0.2722331 | 0.06229597 | 0.271992 | 0.09356439 | 0.272266
[5 empty] | 0.08285288 | 0.2816091 |  |  | 0.02977248 | 0.2738345 | 0.06106565 | 0.273592 | 0.09290262 | 0.2738676
[5 empty] | 0.08061001 | 0.2832559 |  |  | 0.02940191 | 0.2754359 | 0.06010406 | 0.2751919 | 0.09164477 | 0.2754691
[5 empty] | 0.08147331 | 0.2849028 |  |  | 0.02904685 | 0.2770373 | 0.05947265 | 0.2767919 | 0.09053571 | 0.2770707
[5 empty] | 0.08736128 | 0.2865496 |  |  | 0.02849048 | 0.2786386 | 0.05893853 | 0.2783918 | 0.08982255 | 0.2786723
[5 empty] | 0.087245 | 0.2881964 |  |  | 0.02823276 | 0.28024 | 0.05850166 | 0.2799918 | 0.08800521 | 0.2802738
[5 empty] | 0.08512441 | 0.2898433 |  |  | 0.02777369 | 0.2818414 | 0.05716199 | 0.2815917 | 0.08668363 | 0.2818754
[5 empty] | 0.08099942 | 0.2914901 |  |  | 0.02751325 | 0.2834427 | 0.05711949 | 0.2831917 | 0.08605775 | 0.283477
[5 empty] | 0.08186998 | 0.2931369 |  |  | 0.0273514 | 0.2850441 | 0.05607412 | 0.2847916 | 0.08502751 | 0.2850785
[5 empty] | 0.08173601 | 0.2947838 |  |  | 0.02668814 | 0.2866455 | 0.05492582 | 0.2863916 | 0.08379283 | 0.2866801
[5 empty] | 0.08059745 | 0.2964306 |  |  | 0.02652344 | 0.2882469 | 0.05427456 | 0.2879915 | 0.08305365 | 0.2882817
[5 empty] | 0.07045423 | 0.2980774 |  |  | 0.02625728 | 0.2898482 | 0.05392029 | 0.2895915 | 0.08190992 | 0.2898832
[5 empty] | 0.07430628 | 0.2997243 |  |  | 0.02558964 | 0.2914496 | 0.05336298 | 0.2911914 | 0.08016156 | 0.2914848
[5 empty] | 0.07115353 | 0.3013711 |  |  | 0.02522049 | 0.293051 | 0.05240258 | 0.2927914 | 0.07880851 | 0.2930864
[5 empty] | 0.06999592 | 0.303018 |  |  | 0.02494983 | 0.2946523 | 0.05143904 | 0.2943913 | 0.0776507 | 0.2946879
[5 empty] | 0.07483336 | 0.3046648 |  |  | 0.02477762 | 0.2962537 | 0.05077233 | 0.2959913 | 0.07738808 | 0.2962895
[5 empty] | 0.07366581 | 0.3063116 |  |  | 0.02440385 | 0.2978551 | 0.0497024 | 0.2975912 | 0.07542057 | 0.2978911
[5 empty] | 0.06449318 | 0.3079585 |  |  | 0.02392849 | 0.2994565 | 0.04922921 | 0.2991912 | 0.07474812 | 0.2994926
[5 empty] | 0.07131541 | 0.3096053 |  |  | 0.02335153 | 0.3010578 | 0.04805272 | 0.3007912 | 0.07347065 | 0.3010942
[5 empty] | 0.06813244 | 0.3112521 |  |  | 0.02327294 | 0.3026592 | 0.04757288 | 0.3023911 | 0.07188811 | 0.3026958
[5 empty] | 0.05994418 | 0.312899 |  |  | 0.02289271 | 0.3042606 | 0.04658966 | 0.3039911 | 0.07080042 | 0.3042973
[5 empty] | 0.05875059 | 0.3145458 |  |  | 0.02231081 | 0.3058619 | 0.046003 | 0.305591 | 0.06940753 | 0.3058989
[5 empty] | 0.06155157 | 0.3161926 |  |  | 0.02202723 | 0.3074633 | 0.04491288 | 0.307191 | 0.06840937 | 0.3075004
[5 empty] | 0.06134708 | 0.3178395 |  |  | 0.02154194 | 0.3090647 | 0.04451923 | 0.3087909 | 0.06700587 | 0.309102
[5 empty] | 0.06313704 | 0.3194863 |  |  | 0.02105492 | 0.3106661 | 0.04342203 | 0.3103909 | 0.06569697 | 0.3107036
[5 empty] | 0.06392137 | 0.3211332 |  |  | 0.02086614 | 0.3122674 | 0.04312124 | 0.3119908 | 0.06528261 | 0.3123051
[5 empty] | 0.05470002 | 0.32278 |  |  | 0.0203756 | 0.3138688 | 0.04191679 | 0.3135908 | 0.06336272 | 0.3139067
[5 empty] | 0.05847292 | 0.3244268 |  |  | 0.02018327 | 0.3154702 | 0.04150867 | 0.3151907 | 0.06273723 | 0.3155083
[5 empty] | 0.05023999 | 0.3260737 |  |  | 0.01948913 | 0.3170715 | 0.04029681 | 0.3167907 | 0.06090609 | 0.3171098
[5 empty] | 0.05900117 | 0.3277205 |  |  | 0.01919316 | 0.3186729 | 0.03988119 | 0.3183906 | 0.05966922 | 0.3187114