## 1
Общество с ограниченной ответственностью "Инженерная геология" (ООО "ИнжГео") | [11 empty] | Общество с ограниченной ответственностью "Инженерная геология" (ООО "ИнжГео")
Юр. адрес: 117279, г. Москва, ул. Миклухо-Маклая, 36 а, этаж 5, пом. XXIII к. 76-84 | [11 empty] | Юр. адрес: 117279, г. Москва, ул. Миклухо-Маклая, 36 а, этаж 5, пом. XXIII к. 76-84 | [8 empty] | нагр |  |  | X0 | Y0 | R |  | нагр |  |  |  | X0 | Y0 | R | нагр |  |  |  | X0 | Y0 | R |  | нагр |  |  |  | X0 | Y0 | R
Телефон/факс +7 (495) 132-30-00, Адрес электронной почты inbox@inj-geo.ru | [11 empty] | Телефон/факс +7 (495) 132-30-00, Адрес электронной почты inbox@inj-geo.ru | [12 empty] | 0 | [7 empty] | 0 | [6 empty] | 0 | [7 empty] | 0
[21 empty] | девиатор | [6 empty] | девиатор | [6 empty] | девиатор | [7 empty] | девиатор
Испытательная лаборатория ООО «ИнжГео» | [11 empty] | Испытательная лаборатория ООО «ИнжГео» | [8 empty] | x0 | Угол | X | Y |  |  |  | x0 |  | Угол | X | Y |  |  | x0 |  | Угол | X | Y |  |  |  | x0 |  | Угол | X | Y
Адрес места осуществления деятельности лаборатории: г. Москва, просп. Вернадского, д. 51, стр. 1 | [11 empty] | Адрес места осуществления деятельности лаборатории: г. Москва, просп. Вернадского, д. 51, стр. 1 | [9 empty] | 0 | [7 empty] | 0 | [6 empty] | 0 | [7 empty] | 0
Телефон +7(910)4557682, E-mail: slg85@mail.ru | [11 empty] | Телефон +7(910)4557682, E-mail: slg85@mail.ru | [9 empty] | 5 | [7 empty] | 5 | [6 empty] | 5 | [7 empty] | 5
[22 empty] | 10 | [7 empty] | 10 | [6 empty] | 10 | [7 empty] | 10
[12 empty] | Протокол испытаний № 13-63/25 от 23-11-2022 | [9 empty] | 15 | [7 empty] | 15 | [6 empty] | 15 | [7 empty] | 15
[22 empty] | 20 | [7 empty] | 20 | [6 empty] | 20 | [7 empty] | 20
[12 empty] | Наименование и адрес заказчика: Переход трубопровода через р. Енисей | [9 empty] | 25 | [7 empty] | 25 | [6 empty] | 25 | [7 empty] | 25
[12 empty] | Наименование объекта: ООО Регионстрой | [9 empty] | 30 | [7 empty] | 30 | [6 empty] | 30 | [7 empty] | 30
Наименование используемого метода/методики: ГОСТ 12248.4-2020 | [11 empty] | Наименование используемого метода/методики: ГОСТ 12248.3-2020 | [9 empty] | 35 | [7 empty] | 35 | [6 empty] | 35 | [7 empty] | 35
Условия проведения испытания: температура окружающей среды (18 - 25)0С, влажность воздуха (40 - 75)% | [11 empty] | Условия проведения испытания: температура окружающей среды (18 - 25)0С, влажность воздуха (40 - 75)% | [9 empty] | 40 | [7 empty] | 40 | [6 empty] | 40 | [7 empty] | 40
[12 empty] | Дата получение объекта подлежащего испытаниям: 27.10.2022 | [9 empty] | 45 | [7 empty] | 45 | [6 empty] | 45 | [7 empty] | 45
[12 empty] | Дата испытания: 25.10.2022-19.11.2025 | [9 empty] | 50 | [7 empty] | 50 | [6 empty] | 50 | [7 empty] | 50
[22 empty] | 55 | [7 empty] | 55 | [6 empty] | 55 | [7 empty] | 55
Испытание грунтов методом трехосного сжатия | [11 empty] | Испытание грунтов методом трехосного сжатия | [9 empty] | 60 | [7 empty] | 60 | [6 empty] | 60 | [7 empty] | 60
[22 empty] | 65 | [7 empty] | 65 | [6 empty] | 65 | [7 empty] | 65
Лабораторный номер: | [6 empty] | We, д.е. = |  |  |  |  | Лабораторный номер: |  | 1060 |  |  |  | We, д.е. = | 0.307246408 |  |  | 70 | [7 empty] | 70 | [6 empty] | 70 | [7 empty] | 70
Номер скважины: | [6 empty] | ρ, г/см3 = |  |  |  |  | Номер скважины: |  | BH-050 |  |  |  | ρ, г/см3 = | 1.83 |  |  | 75 | [7 empty] | 75 | [6 empty] | 75 | [7 empty] | 75
Глубина отбора, м: | [6 empty] | ρs, г/см3 = |  |  |  |  | Глубина отбора, м: |  | 3.9 |  |  |  | ρs, г/см3 = | 2.71 |  |  | 80 | [7 empty] | 80 | [6 empty] | 80 | [7 empty] | 80
Наименование грунта: | [6 empty] | e, д.е. = |  |  |  |  | Наименование грунта: |  | Суглинок, после оттаивания текучепластичный, легкий песчанистый |  |  |  | e, д.е. = | 0.9358676 |  |  | 85 | [7 empty] | 85 | [6 empty] | 85 | [7 empty] | 85
Схема проведения опыта: | [6 empty] | IL, д.е. = |  |  |  |  | Схема проведения опыта: |  | КД |  |  |  | IL, д.е. = | 0.923 |  |  | 90 | [7 empty] | 90 | [6 empty] | 90 | [7 empty] | 90
[22 empty] | 95 | [7 empty] | 95 | [6 empty] | 95 | [7 empty] | 95
[22 empty] | 100 | [7 empty] | 100 | [6 empty] | 100 | [7 empty] | 100
Результаты испытаний | [11 empty] | Результаты испытаний | [9 empty] | 105 | [7 empty] | 105 | [6 empty] | 105 | [7 empty] | 105
[22 empty] | 110 | [7 empty] | 110 | [6 empty] | 110 | [7 empty] | 110
[22 empty] | 115 | [7 empty] | 115 | [6 empty] | 115 | [7 empty] | 115
[22 empty] | 120 | [7 empty] | 120 | [6 empty] | 120 | [7 empty] | 120
[22 empty] | 125 | [7 empty] | 125 | [6 empty] | 125 | [7 empty] | 125
[22 empty] | 130 | [7 empty] | 130 | [6 empty] | 130 | [7 empty] | 130
[22 empty] | 135 | [7 empty] | 135 | [6 empty] | 135 | [7 empty] | 135
[22 empty] | 140 | [7 empty] | 140 | [6 empty] | 140 | [7 empty] | 140
[22 empty] | 145 | [7 empty] | 145 | [6 empty] | 145 | [7 empty] | 145
[22 empty] | 150 | [7 empty] | 150 | [6 empty] | 150 | [7 empty] | 150
[22 empty] | 155 | [7 empty] | 155 | [6 empty] | 155 | [7 empty] | 155
[22 empty] | 160 | [7 empty] | 160 | [6 empty] | 160 | [7 empty] | 160
[22 empty] | 165 | [7 empty] | 165 | [6 empty] | 165 | [7 empty] | 165
[22 empty] | 170 | [7 empty] | 170 | [6 empty] | 170 | [7 empty] | 170
[22 empty] | 175 | [7 empty] | 175 | [6 empty] | 175 | [7 empty] | 175
[22 empty] | 180 | [7 empty] | 180 | [6 empty] | 180 | [7 empty] | 180
[13 empty] | Давление в камере, Мпа σ3 | Вертикальная нагрузка, Мпа σ1 | Поровое давление, Мпа u
| K0, д.е. | 0.8263518 |  |  |  |  | Коэфф. Точки | [5 empty] | 0.0699426 | 0.1184059 | [5 empty] | 1 | [6 empty] | σ3,кПа | σ1,кПа | u, кПа |  |  |  | 4
| q_zg, МПа | 0.05779719 | [10 empty] | 0.1699426 | 0.2604336 | [27 empty] | δ3, Мпа | δ1-δ3, МПа | δ1, МПа | δ1, КПа
|  |  | Модуль деформации, МПа: | [9 empty] | 0.2699426 | 0.4024612 | [21 empty] | С, МПа:
|  |  | Е0= |  | Точки модуля (полное напр.), МПа |  |  |  | 0.05779719 | 0.09247551 | [25 empty] | φ, град:
|  |  | E50 = |  | qf (полное напр.), МПа |  |  |  | 0.1063548 | [26 empty] | E, Мпа
|  |  | Коэф. Поперечной деформации, ϑ = | [9 empty] | Эффективные значения угла внутреннего трения и удельного сцепления ϕ', С' | [13 empty] | x | 0
[13 empty] | ϕ', град. = | 10 | [12 empty] | y |  |  |  | С, кПа | φ,°
[13 empty] | С', МПа = | 0.008
| Исполнитель: | [6 empty] | Морозов Д.С. |  |  |  |  | Исполнитель: |  |  |  |  | Морозов Д.С.
| Начальник исп. лаборатории: | [6 empty] | Семиколенова Л.Г. |  |  |  |  | Начальник исп. лаборатории: |  |  |  |  | Семиколенова Л.Г.
Лист 1 , всего листов 2 | [11 empty] | Лист 2 , всего листов 2
Частичное воспроизведение протокола испытаний без письменного разрешения ООО «ИнжГео» ЗАПРЕЩАЕТСЯ | [11 empty] | Частичное воспроизведение протокола испытаний без письменного разрешения ООО «ИнжГео» ЗАПРЕЩАЕТСЯ
[5 empty] | второй график |  | первый график | [9 empty] | К Пуассона
dev50 | epsE50 | ind | devE0 | epsE0 | dev | eps | sigma |  | dev1 | eps1 | dev2 | eps2 | dev3 | eps3 |  | Глины
0.03641223 | 0.00825055 |  |  |  | 0 | 0 |  |  | 0 | 0 | 0 | 0 | 0 | 0 |  | < 0 | 0,20-0,30
ind |  |  |  |  | 0.01115466 | 0.001623682 |  |  | 0.01049139 | 0.001664051025 | 0.02549139 | 0.001808751 | 0.02981669 | 0.00131759 |  | 0-0,25 | 0,30-0,38
2 |  |  |  |  | 0.01733916 | 0.002750183 |  |  | 0.01804177 | 0.003214617 | 0.03541509 | 0.00321898 | 0.05109227 | 0.003218393 |  | 0,25< | 0,38-0,45
E0 |  |  |  |  | 0.02328893 | 0.004871047 |  |  | 0.02423165 | 0.004992153075 | 0.04524548 | 0.005426253 | 0.06625931 | 0.005367907 |  | Суглинки | 0,35-0,37
epsE0 | devE0 |  |  |  | 0.02784996 | 0.006494729 |  |  | 0.0266432 | 0.006429233 | 0.04805255 | 0.006437959 | 0.07068301 | 0.006436786 |  | Пески и супеси | 0,30-0,35
0.002750183 | 0.01733916 |  |  |  | 0.03641223 | 0.00825055 |  |  | 0.02898629 | 0.008036542 | 0.05188589 | 0.008047449 | 0.07705719 | 0.008045983
[5 empty] | 0.03351769 | 0.009742093 |  |  | 0.03117767 | 0.00964385 | 0.05587309 | 0.009656939 | 0.08287066 | 0.009655179
График E50 |  | График E |  |  | 0.04272018 | 0.01136578 |  |  | 0.03313453 | 0.01125116 | 0.05952754 | 0.01126643 | 0.08795081 | 0.01126438
eps | q | sigma |  |  | 0.04473448 | 0.01298946 |  |  | 0.0348741 | 0.01285847 | 0.06276265 | 0.01287592 | 0.09352499 | 0.01287357
Горизонтальная линия E50 |  | Касательная |  |  | 0.04255799 | 0.01461314 |  |  | 0.03611357 | 0.01446578 | 0.0659918 | 0.01448541 | 0.09782056 | 0.01448277
0 |  | a | b |  | 0.04718806 | 0.01623682 |  |  | 0.03757017 | 0.01607308 | 0.06842841 | 0.0160949 | 0.1007649 | 0.01609197
|  |  | 0 |  | 0.0506221 | 0.0178605 |  |  | 0.0386611 | 0.01768039 | 0.07168587 | 0.01770439 | 0.1052854 | 0.01770116
Вертикальная линия E50 |  | p1 и p2 |  |  | 0.05285748 | 0.01948419 |  |  | 0.04000356 | 0.0192877 | 0.07337757 | 0.01931388 | 0.1075094 | 0.01931036
| 0 | 0 |  |  | 0.05389158 | 0.02110787 |  |  | 0.04091477 | 0.02089501 | 0.07561692 | 0.02092337 | 0.1110642 | 0.02091956
[5 empty] | 0.05972178 | 0.02273155 |  |  | 0.04171195 | 0.02250232 | 0.07721732 | 0.02253286 | 0.1126773 | 0.02252875
Касательная линия E50 |  |  |  |  | 0.05934546 | 0.02435523 |  |  | 0.04211229 | 0.02410963 | 0.07899216 | 0.02414235 | 0.114976 | 0.02413795
0 | 0 | Горизонтальная 1 |  |  | 0.05876001 | 0.02597892 |  |  | 0.04303301 | 0.02571693 | 0.07975484 | 0.02575184 | 0.1171876 | 0.02574714
[5 empty] | 0.0579628 | 0.0276026 |  |  | 0.04350479 | 0.02732424 | 0.08064493 | 0.02736133 | 0.1186763 | 0.02735634
Горизонтальная линия qкр |  |  |  |  | 0.06395122 | 0.02922628 |  |  | 0.04406045 | 0.02893155 | 0.08209151 | 0.02897082 | 0.1194072 | 0.02896554
Горизонтальная линия q |  | Горизонтальная 2 |  |  | 0.0588146 | 0.03084996 |  |  | 0.04449727 | 0.03053886 | 0.08330447 | 0.03058031 | 0.1220886 | 0.03057473
0 |  | 0 |  |  | 0.06465355 | 0.03247364 |  |  | 0.04521165 | 0.03214617 | 0.08387707 | 0.0321898 | 0.1236105 | 0.03218393
[5 empty] | 0.06146265 | 0.03409733 |  |  | 0.04540002 | 0.03375348 | 0.0849026 | 0.03379928 | 0.1239633 | 0.03379313
Вертикальная линия q |  |  |  |  | 0.06123632 | 0.03572101 |  |  | 0.04585879 | 0.03536078 | 0.08617431 | 0.03540877 | 0.1251369 | 0.03540232
| 0 |  |  |  | 0.06396901 | 0.03734469 |  |  | 0.04628435 | 0.03696809 | 0.08618549 | 0.03701826 | 0.1271216 | 0.03701152
[5 empty] | 0.06365517 | 0.03896837 |  |  | 0.04697314 | 0.0385754 | 0.08762941 | 0.03862775 | 0.1284075 | 0.03862072
[5 empty] | 0.06528922 | 0.04059206 |  |  | 0.04702155 | 0.04018271 | 0.08829933 | 0.04023724 | 0.1286848 | 0.04022991
[5 empty] | 0.06886562 | 0.04221574 |  |  | 0.04762601 | 0.04179002 | 0.08858854 | 0.04184673 | 0.1294436 | 0.04183911
[5 empty] | 0.0653788 | 0.04383942 |  |  | 0.04768291 | 0.04339733 | 0.0887903 | 0.04345622 | 0.1303741 | 0.04344831
[5 empty] | 0.06982321 | 0.0454631 |  |  | 0.04778868 | 0.04500463 | 0.08949789 | 0.04506571 | 0.1313664 | 0.0450575
[5 empty] | 0.06519329 | 0.04708678 |  |  | 0.04803972 | 0.04661194 | 0.09020457 | 0.0466752 | 0.1320107 | 0.0466667
[5 empty] | 0.07048348 | 0.04871047 |  |  | 0.0484633 | 0.04821925 | 0.09049096 | 0.04828469 | 0.1325186 | 0.0482759
[5 empty] | 0.06668822 | 0.05033415 |  |  | 0.04816329 | 0.04982656 | 0.08968833 | 0.04989418 | 0.1313158 | 0.04988509
[5 empty] | 0.07282447 | 0.05195783 |  |  | 0.04814695 | 0.05143387 | 0.09017241 | 0.05150367 | 0.1312893 | 0.05149429
[5 empty] | 0.06882187 | 0.05358151 |  |  | 0.04800047 | 0.05304118 | 0.08989793 | 0.05311316 | 0.1312778 | 0.05310349
[5 empty] | 0.06578239 | 0.05520519 |  |  | 0.04802575 | 0.05464848 | 0.09026978 | 0.05472265 | 0.1316879 | 0.05471268
[5 empty] | 0.07269763 | 0.05682888 |  |  | 0.04782468 | 0.05625579 | 0.08949149 | 0.05633214 | 0.1314248 | 0.05632188
[5 empty] | 0.06857052 | 0.05845256 |  |  | 0.04809915 | 0.0578631 | 0.08956663 | 0.05794163 | 0.1304936 | 0.05793108
[5 empty] | 0.06540397 | 0.06007624 |  |  | 0.04785105 | 0.05947041 | 0.08929872 | 0.05955112 | 0.1304995 | 0.05954027
[5 empty] | 0.06820094 | 0.06169992 |  |  | 0.04748227 | 0.06107772 | 0.08919132 | 0.06116061 | 0.1299478 | 0.06114947
[5 empty] | 0.06796434 | 0.06332361 |  |  | 0.0475947 | 0.06268503 | 0.08874797 | 0.0627701 | 0.1296436 | 0.06275867
[5 empty] | 0.0656971 | 0.06494729 |  |  | 0.04709024 | 0.06429233 | 0.08797221 | 0.06437959 | 0.1293921 | 0.06436786
[5 empty] | 0.07040216 | 0.06657097 |  |  | 0.04687077 | 0.06589964 | 0.0875676 | 0.06598908 | 0.1279986 | 0.06597706
[5 empty] | 0.07008244 | 0.06819465 |  |  | 0.04693819 | 0.06750695 | 0.08723768 | 0.06759857 | 0.1283681 | 0.06758626
[5 empty] | 0.06674087 | 0.06981833 |  |  | 0.04659439 | 0.06911426 | 0.08648599 | 0.06920806 | 0.1269059 | 0.06919545
[5 empty] | 0.07038039 | 0.07144202 |  |  | 0.04634125 | 0.07072157 | 0.08591609 | 0.07081755 | 0.1258172 | 0.07080465
[5 empty] | 0.06700391 | 0.0730657 |  |  | 0.04618068 | 0.07232888 | 0.0861315 | 0.07242704 | 0.1254072 | 0.07241385
[5 empty] | 0.06861438 | 0.07468938 |  |  | 0.04581455 | 0.07393618 | 0.08533579 | 0.07403653 | 0.125181 | 0.07402304
[5 empty] | 0.06921472 | 0.07631306 |  |  | 0.04564477 | 0.07554349 | 0.0850325 | 0.07564602 | 0.1241438 | 0.07563224
[5 empty] | 0.06880786 | 0.07793675 |  |  | 0.04527322 | 0.0771508 | 0.08462516 | 0.07725551 | 0.1240009 | 0.07724143
[5 empty] | 0.06739673 | 0.07956043 |  |  | 0.0447018 | 0.07875811 | 0.08431734 | 0.078865 | 0.1231574 | 0.07885063
[5 empty] | 0.06298426 | 0.08118411 |  |  | 0.04443239 | 0.08036542 | 0.08321256 | 0.08047449 | 0.1215186 | 0.08045983
[5 empty] | 0.06257338 | 0.08280779 |  |  | 0.04446216 | 0.08197273 | 0.08331176 | 0.08208398 | 0.1216847 | 0.08206902
[5 empty] | 0.06616702 | 0.08443147 |  |  | 0.04405797 | 0.08358003 | 0.08205775 | 0.08369347 | 0.1211706 | 0.08367822
[5 empty] | 0.06073526 | 0.08605516 |  |  | 0.04351813 | 0.08518734 | 0.08123467 | 0.08530296 | 0.1191558 | 0.08528742
[5 empty] | 0.05924432 | 0.08767884 |  |  | 0.04314878 | 0.08679465 | 0.08085407 | 0.08691245 | 0.1180573 | 0.08689661
[5 empty] | 0.06370364 | 0.08930252 |  |  | 0.04315609 | 0.08840196 | 0.08052749 | 0.08852194 | 0.1176919 | 0.08850581
[5 empty] | 0.06212275 | 0.0909262 |  |  | 0.04234622 | 0.09000927 | 0.07986649 | 0.09013143 | 0.1166766 | 0.09011501
[5 empty] | 0.06051121 | 0.09254989 |  |  | 0.04222532 | 0.09161658 | 0.07898262 | 0.09174092 | 0.1153282 | 0.0917242
[5 empty] | 0.05987854 | 0.09417357 |  |  | 0.04189958 | 0.09322388 | 0.07778743 | 0.09335041 | 0.1136637 | 0.0933334
[5 empty] | 0.06023431 | 0.09579725 |  |  | 0.04127514 | 0.09483119 | 0.07729248 | 0.0949599 | 0.1133 | 0.0949426
[5 empty] | 0.05658805 | 0.09742093 |  |  | 0.04085816 | 0.0964385 | 0.07650932 | 0.09656939 | 0.111254 | 0.09655179
[5 empty] | 0.0559493 | 0.09904461 |  |  | 0.04045481 | 0.09804581 | 0.0752495 | 0.09817888 | 0.1109426 | 0.09816099
[5 empty] | 0.05932762 | 0.1006683 |  |  | 0.04007022 | 0.09965312 | 0.07492457 | 0.09978837 | 0.1098826 | 0.09977019
[5 empty] | 0.05873255 | 0.102292 |  |  | 0.0396667 | 0.1012604 | 0.07378368 | 0.1013979 | 0.1084951 | 0.1013794
[5 empty] | 0.05714084 | 0.1039157 |  |  | 0.03942915 | 0.1028677 | 0.07357604 | 0.1030073 | 0.1073105 | 0.1029886
[5 empty] | 0.05349422 | 0.1055393 |  |  | 0.03896639 | 0.104475 | 0.07271818 | 0.1046168 | 0.1054529 | 0.1045978
[5 empty] | 0.05380401 | 0.107163 |  |  | 0.03838724 | 0.1060824 | 0.07122663 | 0.1062263 | 0.1044467 | 0.106207
[5 empty] | 0.05508386 | 0.1087867 |  |  | 0.03800053 | 0.1076897 | 0.07021793 | 0.1078358 | 0.1032159 | 0.1078162
[5 empty] | 0.05634745 | 0.1104104 |  |  | 0.03711507 | 0.109297 | 0.06990862 | 0.1094453 | 0.1021848 | 0.1094254
[5 empty] | 0.05660844 | 0.1120341 |  |  | 0.03693968 | 0.1109043 | 0.06861523 | 0.1110548 | 0.1012775 | 0.1110346
[5 empty] | 0.05488048 | 0.1136578 |  |  | 0.03638319 | 0.1125116 | 0.0682543 | 0.1126643 | 0.09891839 | 0.1126438
[5 empty] | 0.05417725 | 0.1152814 |  |  | 0.0360544 | 0.1141189 | 0.06724237 | 0.1142738 | 0.09823155 | 0.114253
[5 empty] | 0.05451241 | 0.1169051 |  |  | 0.03566216 | 0.1157262 | 0.06629597 | 0.1158833 | 0.09744121 | 0.1158622
[5 empty] | 0.04989961 | 0.1185288 |  |  | 0.03501526 | 0.1173335 | 0.06543164 | 0.1174928 | 0.09587157 | 0.1174713
[5 empty] | 0.04835253 | 0.1201525 |  |  | 0.03472255 | 0.1189408 | 0.06476592 | 0.1191022 | 0.09534684 | 0.1190805
[5 empty] | 0.05188482 | 0.1217762 |  |  | 0.03479282 | 0.1205481 | 0.06441534 | 0.1207117 | 0.09459121 | 0.1206897
[5 empty] | 0.05151015 | 0.1233998 |  |  | 0.03463492 | 0.1221554 | 0.06439644 | 0.1223212 | 0.0938289 | 0.1222989
[5 empty] | 0.04824219 | 0.1250235 |  |  | 0.03425765 | 0.1237627 | 0.06462576 | 0.1239307 | 0.09448411 | 0.1239081
[5 empty] | 0.05009459 | 0.1266472 |  |  | 0.03465389 | 0.1253701 | 0.06410372 | 0.1255402 | 0.09375512 | 0.1255173
[5 empty] | 0.04807114 | 0.1282709 |  |  | 0.03456869 | 0.1269774 | 0.06422746 | 0.1271497 | 0.09439066 | 0.1271265
[5 empty] | 0.05008936 | 0.1298946 |  |  | 0.03469596 | 0.1285847 | 0.06477475 | 0.1287592 | 0.09476063 | 0.1287357
[5 empty] | 0.04512691 | 0.1315183 |  |  | 0.03433505 | 0.130192 | 0.06394437 | 0.1303687 | 0.09386325 | 0.1303449
[5 empty] | 0.0481828 | 0.1331419 |  |  | 0.03468531 | 0.1317993 | 0.0645351 | 0.1319782 | 0.09429674 | 0.1319541
[5 empty] | 0.05025601 | 0.1347656 |  |  | 0.03474611 | 0.1334066 | 0.06444573 | 0.1335876 | 0.09455933 | 0.1335633
[5 empty] | 0.04734554 | 0.1363893 |  |  | 0.03461678 | 0.1350139 | 0.06437505 | 0.1351971 | 0.09414923 | 0.1351725
[5 empty] | 0.04645038 | 0.138013 |  |  | 0.03469668 | 0.1366212 | 0.06472184 | 0.1368066 | 0.09536467 | 0.1367817
[5 empty] | 0.04656955 | 0.1396367 |  |  | 0.03508516 | 0.1382285 | 0.06518489 | 0.1384161 | 0.09510387 | 0.1383909
[5 empty] | 0.05170202 | 0.1412604 |  |  | 0.03518157 | 0.1398358 | 0.06566297 | 0.1400256 | 0.09526505 | 0.1400001
[5 empty] | 0.05284679 | 0.142884 |  |  | 0.03498527 | 0.1414431 | 0.06535488 | 0.1416351 | 0.09594643 | 0.1416093
[5 empty] | 0.05000287 | 0.1445077 |  |  | 0.03539561 | 0.1430504 | 0.0658594 | 0.1432446 | 0.09654624 | 0.1432185
[5 empty] | 0.05216925 | 0.1461314 |  |  | 0.03512088 | 0.1446578 | 0.06578188 | 0.1448541 | 0.09647391 | 0.1448277
[5 empty] | 0.04835243 | 0.1477551 |  |  | 0.03563945 | 0.1462651 | 0.066661 | 0.1464636 | 0.09693489 | 0.1464369
[5 empty] | 0.05366877 | 0.1493788 |  |  | 0.03595407 | 0.1478724 | 0.06722533 | 0.1480731 | 0.09846594 | 0.1480461
[5 empty] | 0.05413511 | 0.1510024 |  |  | 0.03644518 | 0.1494797 | 0.0679382 | 0.1496825 | 0.0995134 | 0.1496553
[5 empty] | 0.05072113 | 0.1526261 |  |  | 0.03669322 | 0.151087 | 0.06846292 | 0.151292 | 0.1002236 | 0.1512645
[5 empty] | 0.04939654 | 0.1542498 |  |  | 0.03707863 | 0.1526943 | 0.06916281 | 0.1529015 | 0.1018427 | 0.1528737
[5 empty] | 0.05013103 | 0.1558735 |  |  | 0.03748183 | 0.1543016 | 0.06980119 | 0.154511 | 0.1026172 | 0.1544829
[5 empty] | 0.05189428 | 0.1574972 |  |  | 0.03838325 | 0.1559089 | 0.07144138 | 0.1561205 | 0.1041934 | 0.1560921
[5 empty] | 0.05765599 | 0.1591209 |  |  | 0.03856335 | 0.1575162 | 0.0716467 | 0.15773 | 0.1055175 | 0.1577013
[5 empty] | 0.05338586 | 0.1607445 |  |  | 0.03930254 | 0.1591235 | 0.07248046 | 0.1593395 | 0.1065358 | 0.1593105
[5 empty] | 0.05405357 | 0.1623682 |  |  | 0.03968273 | 0.1607308 | 0.07340631 | 0.160949 | 0.1071955 | 0.1609197
[5 empty] | 0.05663103 | 0.1639919 |  |  | 0.03973442 | 0.1623381 | 0.07386611 | 0.1625585 | 0.1080611 | 0.1625289
[5 empty] | 0.05816481 | 0.1656156 |  |  | 0.03997758 | 0.1639455 | 0.07470978 | 0.164168 | 0.1103031 | 0.164138
[5 empty] | 0.05968551 | 0.1672393 |  |  | 0.04031283 | 0.1655528 | 0.07503848 | 0.1657774 | 0.1112233 | 0.1657472
[5 empty] | 0.0581941 | 0.1688629 |  |  | 0.04104079 | 0.1671601 | 0.07565338 | 0.1673869 | 0.1121233 | 0.1673564
[5 empty] | 0.05669154 | 0.1704866 |  |  | 0.04116208 | 0.1687674 | 0.07665564 | 0.1689964 | 0.1127048 | 0.1689656
[5 empty] | 0.05617879 | 0.1721103 |  |  | 0.04147731 | 0.1703747 | 0.07684642 | 0.1706059 | 0.1126695 | 0.1705748
[5 empty] | 0.05665681 | 0.173734 |  |  | 0.04158712 | 0.171982 | 0.07752688 | 0.1722154 | 0.1136192 | 0.172184
[5 empty] | 0.06012656 | 0.1753577 |  |  | 0.04229211 | 0.1735893 | 0.0786982 | 0.1738249 | 0.1145555 | 0.1737932
[5 empty] | 0.06058901 | 0.1769814 |  |  | 0.04259292 | 0.1751966 | 0.07906153 | 0.1754344 | 0.1155801 | 0.1754024
[5 empty] | 0.06204511 | 0.178605 |  |  | 0.04289016 | 0.1768039 | 0.07981803 | 0.1770439 | 0.1164948 | 0.1770116
[5 empty] | 0.06249583 | 0.1802287 |  |  | 0.04298445 | 0.1784112 | 0.07966888 | 0.1786534 | 0.1167012 | 0.1786208
[5 empty] | 0.05794213 | 0.1818524 |  |  | 0.04328322 | 0.1800185 | 0.08072433 | 0.1802629 | 0.1184151 | 0.18023
[5 empty] | 0.05939871 | 0.1834761 |  |  | 0.04339922 | 0.1816258 | 0.08151218 | 0.1818723 | 0.1183764 | 0.1818392
[5 empty] | 0.06588078 | 0.1850998 |  |  | 0.04412284 | 0.1832332 | 0.08141663 | 0.1834818 | 0.1201615 | 0.1834484
[5 empty] | 0.06137234 | 0.1867235 |  |  | 0.04424341 | 0.1848405 | 0.08201768 | 0.1850913 | 0.1203413 | 0.1850576
[5 empty] | 0.06485687 | 0.1883471 |  |  | 0.04475028 | 0.1864478 | 0.08259535 | 0.1867008 | 0.1211863 | 0.1866668
[5 empty] | 0.06231786 | 0.1899708 |  |  | 0.04463278 | 0.1880551 | 0.08402965 | 0.1883103 | 0.1227675 | 0.188276
[5 empty] | 0.0657388 | 0.1915945 |  |  | 0.04528026 | 0.1896624 | 0.08390059 | 0.1899198 | 0.1227554 | 0.1898852
[5 empty] | 0.06810316 | 0.1932182 |  |  | 0.04538205 | 0.1912697 | 0.08468818 | 0.1915293 | 0.1240209 | 0.1914944
[5 empty] | 0.06139444 | 0.1948419 |  |  | 0.04562767 | 0.192877 | 0.08447243 | 0.1931388 | 0.1235347 | 0.1931036
[5 empty] | 0.06759999 | 0.1964655 |  |  | 0.04534509 | 0.1944843 | 0.08459251 | 0.1947483 | 0.1243568 | 0.1947128
[5 empty] | 0.06877743 | 0.1980892 |  |  | 0.04566 | 0.1960916 | 0.08520786 | 0.1963578 | 0.124172 | 0.196322
[5 empty] | 0.06795101 | 0.1997129 |  |  | 0.04577236 | 0.1976989 | 0.08491845 | 0.1979672 | 0.1250802 | 0.1979312
[5 empty] | 0.06312068 | 0.2013366 |  |  | 0.04598214 | 0.1993062 | 0.0855242 | 0.1995767 | 0.1258814 | 0.1995404
[5 empty] | 0.06328637 | 0.2029603 |  |  | 0.04588929 | 0.2009135 | 0.08582505 | 0.2011862 | 0.1250754 | 0.2011496
[5 empty] | 0.06744802 | 0.204584 |  |  | 0.04599378 | 0.2025209 | 0.08552093 | 0.2027957 | 0.1259621 | 0.2027588
[5 empty] | 0.06260557 | 0.2062076 |  |  | 0.04639557 | 0.2041282 | 0.08641175 | 0.2044052 | 0.1267414 | 0.204368
[5 empty] | 0.06275895 | 0.2078313 |  |  | 0.04629462 | 0.2057355 | 0.08649744 | 0.2060147 | 0.1261132 | 0.2059772
[5 empty] | 0.06790812 | 0.209455 |  |  | 0.04639089 | 0.2073428 | 0.08687794 | 0.2076242 | 0.1271773 | 0.2075864
[5 empty] | 0.06305301 | 0.2110787 |  |  | 0.04628434 | 0.2089501 | 0.08645316 | 0.2092337 | 0.1269338 | 0.2091956
[5 empty] | 0.06319356 | 0.2127024 |  |  | 0.04647492 | 0.2105574 | 0.08652303 | 0.2108432 | 0.1273824 | 0.2108047
[5 empty] | 0.0683297 | 0.2143261 |  |  | 0.04686261 | 0.2121647 | 0.08718749 | 0.2124526 | 0.1275231 | 0.2124139
[5 empty] | 0.06446138 | 0.2159497 |  |  | 0.04654736 | 0.213772 | 0.08684645 | 0.2140621 | 0.1282558 | 0.2140231
[5 empty] | 0.06358853 | 0.2175734 |  |  | 0.04662914 | 0.2153793 | 0.08769984 | 0.2156716 | 0.1283803 | 0.2156323
[5 empty] | 0.0677111 | 0.2191971 |  |  | 0.04690789 | 0.2169866 | 0.0879476 | 0.2172811 | 0.1285965 | 0.2172415
[5 empty] | 0.06982902 | 0.2208208 |  |  | 0.0470836 | 0.2185939 | 0.08778963 | 0.2188906 | 0.1282044 | 0.2188507
[5 empty] | 0.06694223 | 0.2224445 |  |  | 0.0468562 | 0.2202012 | 0.08732588 | 0.2205001 | 0.1287038 | 0.2204599
[5 empty] | 0.06705068 | 0.2240681 |  |  | 0.04712568 | 0.2218086 | 0.08745627 | 0.2221096 | 0.1290946 | 0.2220691
[5 empty] | 0.0681543 | 0.2256918 |  |  | 0.04739198 | 0.2234159 | 0.08848073 | 0.2237191 | 0.1292767 | 0.2236783
[5 empty] | 0.07125302 | 0.2273155 |  |  | 0.04725506 | 0.2250232 | 0.08829917 | 0.2253286 | 0.12915 | 0.2252875
[5 empty] | 0.0643468 | 0.2289392 |  |  | 0.0473149 | 0.2266305 | 0.08841153 | 0.2269381 | 0.1299144 | 0.2268967
[5 empty] | 0.06443557 | 0.2305629 |  |  | 0.04757144 | 0.2282378 | 0.08831774 | 0.2285475 | 0.1294699 | 0.2285059
[5 empty] | 0.06951927 | 0.2321866 |  |  | 0.04732466 | 0.2298451 | 0.08841772 | 0.230157 | 0.1302161 | 0.2301151
[5 empty] | 0.06859783 | 0.2338102 |  |  | 0.0473745 | 0.2314524 | 0.08841139 | 0.2317665 | 0.1301532 | 0.2317243
[5 empty] | 0.0666712 | 0.2354339 |  |  | 0.04742094 | 0.2330597 | 0.08879869 | 0.233376 | 0.1301809 | 0.2333335
[5 empty] | 0.06973931 | 0.2370576 |  |  | 0.04766393 | 0.234667 | 0.08847954 | 0.2349855 | 0.1300992 | 0.2349427
[5 empty] | 0.06980211 | 0.2386813 |  |  | 0.04760343 | 0.2362743 | 0.08855386 | 0.236595 | 0.1303079 | 0.2365519
[5 empty] | 0.07085954 | 0.240305 |  |  | 0.0476394 | 0.2378816 | 0.08852159 | 0.2382045 | 0.129507 | 0.2381611
[5 empty] | 0.06891153 | 0.2419286 |  |  | 0.04777181 | 0.2394889 | 0.08928264 | 0.239814 | 0.1298963 | 0.2397703
[5 empty] | 0.06895802 | 0.2435523 |  |  | 0.04750062 | 0.2410963 | 0.08883696 | 0.2414235 | 0.1300758 | 0.2413795
[5 empty] | 0.06599895 | 0.245176 |  |  | 0.04762578 | 0.2427036 | 0.08858445 | 0.243033 | 0.1306452 | 0.2429887
[5 empty] | 0.07203427 | 0.2467997 |  |  | 0.04774726 | 0.2443109 | 0.08912505 | 0.2446424 | 0.1309046 | 0.2445979
[5 empty] | 0.0690639 | 0.2484234 |  |  | 0.04796501 | 0.2459182 | 0.08945869 | 0.2462519 | 0.1309537 | 0.2462071
[5 empty] | 0.06708779 | 0.2500471 |  |  | 0.047579 | 0.2475255 | 0.08868529 | 0.2478614 | 0.1302926 | 0.2478163
[5 empty] | 0.07210589 | 0.2516707 |  |  | 0.04798919 | 0.2491328 | 0.08940477 | 0.2494709 | 0.130921 | 0.2494255
[5 empty] | 0.06811812 | 0.2532944 |  |  | 0.04779554 | 0.2507401 | 0.08891707 | 0.2510804 | 0.130939 | 0.2510347
[5 empty] | 0.06812443 | 0.2549181 |  |  | 0.04769802 | 0.2523474 | 0.08902212 | 0.2526899 | 0.1305463 | 0.2526439
[5 empty] | 0.07010673 | 0.2565418 |  |  | 0.04775263 | 0.2539547 | 0.08904783 | 0.2542994 | 0.1302355 | 0.2542531
[5 empty] | 0.06993595 | 0.2581655 |  |  | 0.04779475 | 0.255562 | 0.0887637 | 0.2559089 | 0.1303173 | 0.2558623
[5 empty] | 0.07160215 | 0.2597892 |  |  | 0.04713553 | 0.2571693 | 0.08788862 | 0.2575184 | 0.1296198 | 0.2574714
[5 empty] | 0.07112427 | 0.2614128 |  |  | 0.04708723 | 0.2587766 | 0.08724552 | 0.2591279 | 0.1284766 | 0.2590806
[5 empty] | 0.06652126 | 0.2630365 |  |  | 0.04636206 | 0.260384 | 0.08675733 | 0.2607373 | 0.1271212 | 0.2606898
[5 empty] | 0.06681208 | 0.2646602 |  |  | 0.04607226 | 0.2619913 | 0.08574698 | 0.2623468 | 0.1255872 | 0.262299
[5 empty] | 0.06701567 | 0.2662839 |  |  | 0.04563006 | 0.2635986 | 0.0847374 | 0.2639563 | 0.1239082 | 0.2639082
[5 empty] | 0.06215098 | 0.2679076 |  |  | 0.04484769 | 0.2652059 | 0.08375154 | 0.2655658 | 0.1223177 | 0.2655174
[5 empty] | 0.06423696 | 0.2695312 |  |  | 0.04423739 | 0.2668132 | 0.08311231 | 0.2671753 | 0.1207493 | 0.2671266
[5 empty] | 0.06129255 | 0.2711549 |  |  | 0.04371138 | 0.2684205 | 0.08144267 | 0.2687848 | 0.1198365 | 0.2687358
[5 empty] | 0.0633367 | 0.2727786 |  |  | 0.04328191 | 0.2700278 | 0.07996552 | 0.2703943 | 0.118413 | 0.270345
[5 empty] | 0.06338837 | 0.2744023 |  |  | 0.0423612 | 0.2716351 | 0.07890382 | 0.2720038 | 0.1160123 | 0.2719542
[5 empty] | 0.06046649 | 0.276026 |  |  | 0.04206148 | 0.2732424 | 0.07768049 | 0.2736133 | 0.115068 | 0.2735634
[5 empty] | 0.06059002 | 0.2776497 |  |  | 0.04129498 | 0.2748497 | 0.07751847 | 0.2752227 | 0.1131135 | 0.2751726
[5 empty] | 0.05777791 | 0.2792733 |  |  | 0.04077394 | 0.276457 | 0.07574068 | 0.2768322 | 0.1117826 | 0.2767818
[5 empty] | 0.05602477 | 0.280897 |  |  | 0.04027975 | 0.2780643 | 0.07561666 | 0.2784417 | 0.1100297 | 0.278391
[5 empty] | 0.05827255 | 0.2825207 |  |  | 0.03968373 | 0.2796717 | 0.07408935 | 0.2800512 | 0.1081719 | 0.2800002
[5 empty] | 0.05251748 | 0.2841444 |  |  | 0.03908585 | 0.281279 | 0.07295855 | 0.2816607 | 0.107109 | 0.2816094
[5 empty] | 0.05875952 | 0.2857681 |  |  | 0.03888607 | 0.2828863 | 0.07232421 | 0.2832702 | 0.106241 | 0.2832186
[5 empty] | 0.05699862 | 0.2873917 |  |  | 0.03828437 | 0.2844936 | 0.07128627 | 0.2848797 | 0.1043677 | 0.2848278
[5 empty] | 0.05723474 | 0.2890154 |  |  | 0.03758072 | 0.2861009 | 0.07024469 | 0.2864892 | 0.103489 | 0.286437
[5 empty] | 0.05446784 | 0.2906391 |  |  | 0.03727509 | 0.2877082 | 0.06989939 | 0.2880987 | 0.1012049 | 0.2880462
[5 empty] | 0.05269786 | 0.2922628 |  |  | 0.03686745 | 0.2893155 | 0.06845034 | 0.2897082 | 0.09991528 | 0.2896554
[5 empty] | 0.04792476 | 0.2938865 |  |  | 0.03605777 | 0.2909228 | 0.06749746 | 0.2913176 | 0.0984201 | 0.2912646
[5 empty] | 0.0541485 | 0.2955102 |  |  | 0.03594603 | 0.2925301 | 0.06664073 | 0.2929271 | 0.09811925 | 0.2928738
[5 empty] | 0.04836904 | 0.2971338 |  |  | 0.03503218 | 0.2941374 | 0.06538006 | 0.2945366 | 0.09661265 | 0.294483
[5 empty] | 0.04558632 | 0.2987575 |  |  | 0.03471622 | 0.2957447 | 0.06501542 | 0.2961461 | 0.09480023 | 0.2960922
[5 empty] | 0.05180031 | 0.3003812 |  |  | 0.03439809 | 0.297352 | 0.06334675 | 0.2977556 | 0.09388191 | 0.2977014
[5 empty] | 0.04401096 | 0.3020049 |  |  | 0.03387779 | 0.2989594 | 0.06307399 | 0.2993651 | 0.09155761 | 0.2993106
[5 empty] | 0.04321822 | 0.3036286 |  |  | 0.03325527 | 0.3005667 | 0.06199709 | 0.3009746 | 0.08992724 | 0.3009198
[5 empty] | 0.04342204 | 0.3052523 |  |  | 0.03243051 | 0.302174 | 0.06061599 | 0.3025841 | 0.08969074 | 0.302529
[5 empty] | 0.0416224 | 0.3068759 |  |  | 0.03190349 | 0.3037813 | 0.05993065 | 0.3041936 | 0.08814801 | 0.3041381
[5 empty] | 0.04581923 | 0.3084996 |  |  | 0.03167416 | 0.3053886 | 0.059341 | 0.3058031 | 0.08569898 | 0.3057473
[5 empty] | 0.04001249 | 0.3101233 |  |  | 0.0309425 | 0.3069959 | 0.05814699 | 0.3074125 | 0.08484357 | 0.3073565
[5 empty] | 0.04520215 | 0.311747 |  |  | 0.03030849 | 0.3086032 | 0.05714858 | 0.309022 | 0.0827817 | 0.3089657
[5 empty] | 0.03938815 | 0.3133707 |  |  | 0.02987209 | 0.3102105 | 0.05584569 | 0.3106315 | 0.0822133 | 0.3105749
[5 empty] | 0.03857045 | 0.3149943 |  |  | 0.02933328 | 0.3118178 | 0.05453828 | 0.312241 | 0.07983827 | 0.3121841
[5 empty] | 0.043749 | 0.316618 |  |  | 0.02879202 | 0.3134251 | 0.0540263 | 0.3138505 | 0.07855655 | 0.3137933
[5 empty] | 0.03792376 | 0.3182417 |  |  | 0.02844829 | 0.3150324 | 0.05330969 | 0.31546 | 0.07786805 | 0.3154025
[5 empty] | 0.03909469 | 0.3198654 |  |  | 0.02760206 | 0.3166397 | 0.05208839 | 0.3170695 | 0.07527269 | 0.3170117
[5 empty] | 0.03626174 | 0.3214891 |  |  | 0.0272533 | 0.3182471 | 0.05046236 | 0.318679 | 0.0750704 | 0.3186209
[5 empty] | 0.04042486 | 0.3231128 |  |  | 0.02680198 | 0.3198544 | 0.04993153 | 0.3202885 | 0.07246109 | 0.3202301