## 1
Общество с ограниченной ответственностью "Инженерная геология" (ООО "ИнжГео") | [11 empty] | Общество с ограниченной ответственностью "Инженерная геология" (ООО "ИнжГео")
Юр. адрес: 117279, г. Москва, ул. Миклухо-Маклая, 36 а, этаж 5, пом. XXIII к. 76-84 | [11 empty] | Юр. адрес: 117279, г. Москва, ул. Миклухо-Маклая, 36 а, этаж 5, пом. XXIII к. 76-84 | [8 empty] | нагр |  |  | X0 | Y0 | R |  | нагр |  |  |  | X0 | Y0 | R | нагр |  |  |  | X0 | Y0 | R |  | нагр |  |  |  | X0 | Y0 | R
Телефон/факс +7 (495) 132-30-00, Адрес электронной почты inbox@inj-geo.ru | [11 empty] | Телефон/факс +7 (495) 132-30-00, Адрес электронной почты inbox@inj-geo.ru | [12 empty] | 0 | [7 empty] | 0 | [6 empty] | 0 | [7 empty] | 0
[21 empty] | девиатор | [6 empty] | девиатор | [6 empty] | девиатор | [7 empty] | девиатор
Испытательная лаборатория ООО «ИнжГео» | [11 empty] | Испытательная лаборатория ООО «ИнжГео» | [8 empty] | x0 | Угол | X | Y |  |  |  | x0 |  | Угол | X | Y |  |  | x0 |  | Угол | X | Y |  |  |  | x0 |  | Угол | X | Y
Адрес места осуществления деятельности лаборатории: г. Москва, просп. Вернадского, д. 51, стр. 1 | [11 empty] | Адрес места осуществления деятельности лаборатории: г. Москва, просп. Вернадского, д. 51, стр. 1 | [9 empty] | 0 | [7 empty] | 0 | [6 empty] | 0 | [7 empty] | 0
Телефон +7(910)4557682, E-mail: slg85@mail.ru | [11 empty] | Телефон +7(910)4557682, E-mail: slg85@mail.ru | [9 empty] | 5 | [7 empty] | 5 | [6 empty] | 5 | [7 empty] | 5
[22 empty] | 10 | [7 empty] | 10 | [6 empty] | 10 | [7 empty] | 10
[12 empty] | Протокол испытаний № 13-63/28 от 26-11-2022 | [9 empty] | 15 | [7 empty] | 15 | [6 empty] | 15 | [7 empty] | 15
[22 empty] | 20 | [7 empty] | 20 | [6 empty] | 20 | [7 empty] | 20
[12 empty] | Наименование и адрес заказчика: Переход трубопровода через р. Енисей | [9 empty] | 25 | [7 empty] | 25 | [6 empty] | 25 | [7 empty] | 25
[12 empty] | Наименование объекта: ООО Регионстрой | [9 empty] | 30 | [7 empty] | 30 | [6 empty] | 30 | [7 empty] | 30
Наименование используемого метода/методики: ГОСТ 12248.4-2020 | [11 empty] | Наименование используемого метода/методики: ГОСТ 12248.3-2020 | [9 empty] | 35 | [7 empty] | 35 | [6 empty] | 35 | [7 empty] | 35
Условия проведения испытания: температура окружающей среды (18 - 25)0С, влажность воздуха (40 - 75)% | [11 empty] | Условия проведения испытания: температура окружающей среды (18 - 25)0С, влажность воздуха (40 - 75)% | [9 empty] | 40 | [7 empty] | 40 | [6 empty] | 40 | [7 empty] | 40
[12 empty] | Дата получение объекта подлежащего испытаниям: 30-10-2022 | [9 empty] | 45 | [7 empty] | 45 | [6 empty] | 45 | [7 empty] | 45
[12 empty] | Дата испытания: 25.10.2022-19.11.2028 | [9 empty] | 50 | [7 empty] | 50 | [6 empty] | 50 | [7 empty] | 50
[22 empty] | 55 | [7 empty] | 55 | [6 empty] | 55 | [7 empty] | 55
Испытание грунтов методом трехосного сжатия | [11 empty] | Испытание грунтов методом трехосного сжатия | [9 empty] | 60 | [7 empty] | 60 | [6 empty] | 60 | [7 empty] | 60
[22 empty] | 65 | [7 empty] | 65 | [6 empty] | 65 | [7 empty] | 65
Лабораторный номер: | [6 empty] | We, д.е. = |  |  |  |  | Лабораторный номер: |  | 1063 |  |  |  | We, д.е. = | 0.331811285 |  |  | 70 | [7 empty] | 70 | [6 empty] | 70 | [7 empty] | 70
Номер скважины: | [6 empty] | ρ, г/см3 = |  |  |  |  | Номер скважины: |  | BH-087 |  |  |  | ρ, г/см3 = | 1.83 |  |  | 75 | [7 empty] | 75 | [6 empty] | 75 | [7 empty] | 75
Глубина отбора, м: | [6 empty] | ρs, г/см3 = |  |  |  |  | Глубина отбора, м: |  | 3.4 |  |  |  | ρs, г/см3 = | 2.7 |  |  | 80 | [7 empty] | 80 | [6 empty] | 80 | [7 empty] | 80
Наименование грунта: | [6 empty] | e, д.е. = |  |  |  |  | Наименование грунта: |  | Суглинок, после оттаивания текучепластичный, легкий пылеватый |  |  |  | e, д.е. = | 0.9649675 |  |  | 85 | [7 empty] | 85 | [6 empty] | 85 | [7 empty] | 85
Схема проведения опыта: | [6 empty] | IL, д.е. = |  |  |  |  | Схема проведения опыта: |  | КД |  |  |  | IL, д.е. = | 0.855 |  |  | 90 | [7 empty] | 90 | [6 empty] | 90 | [7 empty] | 90
[22 empty] | 95 | [7 empty] | 95 | [6 empty] | 95 | [7 empty] | 95
[22 empty] | 100 | [7 empty] | 100 | [6 empty] | 100 | [7 empty] | 100
Результаты испытаний | [11 empty] | Результаты испытаний | [9 empty] | 105 | [7 empty] | 105 | [6 empty] | 105 | [7 empty] | 105
[22 empty] | 110 | [7 empty] | 110 | [6 empty] | 110 | [7 empty] | 110
[22 empty] | 115 | [7 empty] | 115 | [6 empty] | 115 | [7 empty] | 115
[22 empty] | 120 | [7 empty] | 120 | [6 empty] | 120 | [7 empty] | 120
[22 empty] | 125 | [7 empty] | 125 | [6 empty] | 125 | [7 empty] | 125
[22 empty] | 130 | [7 empty] | 130 | [6 empty] | 130 | [7 empty] | 130
[22 empty] | 135 | [7 empty] | 135 | [6 empty] | 135 | [7 empty] | 135
[22 empty] | 140 | [7 empty] | 140 | [6 empty] | 140 | [7 empty] | 140
[22 empty] | 145 | [7 empty] | 145 | [6 empty] | 145 | [7 empty] | 145
[22 empty] | 150 | [7 empty] | 150 | [6 empty] | 150 | [7 empty] | 150
[22 empty] | 155 | [7 empty] | 155 | [6 empty] | 155 | [7 empty] | 155
[22 empty] | 160 | [7 empty] | 160 | [6 empty] | 160 | [7 empty] | 160
[22 empty] | 165 | [7 empty] | 165 | [6 empty] | 165 | [7 empty] | 165
[22 empty] | 170 | [7 empty] | 170 | [6 empty] | 170 | [7 empty] | 170
[22 empty] | 175 | [7 empty] | 175 | [6 empty] | 175 | [7 empty] | 175
[22 empty] | 180 | [7 empty] | 180 | [6 empty] | 180 | [7 empty] | 180
[13 empty] | Давление в камере, Мпа σ3 | Вертикальная нагрузка, Мпа σ1 | Поровое давление, Мпа u
| K0, д.е. | 0.7580781 |  |  |  |  | Коэфф. Точки | [5 empty] | 0.0609756 | 0.128052 | [5 empty] | 1 | [6 empty] | σ3,кПа | σ1,кПа | u, кПа |  |  |  | 4
| q_zg, МПа | 0.04622427 | [10 empty] | 0.1609756 | 0.2918771 | [27 empty] | δ3, Мпа | δ1-δ3, МПа | δ1, МПа | δ1, КПа
|  |  | Модуль деформации, МПа: | [9 empty] | 0.2609756 | 0.4557021 | [21 empty] | С, МПа:
|  |  | Е0= |  | Точки модуля (полное напр.), МПа |  |  |  | 0.04622427 | 0.07395883 | [25 empty] | φ, град:
|  |  | E50 = |  | qf (полное напр.), МПа |  |  |  | 0.1108978 | [26 empty] | E, Мпа
|  |  | Коэф. Поперечной деформации, ϑ = | [9 empty] | Эффективные значения угла внутреннего трения и удельного сцепления ϕ', С' | [13 empty] | x | 0
[13 empty] | ϕ', град. = | 14 | [12 empty] | y |  |  |  | С, кПа | φ,°
[13 empty] | С', МПа = | 0.011
| Исполнитель: | [6 empty] | Морозов Д.С. |  |  |  |  | Исполнитель: |  |  |  |  | Морозов Д.С.
| Начальник исп. лаборатории: | [6 empty] | Семиколенова Л.Г. |  |  |  |  | Начальник исп. лаборатории: |  |  |  |  | Семиколенова Л.Г.
Лист 1 , всего листов 2 | [11 empty] | Лист 2 , всего листов 2
Частичное воспроизведение протокола испытаний без письменного разрешения ООО «ИнжГео» ЗАПРЕЩАЕТСЯ | [11 empty] | Частичное воспроизведение протокола испытаний без письменного разрешения ООО «ИнжГео» ЗАПРЕЩАЕТСЯ
[5 empty] | второй график |  | первый график | [9 empty] | К Пуассона
dev50 | epsE50 | ind | devE0 | epsE0 | dev | eps | sigma |  | dev1 | eps1 | dev2 | eps2 | dev3 | eps3 |  | Глины
0.04992221 | 0.01240915 |  |  |  | 0 | 0 |  |  | 0 | 0 | 0 | 0 | 0 | 0 |  | < 0 | 0,20-0,30
ind |  |  |  |  | 0.01188372 | 0.00164458 |  |  | 0.01193761 | 0.001623351 | 0.0261803 | 0.001435928 | 0.03914634 | 0.001482719 |  | 0-0,25 | 0,30-0,38
2 |  |  |  |  | 0.02367572 | 0.003289159 |  |  | 0.01829268 | 0.002728203 | 0.04050004 | 0.003244306 | 0.07905513 | 0.003209149 |  | 0,25< | 0,38-0,45
E0 |  |  |  |  | 0.02773456 | 0.004136382 |  |  | 0.02570875 | 0.004870053 | 0.05138236 | 0.004866459 | 0.09736327 | 0.004448157 |  | Суглинки | 0,35-0,37
epsE0 | devE0 |  |  |  | 0.03012635 | 0.006578319 |  |  | 0.02954312 | 0.006493403 | 0.05940011 | 0.006488612 | 0.1090984 | 0.006418299 |  | Пески и супеси | 0,30-0,35
0.004136382 | 0.02773456 |  |  |  | 0.04053163 | 0.008222898 |  |  | 0.03353821 | 0.008184609 | 0.06545074 | 0.007946222 | 0.1197557 | 0.008022874
[5 empty] | 0.04434884 | 0.009867478 |  |  | 0.0358878 | 0.009740105 | 0.07098438 | 0.009732918 | 0.1283985 | 0.009627448
График E50 |  | График E |  |  | 0.04593531 | 0.01151206 |  |  | 0.03903678 | 0.01136346 | 0.07700266 | 0.01135507 | 0.1370154 | 0.01123202
eps | q | sigma |  |  | 0.04992221 | 0.01240915 |  |  | 0.04165024 | 0.01298681 | 0.0824128 | 0.01297722 | 0.1418951 | 0.0128366
Горизонтальная линия E50 |  | Касательная |  |  | 0.04739067 | 0.01480122 |  |  | 0.0439201 | 0.01461016 | 0.08670544 | 0.01459938 | 0.1492263 | 0.01444117
0 |  | a | b |  | 0.0591857 | 0.0164458 |  |  | 0.04633828 | 0.01623351 | 0.09187128 | 0.01622153 | 0.1542975 | 0.01604575
|  |  | 0 |  | 0.06295882 | 0.01809038 |  |  | 0.04889671 | 0.01785686 | 0.09580097 | 0.01784368 | 0.1589975 | 0.01765032
Вертикальная линия E50 |  | p1 и p2 |  |  | 0.05766597 | 0.01973496 |  |  | 0.05098732 | 0.01948021 | 0.0998852 | 0.01946584 | 0.1620149 | 0.0192549
| 0 | 0 |  |  | 0.06626309 | 0.02137954 |  |  | 0.05310202 | 0.02110356 | 0.1033146 | 0.02108799 | 0.1652384 | 0.02085947
[5 empty] | 0.06970609 | 0.02302412 |  |  | 0.05453275 | 0.02272691 | 0.1076799 | 0.02271014 | 0.1680566 | 0.02246405
Касательная линия E50 |  |  |  |  | 0.06795093 | 0.0246687 |  |  | 0.05597143 | 0.02435026 | 0.1099718 | 0.02433229 | 0.1713582 | 0.02406862
0 | 0 | Горизонтальная 1 |  |  | 0.07495353 | 0.02631327 |  |  | 0.05770999 | 0.02597361 | 0.1125808 | 0.02595445 | 0.1733325 | 0.0256732
[5 empty] | 0.07766982 | 0.02795785 |  |  | 0.05854035 | 0.02759696 | 0.1151978 | 0.0275766 | 0.1753051 | 0.02727777
Горизонтальная линия qкр |  |  |  |  | 0.07705575 | 0.02960243 |  |  | 0.05925443 | 0.02922032 | 0.1158168 | 0.02919875 | 0.1783121 | 0.02888234
Горизонтальная линия q |  | Горизонтальная 2 |  |  | 0.08006724 | 0.03124701 |  |  | 0.06014866 | 0.03084367 | 0.1180603 | 0.03082091 | 0.1799393 | 0.03048692
0 |  | 0 |  |  | 0.08166024 | 0.03289159 |  |  | 0.06082033 | 0.03246702 | 0.1187585 | 0.03244306 | 0.1820723 | 0.03209149
[5 empty] | 0.08789245 | 0.03453617 |  |  | 0.06176431 | 0.03409037 | 0.1206015 | 0.03406521 | 0.1834967 | 0.03369607
Вертикальная линия q |  |  |  |  | 0.08206787 | 0.03618075 |  |  | 0.06287549 | 0.03571372 | 0.1221793 | 0.03568736 | 0.1850982 | 0.03530064
| 0 |  |  |  | 0.08520345 | 0.03782533 |  |  | 0.06304876 | 0.03733707 | 0.1240818 | 0.03730952 | 0.1867625 | 0.03690522
[5 empty] | 0.08529129 | 0.03946991 |  |  | 0.063679 | 0.03896042 | 0.1252993 | 0.03893167 | 0.1883751 | 0.03850979
[5 empty] | 0.09132347 | 0.04111449 |  |  | 0.06426108 | 0.04058377 | 0.1255216 | 0.04055382 | 0.1906219 | 0.04011437
[5 empty] | 0.09029205 | 0.04275907 |  |  | 0.0652899 | 0.04220712 | 0.1263388 | 0.04217598 | 0.1905883 | 0.04171894
[5 empty] | 0.09518913 | 0.04440365 |  |  | 0.06526034 | 0.04383047 | 0.127441 | 0.04379813 | 0.1917601 | 0.04332352
[5 empty] | 0.08900678 | 0.04604823 |  |  | 0.06616728 | 0.04545382 | 0.1283182 | 0.04542028 | 0.1936229 | 0.04492809
[5 empty] | 0.09773708 | 0.04769281 |  |  | 0.06590561 | 0.04707717 | 0.1294604 | 0.04704243 | 0.1932625 | 0.04653267
[5 empty] | 0.08937213 | 0.04933739 |  |  | 0.0662702 | 0.04870053 | 0.1294577 | 0.04866459 | 0.1947265 | 0.04813724
[5 empty] | 0.09090399 | 0.05098197 |  |  | 0.06665594 | 0.05032388 | 0.1301001 | 0.05028674 | 0.1940206 | 0.04974182
[5 empty] | 0.09232475 | 0.05262655 |  |  | 0.06707643 | 0.05194723 | 0.1309015 | 0.05190889 | 0.1932198 | 0.05134639
[5 empty] | 0.09062649 | 0.05427113 |  |  | 0.06687352 | 0.05357058 | 0.1297913 | 0.05353105 | 0.1929005 | 0.05295097
[5 empty] | 0.09984442 | 0.05591571 |  |  | 0.06693571 | 0.05519393 | 0.1298074 | 0.0551532 | 0.1930703 | 0.05455554
[5 empty] | 0.09584287 | 0.05756029 |  |  | 0.0669563 | 0.05681728 | 0.130643 | 0.05677535 | 0.1920366 | 0.05616011
[5 empty] | 0.09279484 | 0.05920487 |  |  | 0.06643799 | 0.05844063 | 0.1296035 | 0.05839751 | 0.1929072 | 0.05776469
[5 empty] | 0.09268272 | 0.06084945 |  |  | 0.06648347 | 0.06006398 | 0.1287941 | 0.06001966 | 0.1915894 | 0.05936926
[5 empty] | 0.09651067 | 0.06249403 |  |  | 0.06609543 | 0.06168733 | 0.12892 | 0.06164181 | 0.190691 | 0.06097384
[5 empty] | 0.09628288 | 0.06413861 |  |  | 0.06597658 | 0.06331068 | 0.1287864 | 0.06326396 | 0.1907194 | 0.06257841
[5 empty] | 0.09200351 | 0.06578319 |  |  | 0.06582962 | 0.06493403 | 0.1279987 | 0.06488612 | 0.1899821 | 0.06418299
[5 empty] | 0.08967674 | 0.06742777 |  |  | 0.06515723 | 0.06655738 | 0.1274621 | 0.06650827 | 0.1875869 | 0.06578756
[5 empty] | 0.09430673 | 0.06907235 |  |  | 0.06506212 | 0.06818074 | 0.1275818 | 0.06813042 | 0.1866412 | 0.06739214
[5 empty] | 0.08989768 | 0.07071693 |  |  | 0.06514697 | 0.06980409 | 0.126263 | 0.06975258 | 0.1872525 | 0.06899671
[5 empty] | 0.08945374 | 0.07236151 |  |  | 0.0647145 | 0.07142744 | 0.1251111 | 0.07137473 | 0.1856285 | 0.07060129
[5 empty] | 0.08797909 | 0.07400609 |  |  | 0.06406739 | 0.07305079 | 0.1245313 | 0.07299688 | 0.1852767 | 0.07220586
[5 empty] | 0.09347791 | 0.07565066 |  |  | 0.06380835 | 0.07467414 | 0.1248289 | 0.07461903 | 0.1829047 | 0.07381044
[5 empty] | 0.08695437 | 0.07729524 |  |  | 0.06334006 | 0.07629749 | 0.123609 | 0.07624119 | 0.18122 | 0.07541501
[5 empty] | 0.09041264 | 0.07893982 |  |  | 0.06286523 | 0.07792084 | 0.1225769 | 0.07786334 | 0.1814301 | 0.07701959
[5 empty] | 0.08985689 | 0.0805844 |  |  | 0.06258655 | 0.07954419 | 0.1217379 | 0.07948549 | 0.1797427 | 0.07862416
[5 empty] | 0.08829131 | 0.08222898 |  |  | 0.06250672 | 0.08116754 | 0.1219973 | 0.08110765 | 0.1798654 | 0.08022874
[5 empty] | 0.09272006 | 0.08387356 |  |  | 0.06212843 | 0.08279089 | 0.1209603 | 0.0827298 | 0.1787589 | 0.08183331
[5 empty] | 0.08814732 | 0.08551814 |  |  | 0.06165439 | 0.08441424 | 0.1201316 | 0.08435195 | 0.1775005 | 0.08343788
[5 empty] | 0.08557725 | 0.08716272 |  |  | 0.06145511 | 0.08603759 | 0.1197408 | 0.0859741 | 0.1755056 | 0.08504246
[5 empty] | 0.08801373 | 0.0888073 |  |  | 0.06040154 | 0.08766095 | 0.1184459 | 0.08759626 | 0.1730985 | 0.08664703
[5 empty] | 0.089402 | 0.09045188 |  |  | 0.06010241 | 0.0892843 | 0.1167641 | 0.08921841 | 0.1729042 | 0.08825161
[5 empty] | 0.08670883 | 0.09209646 |  |  | 0.05956653 | 0.09090765 | 0.1162125 | 0.09084056 | 0.169647 | 0.08985618
[5 empty] | 0.08394783 | 0.09374104 |  |  | 0.05930268 | 0.092531 | 0.1151082 | 0.09246272 | 0.1684518 | 0.09146076
[5 empty] | 0.08713259 | 0.09538562 |  |  | 0.05861964 | 0.09415435 | 0.1144683 | 0.09408487 | 0.166243 | 0.09306533
[5 empty] | 0.08427672 | 0.0970302 |  |  | 0.0578262 | 0.0957777 | 0.1127099 | 0.09570702 | 0.1644454 | 0.09466991
[5 empty] | 0.0863938 | 0.09867478 |  |  | 0.05763114 | 0.09740105 | 0.1110501 | 0.09732918 | 0.1643836 | 0.09627448
[5 empty] | 0.08149744 | 0.1003194 |  |  | 0.05664326 | 0.0990244 | 0.1102061 | 0.09895133 | 0.1614821 | 0.09787906
[5 empty] | 0.08360124 | 0.1019639 |  |  | 0.05617133 | 0.1006478 | 0.1093949 | 0.1005735 | 0.1603429 | 0.09948363
[5 empty] | 0.07671879 | 0.1036085 |  |  | 0.05562415 | 0.1022711 | 0.1084337 | 0.1021956 | 0.1586894 | 0.1010882
[5 empty] | 0.0838637 | 0.1052531 |  |  | 0.05487816 | 0.1038945 | 0.1066602 | 0.1038178 | 0.1573079 | 0.1026928
[5 empty] | 0.07704924 | 0.1068977 |  |  | 0.05448143 | 0.1055178 | 0.1058877 | 0.1054399 | 0.1555335 | 0.1042974
[5 empty] | 0.0772065 | 0.1085423 |  |  | 0.05374491 | 0.1071412 | 0.1051401 | 0.1070621 | 0.1536016 | 0.1059019
[5 empty] | 0.07828877 | 0.1101868 |  |  | 0.05298117 | 0.1087645 | 0.1032419 | 0.1086842 | 0.1516473 | 0.1075065
[5 empty] | 0.07231551 | 0.1118314 |  |  | 0.05260279 | 0.1103879 | 0.1027175 | 0.1103064 | 0.150206 | 0.1091111
[5 empty] | 0.07630618 | 0.113476 |  |  | 0.05192236 | 0.1120112 | 0.1004915 | 0.1119286 | 0.1484129 | 0.1107157
[5 empty] | 0.07528025 | 0.1151206 |  |  | 0.05095244 | 0.1136346 | 0.09968835 | 0.1135507 | 0.1455032 | 0.1123202
[5 empty] | 0.06825719 | 0.1167652 |  |  | 0.05070561 | 0.1152579 | 0.09813252 | 0.1151729 | 0.1441123 | 0.1139248
[5 empty] | 0.07525646 | 0.1184097 |  |  | 0.04969445 | 0.1168813 | 0.09664852 | 0.116795 | 0.1424754 | 0.1155294
[5 empty] | 0.07429753 | 0.1200543 |  |  | 0.04953154 | 0.1185046 | 0.09636083 | 0.1184172 | 0.1412277 | 0.117134
[5 empty] | 0.06539986 | 0.1216989 |  |  | 0.04862946 | 0.120128 | 0.09499394 | 0.1200393 | 0.1396045 | 0.1187385
[5 empty] | 0.06458292 | 0.1233435 |  |  | 0.04860078 | 0.1217513 | 0.09417236 | 0.1216615 | 0.1387411 | 0.1203431
[5 empty] | 0.06886617 | 0.1249881 |  |  | 0.04785807 | 0.1233747 | 0.09402055 | 0.1232836 | 0.1380727 | 0.1219477
[5 empty] | 0.06826909 | 0.1266326 |  |  | 0.04761393 | 0.124998 | 0.09366303 | 0.1249058 | 0.1389346 | 0.1235523
[5 empty] | 0.06781112 | 0.1282772 |  |  | 0.04788092 | 0.1266214 | 0.09342427 | 0.1265279 | 0.1375481 | 0.1251568
[5 empty] | 0.06351175 | 0.1299218 |  |  | 0.04776136 | 0.1282447 | 0.09329943 | 0.1281501 | 0.1391179 | 0.1267614
[5 empty] | 0.07039044 | 0.1315664 |  |  | 0.04797858 | 0.1298681 | 0.09293615 | 0.1297722 | 0.1394371 | 0.128366
[5 empty] | 0.06239965 | 0.133211 |  |  | 0.04761358 | 0.1314914 | 0.09260735 | 0.1313944 | 0.1379032 | 0.1299706
[5 empty] | 0.06743821 | 0.1348555 |  |  | 0.04766544 | 0.1331148 | 0.09321123 | 0.1330165 | 0.1379134 | 0.1315751
[5 empty] | 0.06250328 | 0.1365001 |  |  | 0.04813322 | 0.1347381 | 0.09394601 | 0.1346387 | 0.1393653 | 0.1331797
[5 empty] | 0.06959341 | 0.1381447 |  |  | 0.04801601 | 0.1363615 | 0.09330986 | 0.1362608 | 0.1386563 | 0.1347843
[5 empty] | 0.07170717 | 0.1397893 |  |  | 0.04791288 | 0.1379848 | 0.09310101 | 0.137883 | 0.1388837 | 0.1363888
[5 empty] | 0.06284314 | 0.1414339 |  |  | 0.04782291 | 0.1396082 | 0.09321764 | 0.1395052 | 0.140145 | 0.1379934
[5 empty] | 0.06599989 | 0.1430784 |  |  | 0.04824517 | 0.1412315 | 0.09395796 | 0.1411273 | 0.1396375 | 0.139598
[5 empty] | 0.06917597 | 0.144723 |  |  | 0.04807874 | 0.1428549 | 0.09442017 | 0.1427495 | 0.1412587 | 0.1412026
[5 empty] | 0.06636998 | 0.1463676 |  |  | 0.04822269 | 0.1444782 | 0.09530246 | 0.1443716 | 0.140806 | 0.1428071
[5 empty] | 0.07058046 | 0.1480122 |  |  | 0.04867611 | 0.1461016 | 0.09520305 | 0.1459938 | 0.1424537 | 0.1444117
[5 empty] | 0.072806 | 0.1496568 |  |  | 0.04914606 | 0.1477249 | 0.09554458 | 0.1476159 | 0.1438074 | 0.1460163
[5 empty] | 0.07104516 | 0.1513013 |  |  | 0.0494407 | 0.1493483 | 0.09654242 | 0.1492381 | 0.1435314 | 0.1476209
[5 empty] | 0.06839743 | 0.1529459 |  |  | 0.04987283 | 0.1509716 | 0.09740388 | 0.1508602 | 0.1467474 | 0.1492254
[5 empty] | 0.06997527 | 0.1545905 |  |  | 0.05011456 | 0.152595 | 0.09737466 | 0.1524824 | 0.1477773 | 0.15083
[5 empty] | 0.06773645 | 0.1562351 |  |  | 0.05073798 | 0.1542183 | 0.09950042 | 0.1541045 | 0.1489428 | 0.1524346
[5 empty] | 0.07463777 | 0.1578796 |  |  | 0.05171521 | 0.1558417 | 0.1001268 | 0.1557267 | 0.1515656 | 0.1540392
[5 empty] | 0.06763607 | 0.1595242 |  |  | 0.05181833 | 0.157465 | 0.1014996 | 0.1573488 | 0.1545677 | 0.1556437
[5 empty] | 0.06868817 | 0.1611688 |  |  | 0.05301945 | 0.1590884 | 0.1034644 | 0.158971 | 0.1554708 | 0.1572483
[5 empty] | 0.07075089 | 0.1628134 |  |  | 0.05319068 | 0.1607117 | 0.1041668 | 0.1605931 | 0.1565966 | 0.1588529
[5 empty] | 0.07278105 | 0.164458 |  |  | 0.05380411 | 0.1623351 | 0.1051527 | 0.1622153 | 0.1579865 | 0.1604575
[5 empty] | 0.07373547 | 0.1661025 |  |  | 0.05493431 | 0.1639584 | 0.106176 | 0.1638374 | 0.1601913 | 0.162062
[5 empty] | 0.08057098 | 0.1677471 |  |  | 0.05542561 | 0.1655818 | 0.1073323 | 0.1654596 | 0.1612623 | 0.1636666
[5 empty] | 0.07831694 | 0.1693917 |  |  | 0.05560488 | 0.1672051 | 0.1083653 | 0.1670818 | 0.1627021 | 0.1652712
[5 empty] | 0.07604407 | 0.1710363 |  |  | 0.05597303 | 0.1688285 | 0.1098768 | 0.1687039 | 0.1638131 | 0.1668758
[5 empty] | 0.07875386 | 0.1726809 |  |  | 0.05673092 | 0.1704518 | 0.1103684 | 0.1703261 | 0.1651978 | 0.1684803
[5 empty] | 0.08044769 | 0.1743254 |  |  | 0.05687945 | 0.1720752 | 0.1106419 | 0.1719482 | 0.1658586 | 0.1700849
[5 empty] | 0.08412691 | 0.17597 |  |  | 0.0571195 | 0.1736985 | 0.1125989 | 0.1735704 | 0.1675981 | 0.1716895
[5 empty] | 0.0797929 | 0.1776146 |  |  | 0.05755195 | 0.1753219 | 0.1135413 | 0.1751925 | 0.1695187 | 0.1732941
[5 empty] | 0.08344704 | 0.1792592 |  |  | 0.05817769 | 0.1769452 | 0.1134707 | 0.1768147 | 0.1702229 | 0.1748986
[5 empty] | 0.08409069 | 0.1809038 |  |  | 0.05869761 | 0.1785686 | 0.1139889 | 0.1784368 | 0.1723132 | 0.1765032
[5 empty] | 0.08772521 | 0.1825483 |  |  | 0.05881259 | 0.1801919 | 0.1149976 | 0.180059 | 0.1731921 | 0.1781078
[5 empty] | 0.08735199 | 0.1841929 |  |  | 0.05952352 | 0.1818153 | 0.1158985 | 0.1816811 | 0.1734008 | 0.1797124
[5 empty] | 0.08597238 | 0.1858375 |  |  | 0.06004442 | 0.1834386 | 0.1169226 | 0.1833033 | 0.1745755 | 0.1813169
[5 empty] | 0.08560286 | 0.1874821 |  |  | 0.06018863 | 0.185062 | 0.1174908 | 0.1849254 | 0.1759745 | 0.1829215
[5 empty] | 0.09027003 | 0.1891267 |  |  | 0.06104131 | 0.1866853 | 0.1181736 | 0.1865476 | 0.1776551 | 0.1845261
[5 empty] | 0.08595242 | 0.1907712 |  |  | 0.06148727 | 0.1883087 | 0.1190415 | 0.1881697 | 0.1798747 | 0.1861307
[5 empty] | 0.09062652 | 0.1924158 |  |  | 0.06201129 | 0.189932 | 0.1200648 | 0.1897919 | 0.1800908 | 0.1877352
[5 empty] | 0.0872688 | 0.1940604 |  |  | 0.06199819 | 0.1915554 | 0.121114 | 0.191414 | 0.1819606 | 0.1893398
[5 empty] | 0.08785572 | 0.195705 |  |  | 0.06243274 | 0.1931788 | 0.1221594 | 0.1930362 | 0.1820416 | 0.1909444
[5 empty] | 0.08736376 | 0.1973496 |  |  | 0.06239975 | 0.1948021 | 0.1222714 | 0.1946584 | 0.1817969 | 0.192549
[5 empty] | 0.08876939 | 0.1989941 |  |  | 0.06268802 | 0.1964255 | 0.1231317 | 0.1962805 | 0.1822665 | 0.1941535
[5 empty] | 0.09405475 | 0.2006387 |  |  | 0.06275137 | 0.1980488 | 0.1234498 | 0.1979027 | 0.1826261 | 0.1957581
[5 empty] | 0.08530107 | 0.2022833 |  |  | 0.06321116 | 0.1996722 | 0.123361 | 0.1995248 | 0.1840755 | 0.1973627
[5 empty] | 0.09054197 | 0.2039279 |  |  | 0.06316734 | 0.2012955 | 0.1239652 | 0.201147 | 0.1845145 | 0.1989673
[5 empty] | 0.08577735 | 0.2055725 |  |  | 0.06361987 | 0.2029189 | 0.1240623 | 0.2027691 | 0.185543 | 0.2005718
[5 empty] | 0.08900714 | 0.207217 |  |  | 0.06396867 | 0.2045422 | 0.124052 | 0.2043913 | 0.1851608 | 0.2021764
[5 empty] | 0.09423124 | 0.2088616 |  |  | 0.0635137 | 0.2061656 | 0.1246345 | 0.2060134 | 0.1861677 | 0.203781
[5 empty] | 0.09244957 | 0.2105062 |  |  | 0.0638549 | 0.2077889 | 0.1243094 | 0.2076356 | 0.1859637 | 0.2053856
[5 empty] | 0.09066204 | 0.2121508 |  |  | 0.06409221 | 0.2094123 | 0.1245768 | 0.2092577 | 0.1859485 | 0.2069901
[5 empty] | 0.09586856 | 0.2137954 |  |  | 0.06412558 | 0.2110356 | 0.1257365 | 0.2108799 | 0.187622 | 0.2085947
[5 empty] | 0.09306905 | 0.2154399 |  |  | 0.06415494 | 0.212659 | 0.1258884 | 0.212502 | 0.186284 | 0.2101993
[5 empty] | 0.08926342 | 0.2170845 |  |  | 0.06428026 | 0.2142823 | 0.1262323 | 0.2141242 | 0.1883344 | 0.2118039
[5 empty] | 0.09145159 | 0.2187291 |  |  | 0.06480146 | 0.2159057 | 0.1259683 | 0.2157463 | 0.187773 | 0.2134084
[5 empty] | 0.08863347 | 0.2203737 |  |  | 0.0648185 | 0.217529 | 0.1258961 | 0.2173685 | 0.1888996 | 0.215013
[5 empty] | 0.08880897 | 0.2220183 |  |  | 0.06453131 | 0.2191524 | 0.1265157 | 0.2189906 | 0.1893142 | 0.2166176
[5 empty] | 0.091978 | 0.2236628 |  |  | 0.06483985 | 0.2207757 | 0.126427 | 0.2206128 | 0.1892165 | 0.2182222
[5 empty] | 0.09614048 | 0.2253074 |  |  | 0.06534405 | 0.2223991 | 0.1269298 | 0.2222349 | 0.1884064 | 0.2198267
[5 empty] | 0.09129633 | 0.226952 |  |  | 0.06534386 | 0.2240224 | 0.1271241 | 0.2238571 | 0.1882838 | 0.2214313
[5 empty] | 0.09144545 | 0.2285966 |  |  | 0.06543923 | 0.2256458 | 0.1269096 | 0.2254793 | 0.1895484 | 0.2230359
[5 empty] | 0.08958776 | 0.2302412 |  |  | 0.06523009 | 0.2272691 | 0.1276864 | 0.2271014 | 0.1889002 | 0.2246405
[5 empty] | 0.09772317 | 0.2318857 |  |  | 0.06571639 | 0.2288925 | 0.1281543 | 0.2287236 | 0.1892389 | 0.226245
[5 empty] | 0.09185159 | 0.2335303 |  |  | 0.06549808 | 0.2305158 | 0.1271133 | 0.2303457 | 0.1906644 | 0.2278496
[5 empty] | 0.09797295 | 0.2351749 |  |  | 0.0656751 | 0.2321392 | 0.1278631 | 0.2319679 | 0.1911765 | 0.2294542
[5 empty] | 0.09008715 | 0.2368195 |  |  | 0.06534739 | 0.2337625 | 0.1277037 | 0.23359 | 0.1914752 | 0.2310588
[5 empty] | 0.0971941 | 0.2384641 |  |  | 0.06541491 | 0.2353859 | 0.127735 | 0.2352122 | 0.1901602 | 0.2326633
[5 empty] | 0.09529372 | 0.2401086 |  |  | 0.06607758 | 0.2370092 | 0.1283568 | 0.2368343 | 0.1903313 | 0.2342679
[5 empty] | 0.09038593 | 0.2417532 |  |  | 0.06563536 | 0.2386326 | 0.1288691 | 0.2384565 | 0.1914885 | 0.2358725
[5 empty] | 0.09147063 | 0.2433978 |  |  | 0.06618819 | 0.2402559 | 0.1285717 | 0.2400786 | 0.1922316 | 0.2374771
[5 empty] | 0.09354774 | 0.2450424 |  |  | 0.06583601 | 0.2418793 | 0.1286646 | 0.2417008 | 0.1920604 | 0.2390816
[5 empty] | 0.09061718 | 0.246687 |  |  | 0.06597877 | 0.2435026 | 0.1280477 | 0.2433229 | 0.1922747 | 0.2406862
[5 empty] | 0.09367885 | 0.2483315 |  |  | 0.06631642 | 0.245126 | 0.1281207 | 0.2449451 | 0.1922744 | 0.2422908
[5 empty] | 0.09573267 | 0.2499761 |  |  | 0.06624889 | 0.2467493 | 0.1294837 | 0.2465672 | 0.1925593 | 0.2438954
[5 empty] | 0.09377855 | 0.2516207 |  |  | 0.06637613 | 0.2483727 | 0.1291365 | 0.2481894 | 0.1927294 | 0.2454999
[5 empty] | 0.09081641 | 0.2532653 |  |  | 0.06609808 | 0.249996 | 0.1288789 | 0.2498115 | 0.1925843 | 0.2471045
[5 empty] | 0.09684616 | 0.2549098 |  |  | 0.06631469 | 0.2516194 | 0.128411 | 0.2514337 | 0.191524 | 0.2487091
[5 empty] | 0.09786771 | 0.2565544 |  |  | 0.06622591 | 0.2532427 | 0.1285325 | 0.2530559 | 0.1913484 | 0.2503137
[5 empty] | 0.09388098 | 0.258199 |  |  | 0.06613167 | 0.2548661 | 0.1290434 | 0.254678 | 0.1911571 | 0.2519182
[5 empty] | 0.09888588 | 0.2598436 |  |  | 0.0658147 | 0.2564894 | 0.1288054 | 0.2563002 | 0.1922447 | 0.2535228
[5 empty] | 0.09177633 | 0.2614882 |  |  | 0.06585612 | 0.2581128 | 0.1283869 | 0.2579223 | 0.1907818 | 0.2551274
[5 empty] | 0.09842462 | 0.2631327 |  |  | 0.06584758 | 0.2597361 | 0.1284772 | 0.2595445 | 0.1903165 | 0.256732
[5 empty] | 0.09485688 | 0.2647773 |  |  | 0.06530654 | 0.2613595 | 0.1278103 | 0.2611666 | 0.1890977 | 0.2583365
[5 empty] | 0.08910011 | 0.2664219 |  |  | 0.06435043 | 0.2629828 | 0.1263201 | 0.2627888 | 0.1877742 | 0.2599411
[5 empty] | 0.0961813 | 0.2680665 |  |  | 0.0637967 | 0.2646062 | 0.1243406 | 0.2644109 | 0.1841951 | 0.2615457
[5 empty] | 0.09512746 | 0.2697111 |  |  | 0.06316278 | 0.2662295 | 0.1228057 | 0.2660331 | 0.1828091 | 0.2631503
[5 empty] | 0.08996557 | 0.2713556 |  |  | 0.06246612 | 0.2678529 | 0.1217495 | 0.2676552 | 0.1796651 | 0.2647548
[5 empty] | 0.08572262 | 0.2730002 |  |  | 0.06162416 | 0.2694762 | 0.1198059 | 0.2692774 | 0.1769122 | 0.2663594
[5 empty] | 0.08442562 | 0.2746448 |  |  | 0.06055434 | 0.2710996 | 0.1190088 | 0.2708995 | 0.1752991 | 0.267964
[5 empty] | 0.09010156 | 0.2762894 |  |  | 0.05977411 | 0.2727229 | 0.1171922 | 0.2725217 | 0.1721748 | 0.2695685
[5 empty] | 0.07977743 | 0.277934 |  |  | 0.0589009 | 0.2743463 | 0.11529 | 0.2741438 | 0.1701882 | 0.2711731
[5 empty] | 0.07848022 | 0.2795785 |  |  | 0.05795216 | 0.2759696 | 0.1132363 | 0.275766 | 0.1687881 | 0.2727777
[5 empty] | 0.07923694 | 0.2812231 |  |  | 0.05704533 | 0.277593 | 0.111165 | 0.2773881 | 0.1654235 | 0.2743823
[5 empty] | 0.07707457 | 0.2828677 |  |  | 0.05629785 | 0.2792163 | 0.1110101 | 0.2790103 | 0.1631431 | 0.2759868
[5 empty] | 0.07701094 | 0.2845123 |  |  | 0.05620441 | 0.2808397 | 0.1087586 | 0.2806325 | 0.1612605 | 0.2775914
[5 empty] | 0.07896764 | 0.2861569 |  |  | 0.05531169 | 0.282463 | 0.1075076 | 0.2822546 | 0.1594706 | 0.279196
[5 empty] | 0.07592035 | 0.2878014 |  |  | 0.05471635 | 0.2840864 | 0.1062515 | 0.2838768 | 0.1573732 | 0.2808006
[5 empty] | 0.07286901 | 0.289446 |  |  | 0.05381835 | 0.2857097 | 0.1054903 | 0.2854989 | 0.1547681 | 0.2824051
[5 empty] | 0.07281356 | 0.2910906 |  |  | 0.05331764 | 0.2873331 | 0.1033237 | 0.2871211 | 0.1545554 | 0.2840097
[5 empty] | 0.07775393 | 0.2927352 |  |  | 0.05271418 | 0.2889564 | 0.1028519 | 0.2887432 | 0.1516349 | 0.2856143
[5 empty] | 0.07669006 | 0.2943798 |  |  | 0.05180794 | 0.2905798 | 0.1011745 | 0.2903654 | 0.1493065 | 0.2872189
[5 empty] | 0.07362189 | 0.2960243 |  |  | 0.05089887 | 0.2922032 | 0.1000917 | 0.2919875 | 0.1475699 | 0.2888234
[5 empty] | 0.06854935 | 0.2976689 |  |  | 0.05038693 | 0.2938265 | 0.09760328 | 0.2936097 | 0.1455253 | 0.290428
[5 empty] | 0.07447237 | 0.2993135 |  |  | 0.04957207 | 0.2954499 | 0.09670918 | 0.2952318 | 0.1428723 | 0.2920326
[5 empty] | 0.0723909 | 0.3009581 |  |  | 0.04915427 | 0.2970732 | 0.09490933 | 0.296854 | 0.141711 | 0.2936372
[5 empty] | 0.06330487 | 0.3026027 |  |  | 0.04813347 | 0.2986966 | 0.09390364 | 0.2984761 | 0.1394411 | 0.2952417
[5 empty] | 0.06821421 | 0.3042472 |  |  | 0.04710964 | 0.3003199 | 0.09309204 | 0.3000983 | 0.1365626 | 0.2968463
[5 empty] | 0.06911887 | 0.3058918 |  |  | 0.04698273 | 0.3019433 | 0.09127444 | 0.3017204 | 0.1360753 | 0.2984509
[5 empty] | 0.06201877 | 0.3075364 |  |  | 0.0462527 | 0.3035666 | 0.08935076 | 0.3033426 | 0.1334792 | 0.3000555
[5 empty] | 0.06191386 | 0.309181 |  |  | 0.04511951 | 0.30519 | 0.08752093 | 0.3049647 | 0.1314742 | 0.30166
[5 empty] | 0.05980406 | 0.3108256 |  |  | 0.04438312 | 0.3068133 | 0.08728486 | 0.3065869 | 0.12906 | 0.3032646
[5 empty] | 0.05868933 | 0.3124701 |  |  | 0.04364349 | 0.3084367 | 0.08554248 | 0.3082091 | 0.1276366 | 0.3048692
[5 empty] | 0.05956958 | 0.3141147 |  |  | 0.04310058 | 0.31006 | 0.08359369 | 0.3098312 | 0.1254039 | 0.3064738
[5 empty] | 0.05644476 | 0.3157593 |  |  | 0.04235434 | 0.3116834 | 0.08293843 | 0.3114534 | 0.1214618 | 0.3080783
[5 empty] | 0.05331481 | 0.3174039 |  |  | 0.04170474 | 0.3133067 | 0.0806766 | 0.3130755 | 0.1193101 | 0.3096829
[5 empty] | 0.05917965 | 0.3190485 |  |  | 0.04095173 | 0.3149301 | 0.07930814 | 0.3146977 | 0.1171487 | 0.3112875
[5 empty] | 0.06003923 | 0.320693 |  |  | 0.03979527 | 0.3165534 | 0.07733296 | 0.3163198 | 0.1150775 | 0.3128921
[5 empty] | 0.05089348 | 0.3223376 |  |  | 0.03923532 | 0.3181768 | 0.07675097 | 0.317942 | 0.1144965 | 0.3144966
[5 empty] | 0.05274235 | 0.3239822 |  |  | 0.03867184 | 0.3198001 | 0.07446211 | 0.3195641 | 0.1106054 | 0.3161012
[5 empty] | 0.05458575 | 0.3256268 |  |  | 0.03790479 | 0.3214235 | 0.07356628 | 0.3211863 | 0.1098042 | 0.3177058
[5 empty] | 0.04842364 | 0.3272714 |  |  | 0.03713413 | 0.3230468 | 0.07186342 | 0.3228084 | 0.1075927 | 0.3193104