## 1
Общество с ограниченной ответственностью "Инженерная геология" (ООО "ИнжГео") | [11 empty] | Общество с ограниченной ответственностью "Инженерная геология" (ООО "ИнжГео")
Юр. адрес: 117279, г. Москва, ул. Миклухо-Маклая, 36 а, этаж 5, пом. XXIII к. 76-84 | [11 empty] | Юр. адрес: 117279, г. Москва, ул. Миклухо-Маклая, 36 а, этаж 5, пом. XXIII к. 76-84 | [8 empty] | нагр |  |  | X0 | Y0 | R |  | нагр |  |  |  | X0 | Y0 | R | нагр |  |  |  | X0 | Y0 | R |  | нагр |  |  |  | X0 | Y0 | R
Телефон/факс +7 (495) 132-30-00, Адрес электронной почты inbox@inj-geo.ru | [11 empty] | Телефон/факс +7 (495) 132-30-00, Адрес электронной почты inbox@inj-geo.ru | [12 empty] | 0 | [7 empty] | 0 | [6 empty] | 0 | [7 empty] | 0
[21 empty] | девиатор | [6 empty] | девиатор | [6 empty] | девиатор | [7 empty] | девиатор
Испытательная лаборатория ООО «ИнжГео» | [11 empty] | Испытательная лаборатория ООО «ИнжГео» | [8 empty] | x0 | Угол | X | Y |  |  |  | x0 |  | Угол | X | Y |  |  | x0 |  | Угол | X | Y |  |  |  | x0 |  | Угол | X | Y
Адрес места осуществления деятельности лаборатории: г. Москва, просп. Вернадского, д. 51, стр. 1 | [11 empty] | Адрес места осуществления деятельности лаборатории: г. Москва, просп. Вернадского, д. 51, стр. 1 | [9 empty] | 0 | [7 empty] | 0 | [6 empty] | 0 | [7 empty] | 0
Телефон +7(910)4557682, E-mail: slg85@mail.ru | [11 empty] | Телефон +7(910)4557682, E-mail: slg85@mail.ru | [9 empty] | 5 | [7 empty] | 5 | [6 empty] | 5 | [7 empty] | 5
[22 empty] | 10 | [7 empty] | 10 | [6 empty] | 10 | [7 empty] | 10
[12 empty] | Протокол испытаний № 13-63/29 от 27-11-2022 | [9 empty] | 15 | [7 empty] | 15 | [6 empty] | 15 | [7 empty] | 15
[22 empty] | 20 | [7 empty] | 20 | [6 empty] | 20 | [7 empty] | 20
[12 empty] | Наименование и адрес заказчика: Переход трубопровода через р. Енисей | [9 empty] | 25 | [7 empty] | 25 | [6 empty] | 25 | [7 empty] | 25
[12 empty] | Наименование объекта: ООО Регионстрой | [9 empty] | 30 | [7 empty] | 30 | [6 empty] | 30 | [7 empty] | 30
Наименование используемого метода/методики: ГОСТ 12248.4-2020 | [11 empty] | Наименование используемого метода/методики: ГОСТ 12248.3-2020 | [9 empty] | 35 | [7 empty] | 35 | [6 empty] | 35 | [7 empty] | 35
Условия проведения испытания: температура окружающей среды (18 - 25)0С, влажность воздуха (40 - 75)% | [11 empty] | Условия проведения испытания: температура окружающей среды (18 - 25)0С, влажность воздуха (40 - 75)% | [9 empty] | 40 | [7 empty] | 40 | [6 empty] | 40 | [7 empty] | 40
[12 empty] | Дата получение объекта подлежащего испытаниям: 31-10-2022 | [9 empty] | 45 | [7 empty] | 45 | [6 empty] | 45 | [7 empty] | 45
[12 empty] | Дата испытания: 25.10.2022-19.11.2029 | [9 empty] | 50 | [7 empty] | 50 | [6 empty] | 50 | [7 empty] | 50
[22 empty] | 55 | [7 empty] | 55 | [6 empty] | 55 | [7 empty] | 55
Испытание грунтов методом трехосного сжатия | [11 empty] | Испытание грунтов методом трехосного сжатия | [9 empty] | 60 | [7 empty] | 60 | [6 empty] | 60 | [7 empty] | 60
[22 empty] | 65 | [7 empty] | 65 | [6 empty] | 65 | [7 empty] | 65
Лабораторный номер: | [6 empty] | We, д.е. = |  |  |  |  | Лабораторный номер: |  | 1064 |  |  |  | We, д.е. = | 0.40550841 |  |  | 70 | [7 empty] | 70 | [6 empty] | 70 | [7 empty] | 70
Номер скважины: | [6 empty] | ρ, г/см3 = |  |  |  |  | Номер скважины: |  | BH-098 |  |  |  | ρ, г/см3 = | 1.73 |  |  | 75 | [7 empty] | 75 | [6 empty] | 75 | [7 empty] | 75
Глубина отбора, м: | [6 empty] | ρs, г/см3 = |  |  |  |  | Глубина отбора, м: |  | 2.4 |  |  |  | ρs, г/см3 = | 2.7 |  |  | 80 | [7 empty] | 80 | [6 empty] | 80 | [7 empty] | 80
Наименование грунта: | [6 empty] | e, д.е. = |  |  |  |  | Наименование грунта: |  | Суглинок, после оттаивания текучий, легкий песчанистый |  |  |  | e, д.е. = | 1.193568 |  |  | 85 | [7 empty] | 85 | [6 empty] | 85 | [7 empty] | 85
Схема проведения опыта: | [6 empty] | IL, д.е. = |  |  |  |  | Схема проведения опыта: |  | КД |  |  |  | IL, д.е. = | 1.09 |  |  | 90 | [7 empty] | 90 | [6 empty] | 90 | [7 empty] | 90
[22 empty] | 95 | [7 empty] | 95 | [6 empty] | 95 | [7 empty] | 95
[22 empty] | 100 | [7 empty] | 100 | [6 empty] | 100 | [7 empty] | 100
Результаты испытаний | [11 empty] | Результаты испытаний | [9 empty] | 105 | [7 empty] | 105 | [6 empty] | 105 | [7 empty] | 105
[22 empty] | 110 | [7 empty] | 110 | [6 empty] | 110 | [7 empty] | 110
[22 empty] | 115 | [7 empty] | 115 | [6 empty] | 115 | [7 empty] | 115
[22 empty] | 120 | [7 empty] | 120 | [6 empty] | 120 | [7 empty] | 120
[22 empty] | 125 | [7 empty] | 125 | [6 empty] | 125 | [7 empty] | 125
[22 empty] | 130 | [7 empty] | 130 | [6 empty] | 130 | [7 empty] | 130
[22 empty] | 135 | [7 empty] | 135 | [6 empty] | 135 | [7 empty] | 135
[22 empty] | 140 | [7 empty] | 140 | [6 empty] | 140 | [7 empty] | 140
[22 empty] | 145 | [7 empty] | 145 | [6 empty] | 145 | [7 empty] | 145
[22 empty] | 150 | [7 empty] | 150 | [6 empty] | 150 | [7 empty] | 150
[22 empty] | 155 | [7 empty] | 155 | [6 empty] | 155 | [7 empty] | 155
[22 empty] | 160 | [7 empty] | 160 | [6 empty] | 160 | [7 empty] | 160
[22 empty] | 165 | [7 empty] | 165 | [6 empty] | 165 | [7 empty] | 165
[22 empty] | 170 | [7 empty] | 170 | [6 empty] | 170 | [7 empty] | 170
[22 empty] | 175 | [7 empty] | 175 | [6 empty] | 175 | [7 empty] | 175
[22 empty] | 180 | [7 empty] | 180 | [6 empty] | 180 | [7 empty] | 180
[13 empty] | Давление в камере, Мпа σ3 | Вертикальная нагрузка, Мпа σ1 | Поровое давление, Мпа u
| K0, д.е. | 0.7750489 |  |  |  |  | Коэфф. Точки | [5 empty] | 0.05 | 0.1041676 | [5 empty] | 1 | [6 empty] | σ3,кПа | σ1,кПа | u, кПа |  |  |  | 4
| q_zg, МПа | 0.03875245 | [10 empty] | 0.15 | 0.2622158 | [27 empty] | δ3, Мпа | δ1-δ3, МПа | δ1, МПа | δ1, КПа
|  |  | Модуль деформации, МПа: | [9 empty] | 0.25 | 0.420264 | [21 empty] | С, МПа:
|  |  | Е0= |  | Точки модуля (полное напр.), МПа |  |  |  | 0.03875245 | 0.06200392 | [25 empty] | φ, град:
|  |  | E50 = |  | qf (полное напр.), МПа |  |  |  | 0.09882808 | [26 empty] | E, Мпа
|  |  | Коэф. Поперечной деформации, ϑ = | [9 empty] | Эффективные значения угла внутреннего трения и удельного сцепления ϕ', С' | [13 empty] | x | 0
[13 empty] | ϕ', град. = | 13 | [12 empty] | y |  |  |  | С, кПа | φ,°
[13 empty] | С', МПа = | 0.01
| Исполнитель: | [6 empty] | Морозов Д.С. |  |  |  |  | Исполнитель: |  |  |  |  | Морозов Д.С.
| Начальник исп. лаборатории: | [6 empty] | Семиколенова Л.Г. |  |  |  |  | Начальник исп. лаборатории: |  |  |  |  | Семиколенова Л.Г.
Лист 1 , всего листов 2 | [11 empty] | Лист 2 , всего листов 2
Частичное воспроизведение протокола испытаний без письменного разрешения ООО «ИнжГео» ЗАПРЕЩАЕТСЯ | [11 empty] | Частичное воспроизведение протокола испытаний без письменного разрешения ООО «ИнжГео» ЗАПРЕЩАЕТСЯ
[5 empty] | второй график |  | первый график | [9 empty] | К Пуассона
dev50 | epsE50 | ind | devE0 | epsE0 | dev | eps | sigma |  | dev1 | eps1 | dev2 | eps2 | dev3 | eps3 |  | Глины
0.04882808 | 0.01366708 |  |  |  | 0 | 0 |  |  | 0 | 0 | 0 | 0 | 0 | 0 |  | < 0 | 0,20-0,30
ind |  |  |  |  | 0.00345893 | 0.001650901 |  |  | 0.009446033 | 0.001626528 | 0.0225 | 0.001597267 | 0.0375 | 0.001484329 |  | 0-0,25 | 0,30-0,38
2 |  |  |  |  | 0.01493975 | 0.003301802 |  |  | 0.015 | 0.002938971 | 0.04273531 | 0.003212603 | 0.06967205 | 0.003209198 |  | 0,25< | 0,38-0,45
E0 |  |  |  |  | 0.02325147 | 0.004555692 |  |  | 0.02003933 | 0.004879585 | 0.05610789 | 0.0047918 | 0.085132 | 0.004452986 |  | Суглинки | 0,35-0,37
epsE0 | devE0 |  |  |  | 0.02534232 | 0.006603604 |  |  | 0.02301368 | 0.006506113 | 0.06146967 | 0.006425206 | 0.09675714 | 0.006418396 |  | Пески и супеси | 0,30-0,35
0.004555692 | 0.02325147 |  |  |  | 0.02833198 | 0.008254505 |  |  | 0.02708378 | 0.008816912 | 0.06765313 | 0.008031508 | 0.1049026 | 0.008022995
[5 empty] | 0.03581423 | 0.009905406 |  |  | 0.02833625 | 0.009759169 | 0.0730174 | 0.009637809 | 0.1120118 | 0.009627594
График E50 |  | График E |  |  | 0.04391973 | 0.01155631 |  |  | 0.03051274 | 0.0113857 | 0.0777085 | 0.01124411 | 0.1186563 | 0.01123219
eps | q | sigma |  |  | 0.04882808 | 0.01366708 |  |  | 0.0325069 | 0.01301223 | 0.08127244 | 0.01285041 | 0.1252078 | 0.01283679
Горизонтальная линия E50 |  | Касательная |  |  | 0.04354641 | 0.01485811 |  |  | 0.0347086 | 0.01463875 | 0.08515524 | 0.01445671 | 0.1299379 | 0.01444139
0 |  | a | b |  | 0.04733057 | 0.01650901 |  |  | 0.03660772 | 0.01626528 | 0.08740292 | 0.01606302 | 0.1333181 | 0.01604599
|  |  | 0 |  | 0.05109769 | 0.01815991 |  |  | 0.03869414 | 0.01789181 | 0.09096149 | 0.01766932 | 0.1384201 | 0.01765059
Вертикальная линия E50 |  | p1 и p2 |  |  | 0.06180817 | 0.01981081 |  |  | 0.04035774 | 0.01951834 | 0.09247698 | 0.01927562 | 0.1420155 | 0.01925519
| 0 | 0 |  |  | 0.06042238 | 0.02146171 |  |  | 0.0422884 | 0.02114487 | 0.0952954 | 0.02088192 | 0.1436759 | 0.02085979
[5 empty] | 0.06190072 | 0.02311261 |  |  | 0.043676 | 0.0227714 | 0.09606277 | 0.02248822 | 0.147173 | 0.02246439
Касательная линия E50 |  |  |  |  | 0.06420358 | 0.02476351 |  |  | 0.04461042 | 0.02439792 | 0.09812511 | 0.02409452 | 0.1487782 | 0.02406898
0 | 0 | Горизонтальная 1 |  |  | 0.06729134 | 0.02641441 |  |  | 0.04578154 | 0.02602445 | 0.09902844 | 0.02570082 | 0.1509641 | 0.02567358
[5 empty] | 0.07712438 | 0.02806532 |  |  | 0.04697923 | 0.02765098 | 0.1012462 | 0.02730713 | 0.1539513 | 0.02727818
Горизонтальная линия qкр |  |  |  |  | 0.07766311 | 0.02971622 |  |  | 0.04759339 | 0.02927751 | 0.1016274 | 0.02891343 | 0.1556813 | 0.02888278
Горизонтальная линия q |  | Горизонтальная 2 |  |  | 0.0828679 | 0.03136712 |  |  | 0.04875271 | 0.03090404 | 0.1027642 | 0.03051973 | 0.1575415 | 0.03048738
0 |  | 0 |  |  | 0.08069914 | 0.03301802 |  |  | 0.04938397 | 0.03253056 | 0.1042482 | 0.03212603 | 0.1597194 | 0.03209198
[5 empty] | 0.08311722 | 0.03466892 |  |  | 0.04979425 | 0.03415709 | 0.105171 | 0.03373233 | 0.1604023 | 0.03369658
Вертикальная линия q |  |  |  |  | 0.08529358 | 0.03631982 |  |  | 0.05027938 | 0.03578362 | 0.1067245 | 0.03533863 | 0.1622779 | 0.03530118
| 0 |  |  |  | 0.08143593 | 0.03797072 |  |  | 0.05093521 | 0.03741015 | 0.1073002 | 0.03694494 | 0.1628334 | 0.03690578
[5 empty] | 0.08953649 | 0.03962162 |  |  | 0.05155758 | 0.03903668 | 0.10889 | 0.03855124 | 0.1642564 | 0.03851038
[5 empty] | 0.09058744 | 0.04127252 |  |  | 0.05164233 | 0.04066321 | 0.1094856 | 0.04015754 | 0.1667344 | 0.04011497
[5 empty] | 0.09258093 | 0.04292342 |  |  | 0.05248532 | 0.04228973 | 0.1097785 | 0.04176384 | 0.1673547 | 0.04171957
[5 empty] | 0.08850914 | 0.04457433 |  |  | 0.05268237 | 0.04391626 | 0.1108606 | 0.04337014 | 0.1674049 | 0.04332417
[5 empty] | 0.08936422 | 0.04622523 |  |  | 0.05322935 | 0.04554279 | 0.1116236 | 0.04497644 | 0.1677724 | 0.04492877
[5 empty] | 0.09013834 | 0.04787613 |  |  | 0.05312209 | 0.04716932 | 0.1116591 | 0.04658274 | 0.1685447 | 0.04653337
[5 empty] | 0.09182367 | 0.04952703 |  |  | 0.05345643 | 0.04879585 | 0.1122158 | 0.04818905 | 0.170264 | 0.04813797
[5 empty] | 0.08741238 | 0.05117793 |  |  | 0.05362821 | 0.05042238 | 0.1122152 | 0.04979535 | 0.1699588 | 0.04974257
[5 empty] | 0.08789662 | 0.05282883 |  |  | 0.05416756 | 0.0520489 | 0.1112699 | 0.05140165 | 0.170171 | 0.05134717
[5 empty] | 0.09126856 | 0.05447973 |  |  | 0.05366753 | 0.05367543 | 0.1112553 | 0.05300795 | 0.1688795 | 0.05295177
[5 empty] | 0.09452036 | 0.05613063 |  |  | 0.05394831 | 0.05530196 | 0.1116759 | 0.05461425 | 0.169291 | 0.05455636
[5 empty] | 0.09765617 | 0.05778153 |  |  | 0.05409466 | 0.05692849 | 0.1114359 | 0.05622055 | 0.1677121 | 0.05616096
[5 empty] | 0.0956447 | 0.05943243 |  |  | 0.05380877 | 0.05855502 | 0.1112399 | 0.05782686 | 0.1687493 | 0.05776556
[5 empty] | 0.09557344 | 0.06108333 |  |  | 0.05339282 | 0.06018154 | 0.1106921 | 0.05943316 | 0.1667093 | 0.05937016
[5 empty] | 0.09644056 | 0.06273424 |  |  | 0.05374901 | 0.06180807 | 0.109697 | 0.06103946 | 0.1672988 | 0.06097476
[5 empty] | 0.09525019 | 0.06438514 |  |  | 0.05357953 | 0.0634346 | 0.1098588 | 0.06264576 | 0.1653242 | 0.06257936
[5 empty] | 0.09400645 | 0.06603604 |  |  | 0.05318657 | 0.06506113 | 0.109482 | 0.06425206 | 0.1656923 | 0.06418396
[5 empty] | 0.09671348 | 0.06768694 |  |  | 0.05287232 | 0.06668766 | 0.1081709 | 0.06585836 | 0.1654096 | 0.06578856
[5 empty] | 0.0903754 | 0.06933784 |  |  | 0.05243898 | 0.06831419 | 0.10773 | 0.06746467 | 0.1645828 | 0.06739316
[5 empty] | 0.08699635 | 0.07098874 |  |  | 0.05218872 | 0.06994071 | 0.1069635 | 0.06907097 | 0.1628184 | 0.06899776
[5 empty] | 0.09558045 | 0.07263964 |  |  | 0.05232374 | 0.07156724 | 0.1071759 | 0.07067727 | 0.1627231 | 0.07060235
[5 empty] | 0.08713184 | 0.07429054 |  |  | 0.05184624 | 0.07319377 | 0.1063715 | 0.07228357 | 0.1607035 | 0.07220695
[5 empty] | 0.09065463 | 0.07594144 |  |  | 0.0513584 | 0.0748203 | 0.1052546 | 0.07388987 | 0.1600661 | 0.07381155
[5 empty] | 0.08715297 | 0.07759234 |  |  | 0.05126241 | 0.07644683 | 0.1047298 | 0.07549617 | 0.1593177 | 0.07541615
[5 empty] | 0.09263098 | 0.07924324 |  |  | 0.05086046 | 0.07807336 | 0.1041012 | 0.07710247 | 0.1588647 | 0.07702075
[5 empty] | 0.08409278 | 0.08089415 |  |  | 0.05095475 | 0.07969988 | 0.1043734 | 0.07870878 | 0.1582139 | 0.07862535
[5 empty] | 0.09154252 | 0.08254505 |  |  | 0.05024747 | 0.08132641 | 0.1027507 | 0.08031508 | 0.1559719 | 0.08022995
[5 empty] | 0.09098432 | 0.08419595 |  |  | 0.04984079 | 0.08295294 | 0.1026213 | 0.08192138 | 0.1555046 | 0.08183455
[5 empty] | 0.0874223 | 0.08584685 |  |  | 0.04953693 | 0.08457947 | 0.1024092 | 0.08352768 | 0.1540046 | 0.08343915
[5 empty] | 0.09086061 | 0.08749775 |  |  | 0.04962499 | 0.086206 | 0.1009159 | 0.08513398 | 0.1523851 | 0.08504375
[5 empty] | 0.08230336 | 0.08914865 |  |  | 0.04916978 | 0.08783253 | 0.1007557 | 0.08674028 | 0.1525676 | 0.08664834
[5 empty] | 0.08574064 | 0.09079955 |  |  | 0.04877563 | 0.08945905 | 0.09964285 | 0.08834659 | 0.1496736 | 0.08825294
[5 empty] | 0.08610251 | 0.09245045 |  |  | 0.04824967 | 0.09108558 | 0.09849152 | 0.08995289 | 0.1481247 | 0.08985754
[5 empty] | 0.08039016 | 0.09410135 |  |  | 0.04809903 | 0.09271211 | 0.09781599 | 0.09155919 | 0.1476424 | 0.09146214
[5 empty] | 0.07961704 | 0.09575225 |  |  | 0.04733087 | 0.09433864 | 0.09643049 | 0.09316549 | 0.1453483 | 0.09306674
[5 empty] | 0.07879659 | 0.09740315 |  |  | 0.0469523 | 0.09596517 | 0.09494926 | 0.09477179 | 0.1436639 | 0.09467134
[5 empty] | 0.07794229 | 0.09905406 |  |  | 0.04657048 | 0.09759169 | 0.09388655 | 0.09637809 | 0.1422107 | 0.09627594
[5 empty] | 0.08206757 | 0.100705 |  |  | 0.04609253 | 0.09921822 | 0.0933566 | 0.09798439 | 0.1417103 | 0.09788054
[5 empty] | 0.08218591 | 0.1023559 |  |  | 0.0455256 | 0.1008448 | 0.09206829 | 0.0995907 | 0.1400645 | 0.09948514
[5 empty] | 0.07731073 | 0.1040068 |  |  | 0.04497681 | 0.1024713 | 0.091527 | 0.101197 | 0.138519 | 0.1010897
[5 empty] | 0.07645552 | 0.1056577 |  |  | 0.04454131 | 0.1040978 | 0.09090875 | 0.1028033 | 0.1377614 | 0.1026943
[5 empty] | 0.0776337 | 0.1073086 |  |  | 0.04416865 | 0.1057243 | 0.08973393 | 0.1044096 | 0.1353226 | 0.1042989
[5 empty] | 0.07883655 | 0.1089595 |  |  | 0.04366105 | 0.1073509 | 0.08802293 | 0.1060159 | 0.1339334 | 0.1059035
[5 empty] | 0.0769706 | 0.1106104 |  |  | 0.04312873 | 0.1089774 | 0.08749612 | 0.1076222 | 0.1329246 | 0.1075081
[5 empty] | 0.07904019 | 0.1122613 |  |  | 0.04248192 | 0.1106039 | 0.08607389 | 0.1092285 | 0.1312271 | 0.1091127
[5 empty] | 0.07406456 | 0.1139122 |  |  | 0.04183081 | 0.1122304 | 0.08497664 | 0.1108348 | 0.1287717 | 0.1107173
[5 empty] | 0.07106299 | 0.1155631 |  |  | 0.04118564 | 0.113857 | 0.08382474 | 0.1124411 | 0.1276892 | 0.1123219
[5 empty] | 0.06705473 | 0.117214 |  |  | 0.04115662 | 0.1154835 | 0.08293857 | 0.1140474 | 0.1263104 | 0.1139265
[5 empty] | 0.06705905 | 0.1188649 |  |  | 0.04015396 | 0.11711 | 0.08273853 | 0.1156537 | 0.1251663 | 0.1155311
[5 empty] | 0.07009519 | 0.1205158 |  |  | 0.03978788 | 0.1187366 | 0.080945 | 0.11726 | 0.1230875 | 0.1171357
[5 empty] | 0.06618243 | 0.1221667 |  |  | 0.0395686 | 0.1203631 | 0.08097836 | 0.1188663 | 0.122005 | 0.1187403
[5 empty] | 0.07034001 | 0.1238176 |  |  | 0.03900633 | 0.1219896 | 0.080659 | 0.1204726 | 0.1208496 | 0.1203449
[5 empty] | 0.07158721 | 0.1254685 |  |  | 0.03861129 | 0.1236161 | 0.0803073 | 0.1220789 | 0.1215521 | 0.1219495
[5 empty] | 0.06994327 | 0.1271194 |  |  | 0.0385937 | 0.1252427 | 0.07974366 | 0.1236852 | 0.1212433 | 0.1235541
[5 empty] | 0.06442745 | 0.1287703 |  |  | 0.03826377 | 0.1268692 | 0.07974192 | 0.1252915 | 0.1215549 | 0.1251587
[5 empty] | 0.06605903 | 0.1304212 |  |  | 0.03863008 | 0.1284957 | 0.08007839 | 0.1268978 | 0.1201159 | 0.1267633
[5 empty] | 0.06085725 | 0.1320721 |  |  | 0.03834054 | 0.1301223 | 0.0801436 | 0.1285041 | 0.1210201 | 0.1283679
[5 empty] | 0.06082662 | 0.133723 |  |  | 0.03876559 | 0.1317488 | 0.07943603 | 0.1301104 | 0.1213652 | 0.1299725
[5 empty] | 0.06885228 | 0.1353739 |  |  | 0.03870448 | 0.1333753 | 0.07945419 | 0.1317167 | 0.122249 | 0.1315771
[5 empty] | 0.06190468 | 0.1370248 |  |  | 0.03865645 | 0.1350018 | 0.08019658 | 0.133323 | 0.1220692 | 0.1331817
[5 empty] | 0.06398242 | 0.1386757 |  |  | 0.03882076 | 0.1366284 | 0.07996171 | 0.1349293 | 0.1211235 | 0.1347863
[5 empty] | 0.06608408 | 0.1403266 |  |  | 0.03889665 | 0.1382549 | 0.08044808 | 0.1365356 | 0.1228098 | 0.1363909
[5 empty] | 0.06920824 | 0.1419775 |  |  | 0.03878338 | 0.1398814 | 0.08105418 | 0.1381419 | 0.1226256 | 0.1379955
[5 empty] | 0.07035349 | 0.1436284 |  |  | 0.03888019 | 0.141508 | 0.08047853 | 0.1397482 | 0.1226688 | 0.1396001
[5 empty] | 0.06651842 | 0.1452793 |  |  | 0.03908633 | 0.1431345 | 0.08161961 | 0.1413545 | 0.123837 | 0.1412047
[5 empty] | 0.0617016 | 0.1469302 |  |  | 0.03900106 | 0.144761 | 0.08157595 | 0.1429608 | 0.1244281 | 0.1428093
[5 empty] | 0.06690162 | 0.1485811 |  |  | 0.03912361 | 0.1463875 | 0.08187442 | 0.1445671 | 0.1234066 | 0.1444139
[5 empty] | 0.07111707 | 0.150232 |  |  | 0.03945393 | 0.1480141 | 0.08259674 | 0.1461734 | 0.12524 | 0.1460185
[5 empty] | 0.06634653 | 0.1518829 |  |  | 0.03986605 | 0.1496406 | 0.08263813 | 0.1477797 | 0.1252972 | 0.1476231
[5 empty] | 0.07061966 | 0.1535338 |  |  | 0.03969437 | 0.1512671 | 0.08445337 | 0.149386 | 0.1283098 | 0.1492277
[5 empty] | 0.06910193 | 0.1551847 |  |  | 0.04051623 | 0.1528937 | 0.08519727 | 0.1509923 | 0.1297096 | 0.1508323
[5 empty] | 0.07078206 | 0.1568356 |  |  | 0.04100898 | 0.1545202 | 0.08572458 | 0.1525986 | 0.1314281 | 0.1524369
[5 empty] | 0.06861734 | 0.1584865 |  |  | 0.04154994 | 0.1561467 | 0.08699011 | 0.1542049 | 0.1320968 | 0.1540415
[5 empty] | 0.07256505 | 0.1601374 |  |  | 0.04191646 | 0.1577732 | 0.08894862 | 0.1558113 | 0.1334475 | 0.1556461
[5 empty] | 0.07258247 | 0.1617883 |  |  | 0.04258588 | 0.1593998 | 0.08945491 | 0.1574176 | 0.1368117 | 0.1572507
[5 empty] | 0.07262688 | 0.1634392 |  |  | 0.04323552 | 0.1610263 | 0.09056375 | 0.1590239 | 0.137721 | 0.1588553
[5 empty] | 0.07465555 | 0.1650901 |  |  | 0.04364274 | 0.1626528 | 0.09183564 | 0.1606302 | 0.138624 | 0.1604599
[5 empty] | 0.07562577 | 0.166741 |  |  | 0.04418492 | 0.1642794 | 0.09224821 | 0.1622365 | 0.1394524 | 0.1620645
[5 empty] | 0.07949481 | 0.1683919 |  |  | 0.04428438 | 0.1659059 | 0.09344114 | 0.1638428 | 0.1403512 | 0.1636691
[5 empty] | 0.07624586 | 0.1700428 |  |  | 0.04467396 | 0.1675324 | 0.09351586 | 0.1654491 | 0.1420228 | 0.1652737
[5 empty] | 0.07696637 | 0.1716937 |  |  | 0.04525438 | 0.1691589 | 0.0939738 | 0.1670554 | 0.1434691 | 0.1668783
[5 empty] | 0.0816693 | 0.1733446 |  |  | 0.04562635 | 0.1707855 | 0.09471639 | 0.1686617 | 0.1441924 | 0.1684829
[5 empty] | 0.07735601 | 0.1749955 |  |  | 0.0461906 | 0.172412 | 0.09584508 | 0.170268 | 0.1464949 | 0.1700875
[5 empty] | 0.07502784 | 0.1766464 |  |  | 0.04624785 | 0.1740385 | 0.09626129 | 0.1718743 | 0.1475787 | 0.1716921
[5 empty] | 0.08368616 | 0.1782973 |  |  | 0.04679881 | 0.1756651 | 0.09776647 | 0.1734806 | 0.148746 | 0.1732967
[5 empty] | 0.08433232 | 0.1799482 |  |  | 0.0468442 | 0.1772916 | 0.09766204 | 0.1750869 | 0.148399 | 0.1749013
[5 empty] | 0.07896767 | 0.1815991 |  |  | 0.04758474 | 0.1789181 | 0.09864944 | 0.1766932 | 0.1493398 | 0.1765059
[5 empty] | 0.08559357 | 0.18325 |  |  | 0.04772116 | 0.1805446 | 0.0989301 | 0.1782995 | 0.1511707 | 0.1781105
[5 empty] | 0.08221137 | 0.1849009 |  |  | 0.04805416 | 0.1821712 | 0.09992352 | 0.1799058 | 0.1521274 | 0.1797151
[5 empty] | 0.07982244 | 0.1865518 |  |  | 0.04859153 | 0.1837977 | 0.1008563 | 0.1815121 | 0.1529419 | 0.1813197
[5 empty] | 0.08543298 | 0.1882027 |  |  | 0.0484486 | 0.1854242 | 0.1018054 | 0.1831184 | 0.1550777 | 0.1829243
[5 empty] | 0.08107819 | 0.1898536 |  |  | 0.0488146 | 0.1870507 | 0.1024462 | 0.1847247 | 0.1558975 | 0.1845289
[5 empty] | 0.0877459 | 0.1915045 |  |  | 0.04937716 | 0.1886773 | 0.103154 | 0.186331 | 0.1570641 | 0.1861335
[5 empty] | 0.08341284 | 0.1931554 |  |  | 0.04962395 | 0.1903038 | 0.1037041 | 0.1879373 | 0.1582401 | 0.1877381
[5 empty] | 0.08805572 | 0.1948063 |  |  | 0.05014261 | 0.1919303 | 0.104272 | 0.1895436 | 0.1587883 | 0.1893427
[5 empty] | 0.08565127 | 0.1964572 |  |  | 0.05012079 | 0.1935569 | 0.1049329 | 0.1911499 | 0.1596714 | 0.1909473
[5 empty] | 0.08717619 | 0.1981081 |  |  | 0.05054615 | 0.1951834 | 0.1055635 | 0.1927562 | 0.1590571 | 0.1925519
[5 empty] | 0.08860722 | 0.199759 |  |  | 0.05060709 | 0.1968099 | 0.1058349 | 0.1943625 | 0.1591678 | 0.1941565
[5 empty] | 0.08292107 | 0.2014099 |  |  | 0.05113968 | 0.1984364 | 0.1058006 | 0.1959688 | 0.1610697 | 0.1957611
[5 empty] | 0.08416448 | 0.2030608 |  |  | 0.05106941 | 0.200063 | 0.1064603 | 0.1975751 | 0.1599626 | 0.1973657
[5 empty] | 0.08340256 | 0.2047117 |  |  | 0.05139622 | 0.2016895 | 0.106314 | 0.1991814 | 0.1606465 | 0.1989703
[5 empty] | 0.08963523 | 0.2063626 |  |  | 0.05142007 | 0.203316 | 0.1068617 | 0.2007877 | 0.1622211 | 0.2005749
[5 empty] | 0.0858624 | 0.2080135 |  |  | 0.0513409 | 0.2049426 | 0.1070032 | 0.202394 | 0.1618865 | 0.2021795
[5 empty] | 0.090084 | 0.2096644 |  |  | 0.05175869 | 0.2065691 | 0.1072385 | 0.2040003 | 0.1614423 | 0.2037841
[5 empty] | 0.09029993 | 0.2113153 |  |  | 0.05137337 | 0.2081956 | 0.1066674 | 0.2056066 | 0.1628885 | 0.2053887
[5 empty] | 0.0855101 | 0.2129662 |  |  | 0.05148491 | 0.2098221 | 0.1076899 | 0.2072129 | 0.162825 | 0.2069933
[5 empty] | 0.08771445 | 0.2146171 |  |  | 0.05189326 | 0.2114487 | 0.1073058 | 0.2088192 | 0.1639516 | 0.2085979
[5 empty] | 0.09391286 | 0.216268 |  |  | 0.05209837 | 0.2130752 | 0.1083152 | 0.2104255 | 0.1642681 | 0.2102025
[5 empty] | 0.09310528 | 0.2179189 |  |  | 0.0519002 | 0.2147017 | 0.1078178 | 0.2120318 | 0.1633745 | 0.2118071
[5 empty] | 0.08729159 | 0.2195698 |  |  | 0.05209871 | 0.2163283 | 0.1084136 | 0.2136381 | 0.1633706 | 0.2134117
[5 empty] | 0.08647173 | 0.2212207 |  |  | 0.05239384 | 0.2179548 | 0.1082026 | 0.2152444 | 0.1635563 | 0.2150163
[5 empty] | 0.0866456 | 0.2228716 |  |  | 0.05248555 | 0.2195813 | 0.1079845 | 0.2168507 | 0.1652313 | 0.2166209
[5 empty] | 0.08681312 | 0.2245225 |  |  | 0.05247381 | 0.2212078 | 0.1089594 | 0.218457 | 0.1643957 | 0.2182255
[5 empty] | 0.09297421 | 0.2261734 |  |  | 0.05265855 | 0.2228344 | 0.1084272 | 0.2200633 | 0.1649492 | 0.2198301
[5 empty] | 0.09112877 | 0.2278243 |  |  | 0.05283974 | 0.2244609 | 0.1086876 | 0.2216696 | 0.1646917 | 0.2214347
[5 empty] | 0.09527673 | 0.2294752 |  |  | 0.05261733 | 0.2260874 | 0.1092408 | 0.2232759 | 0.1665231 | 0.2230393
[5 empty] | 0.09441799 | 0.2311261 |  |  | 0.05259128 | 0.227714 | 0.1091865 | 0.2248822 | 0.1663432 | 0.2246439
[5 empty] | 0.08955247 | 0.232777 |  |  | 0.05276153 | 0.2293405 | 0.1097247 | 0.2264885 | 0.166152 | 0.2262485
[5 empty] | 0.08868009 | 0.2344279 |  |  | 0.05292805 | 0.230967 | 0.1093552 | 0.2280948 | 0.1665492 | 0.2278531
[5 empty] | 0.08780076 | 0.2360788 |  |  | 0.05289079 | 0.2325935 | 0.1095781 | 0.2297011 | 0.1664347 | 0.2294577
[5 empty] | 0.09091439 | 0.2377297 |  |  | 0.0531497 | 0.2342201 | 0.1094932 | 0.2313074 | 0.1658084 | 0.2310623
[5 empty] | 0.09302089 | 0.2393806 |  |  | 0.05280474 | 0.2358466 | 0.1101004 | 0.2329137 | 0.1674702 | 0.2326669
[5 empty] | 0.0871202 | 0.2410315 |  |  | 0.05335587 | 0.2374731 | 0.1103996 | 0.23452 | 0.1677198 | 0.2342714
[5 empty] | 0.0872122 | 0.2426824 |  |  | 0.05340303 | 0.2390997 | 0.1104907 | 0.2361263 | 0.1670573 | 0.235876
[5 empty] | 0.09229683 | 0.2443333 |  |  | 0.05344618 | 0.2407262 | 0.1101737 | 0.2377326 | 0.1674824 | 0.2374806
[5 empty] | 0.096374 | 0.2459842 |  |  | 0.05328528 | 0.2423527 | 0.1106484 | 0.2393389 | 0.166895 | 0.2390852
[5 empty] | 0.08944361 | 0.2476351 |  |  | 0.05352027 | 0.2439792 | 0.1099148 | 0.2409452 | 0.1675949 | 0.2406898
[5 empty] | 0.09050559 | 0.249286 |  |  | 0.05315113 | 0.2456058 | 0.1099728 | 0.2425515 | 0.1667821 | 0.2422944
[5 empty] | 0.09355985 | 0.2509369 |  |  | 0.05327779 | 0.2472323 | 0.1101222 | 0.2441578 | 0.1674564 | 0.243899
[5 empty] | 0.09060629 | 0.2525878 |  |  | 0.05340022 | 0.2488588 | 0.1106631 | 0.2457641 | 0.1675177 | 0.2455036
[5 empty] | 0.08864485 | 0.2542387 |  |  | 0.05331837 | 0.2504853 | 0.1100952 | 0.2473704 | 0.1674657 | 0.2471082
[5 empty] | 0.09067543 | 0.2558896 |  |  | 0.05353219 | 0.2521119 | 0.1101185 | 0.2489767 | 0.1674005 | 0.2487128
[5 empty] | 0.08969794 | 0.2575405 |  |  | 0.05354164 | 0.2537384 | 0.110033 | 0.250583 | 0.1672217 | 0.2503174
[5 empty] | 0.0947123 | 0.2591914 |  |  | 0.05334667 | 0.2553649 | 0.1107385 | 0.2521893 | 0.1685294 | 0.251922
[5 empty] | 0.09071843 | 0.2608423 |  |  | 0.05333778 | 0.2569915 | 0.1101271 | 0.2537956 | 0.1680439 | 0.2535266
[5 empty] | 0.09464396 | 0.2624932 |  |  | 0.05321969 | 0.258618 | 0.1102555 | 0.2554019 | 0.1665645 | 0.2551312
[5 empty] | 0.09433316 | 0.2641441 |  |  | 0.05307893 | 0.2602445 | 0.1096502 | 0.2570082 | 0.1653332 | 0.2567358
[5 empty] | 0.08880545 | 0.265795 |  |  | 0.05262966 | 0.261871 | 0.1092396 | 0.2586145 | 0.1642928 | 0.2583404
[5 empty] | 0.08608755 | 0.267446 |  |  | 0.05208605 | 0.2634976 | 0.1074519 | 0.2602209 | 0.163786 | 0.259945
[5 empty] | 0.08820616 | 0.2690969 |  |  | 0.05146227 | 0.2651241 | 0.1068154 | 0.2618272 | 0.1609555 | 0.2615496
[5 empty] | 0.09218799 | 0.2707478 |  |  | 0.05117249 | 0.2667506 | 0.1050583 | 0.2634335 | 0.1599442 | 0.2631542
[5 empty] | 0.08805974 | 0.2723987 |  |  | 0.05033087 | 0.2683772 | 0.104209 | 0.2650398 | 0.1581948 | 0.2647588
[5 empty] | 0.08984814 | 0.2740496 |  |  | 0.04955159 | 0.2700037 | 0.1022957 | 0.2666461 | 0.15625 | 0.2663634
[5 empty] | 0.08657988 | 0.2757005 |  |  | 0.04894881 | 0.2716302 | 0.1010467 | 0.2682524 | 0.1530526 | 0.267968
[5 empty] | 0.08428167 | 0.2773514 |  |  | 0.0485367 | 0.2732567 | 0.09939019 | 0.2698587 | 0.1505454 | 0.2695726
[5 empty] | 0.07898023 | 0.2790023 |  |  | 0.04782943 | 0.2748833 | 0.0980545 | 0.271465 | 0.149171 | 0.2711772
[5 empty] | 0.08370225 | 0.2806532 |  |  | 0.04694116 | 0.2765098 | 0.09676789 | 0.2730713 | 0.1461724 | 0.2727818
[5 empty] | 0.07547446 | 0.2823041 |  |  | 0.04628607 | 0.2781363 | 0.09575863 | 0.2746776 | 0.1445922 | 0.2743864
[5 empty] | 0.08032355 | 0.283955 |  |  | 0.04587832 | 0.2797629 | 0.094455 | 0.2762839 | 0.1438731 | 0.275991
[5 empty] | 0.08227148 | 0.2856059 |  |  | 0.04491627 | 0.2813894 | 0.09331137 | 0.2778902 | 0.1410395 | 0.2775956
[5 empty] | 0.0782475 | 0.2872568 |  |  | 0.04485588 | 0.2830159 | 0.0916635 | 0.2794965 | 0.1393995 | 0.2792002
[5 empty] | 0.07621959 | 0.2889077 |  |  | 0.04389336 | 0.2846424 | 0.09071131 | 0.2811028 | 0.137353 | 0.2808048
[5 empty] | 0.07918771 | 0.2905586 |  |  | 0.04352868 | 0.286269 | 0.08915475 | 0.2827091 | 0.1352999 | 0.2824094
[5 empty] | 0.07315177 | 0.2922095 |  |  | 0.04306181 | 0.2878955 | 0.08829374 | 0.2843154 | 0.13414 | 0.284014
[5 empty] | 0.06811172 | 0.2938604 |  |  | 0.04249272 | 0.289522 | 0.08752821 | 0.2859217 | 0.1333733 | 0.2856186
[5 empty] | 0.0700675 | 0.2955113 |  |  | 0.04152137 | 0.2911486 | 0.08565811 | 0.287528 | 0.1300996 | 0.2872232
[5 empty] | 0.06701904 | 0.2971622 |  |  | 0.04114773 | 0.2927751 | 0.08508336 | 0.2891343 | 0.1281189 | 0.2888278
[5 empty] | 0.06796628 | 0.2988131 |  |  | 0.04047176 | 0.2944016 | 0.08330389 | 0.2907406 | 0.1264311 | 0.2904324
[5 empty] | 0.07290916 | 0.300464 |  |  | 0.04009343 | 0.2960281 | 0.08291964 | 0.2923469 | 0.124936 | 0.292037
[5 empty] | 0.0708476 | 0.3021149 |  |  | 0.03961271 | 0.2976547 | 0.08203055 | 0.2939532 | 0.1227336 | 0.2936416
[5 empty] | 0.06278156 | 0.3037658 |  |  | 0.03902956 | 0.2992812 | 0.08023654 | 0.2955595 | 0.1223237 | 0.2952462
[5 empty] | 0.06071096 | 0.3054167 |  |  | 0.03824396 | 0.3009077 | 0.07873754 | 0.2971658 | 0.1203063 | 0.2968508
[5 empty] | 0.05963574 | 0.3070676 |  |  | 0.03745586 | 0.3025343 | 0.0774335 | 0.2987721 | 0.1179812 | 0.2984554
[5 empty] | 0.06055585 | 0.3087185 |  |  | 0.03706523 | 0.3041608 | 0.07682434 | 0.3003784 | 0.1165484 | 0.30006
[5 empty] | 0.05847121 | 0.3103694 |  |  | 0.03667205 | 0.3057873 | 0.07501 | 0.3019847 | 0.1141078 | 0.3016646
[5 empty] | 0.05638176 | 0.3120203 |  |  | 0.03587627 | 0.3074138 | 0.0740904 | 0.303591 | 0.1130592 | 0.3032692
[5 empty] | 0.05928744 | 0.3136712 |  |  | 0.03537786 | 0.3090404 | 0.07266549 | 0.3051973 | 0.1109025 | 0.3048738
[5 empty] | 0.06218818 | 0.3153221 |  |  | 0.03447679 | 0.3106669 | 0.0714352 | 0.3068036 | 0.1096377 | 0.3064784
[5 empty] | 0.06008393 | 0.316973 |  |  | 0.03397303 | 0.3122934 | 0.07029945 | 0.3084099 | 0.1071646 | 0.308083
[5 empty] | 0.05397462 | 0.3186239 |  |  | 0.03336653 | 0.31392 | 0.06985819 | 0.3100162 | 0.1054832 | 0.3096876
[5 empty] | 0.05586019 | 0.3202748 |  |  | 0.03305728 | 0.3155465 | 0.06851134 | 0.3116225 | 0.1029933 | 0.3112922
[5 empty] | 0.05574056 | 0.3219257 |  |  | 0.03234523 | 0.317173 | 0.06675884 | 0.3132288 | 0.1009949 | 0.3128968
[5 empty] | 0.05761569 | 0.3235766 |  |  | 0.03193035 | 0.3187995 | 0.06600062 | 0.3148351 | 0.0993878 | 0.3145014
[5 empty] | 0.05248551 | 0.3252275 |  |  | 0.03091261 | 0.3204261 | 0.06483661 | 0.3164414 | 0.09797194 | 0.316106
[5 empty] | 0.04634994 | 0.3268784 |  |  | 0.03069198 | 0.3220526 | 0.06316676 | 0.3180477 | 0.09514722 | 0.3177106
[5 empty] | 0.04920894 | 0.3285293 |  |  | 0.03006841 | 0.3236791 | 0.06129098 | 0.319654 | 0.09361354 | 0.3193152