## 1
Общество с ограниченной ответственностью "Инженерная геология" (ООО "ИнжГео") | [11 empty] | Общество с ограниченной ответственностью "Инженерная геология" (ООО "ИнжГео")
Юр. адрес: 117279, г. Москва, ул. Миклухо-Маклая, 36 а, этаж 5, пом. XXIII к. 76-84 | [11 empty] | Юр. адрес: 117279, г. Москва, ул. Миклухо-Маклая, 36 а, этаж 5, пом. XXIII к. 76-84 | [8 empty] | нагр |  |  | X0 | Y0 | R |  | нагр |  |  |  | X0 | Y0 | R | нагр |  |  |  | X0 | Y0 | R |  | нагр |  |  |  | X0 | Y0 | R
Телефон/факс +7 (495) 132-30-00, Адрес электронной почты inbox@inj-geo.ru | [11 empty] | Телефон/факс +7 (495) 132-30-00, Адрес электронной почты inbox@inj-geo.ru | [12 empty] | 0 | [7 empty] | 0 | [6 empty] | 0 | [7 empty] | 0
[21 empty] | девиатор | [6 empty] | девиатор | [6 empty] | девиатор | [7 empty] | девиатор
Испытательная лаборатория ООО «ИнжГео» | [11 empty] | Испытательная лаборатория ООО «ИнжГео» | [8 empty] | x0 | Угол | X | Y |  |  |  | x0 |  | Угол | X | Y |  |  | x0 |  | Угол | X | Y |  |  |  | x0 |  | Угол | X | Y
Адрес места осуществления деятельности лаборатории: г. Москва, просп. Вернадского, д. 51, стр. 1 | [11 empty] | Адрес места осуществления деятельности лаборатории: г. Москва, просп. Вернадского, д. 51, стр. 1 | [9 empty] | 0 | [7 empty] | 0 | [6 empty] | 0 | [7 empty] | 0
Телефон +7(910)4557682, E-mail: slg85@mail.ru | [11 empty] | Телефон +7(910)4557682, E-mail: slg85@mail.ru | [9 empty] | 5 | [7 empty] | 5 | [6 empty] | 5 | [7 empty] | 5
[22 empty] | 10 | [7 empty] | 10 | [6 empty] | 10 | [7 empty] | 10
[12 empty] | Протокол испытаний № 13-63/31 от 29-11-2022 | [9 empty] | 15 | [7 empty] | 15 | [6 empty] | 15 | [7 empty] | 15
[22 empty] | 20 | [7 empty] | 20 | [6 empty] | 20 | [7 empty] | 20
[12 empty] | Наименование и адрес заказчика: Переход трубопровода через р. Енисей | [9 empty] | 25 | [7 empty] | 25 | [6 empty] | 25 | [7 empty] | 25
[12 empty] | Наименование объекта: ООО Регионстрой | [9 empty] | 30 | [7 empty] | 30 | [6 empty] | 30 | [7 empty] | 30
Наименование используемого метода/методики: ГОСТ 12248.4-2020 | [11 empty] | Наименование используемого метода/методики: ГОСТ 12248.3-2020 | [9 empty] | 35 | [7 empty] | 35 | [6 empty] | 35 | [7 empty] | 35
Условия проведения испытания: температура окружающей среды (18 - 25)0С, влажность воздуха (40 - 75)% | [11 empty] | Условия проведения испытания: температура окружающей среды (18 - 25)0С, влажность воздуха (40 - 75)% | [9 empty] | 40 | [7 empty] | 40 | [6 empty] | 40 | [7 empty] | 40
[12 empty] | Дата получение объекта подлежащего испытаниям: 02-11-2022 | [9 empty] | 45 | [7 empty] | 45 | [6 empty] | 45 | [7 empty] | 45
[12 empty] | Дата испытания: 25.10.2022-19.11.2031 | [9 empty] | 50 | [7 empty] | 50 | [6 empty] | 50 | [7 empty] | 50
[22 empty] | 55 | [7 empty] | 55 | [6 empty] | 55 | [7 empty] | 55
Испытание грунтов методом трехосного сжатия | [11 empty] | Испытание грунтов методом трехосного сжатия | [9 empty] | 60 | [7 empty] | 60 | [6 empty] | 60 | [7 empty] | 60
[22 empty] | 65 | [7 empty] | 65 | [6 empty] | 65 | [7 empty] | 65
Лабораторный номер: | [6 empty] | We, д.е. = |  |  |  |  | Лабораторный номер: |  | 1066 |  |  |  | We, д.е. = | 0.386134585 |  |  | 70 | [7 empty] | 70 | [6 empty] | 70 | [7 empty] | 70
Номер скважины: | [6 empty] | ρ, г/см3 = |  |  |  |  | Номер скважины: |  | BH-102 |  |  |  | ρ, г/см3 = | 1.74 |  |  | 75 | [7 empty] | 75 | [6 empty] | 75 | [7 empty] | 75
Глубина отбора, м: | [6 empty] | ρs, г/см3 = |  |  |  |  | Глубина отбора, м: |  | 1.4 |  |  |  | ρs, г/см3 = | 2.71 |  |  | 80 | [7 empty] | 80 | [6 empty] | 80 | [7 empty] | 80
Наименование грунта: | [6 empty] | e, д.е. = |  |  |  |  | Наименование грунта: |  | Суглинок, после оттаивания текучепластичный, легкий пылеватый |  |  |  | e, д.е. = | 1.158865 |  |  | 85 | [7 empty] | 85 | [6 empty] | 85 | [7 empty] | 85
Схема проведения опыта: | [6 empty] | IL, д.е. = |  |  |  |  | Схема проведения опыта: |  | КД |  |  |  | IL, д.е. = | 0.977 |  |  | 90 | [7 empty] | 90 | [6 empty] | 90 | [7 empty] | 90
[22 empty] | 95 | [7 empty] | 95 | [6 empty] | 95 | [7 empty] | 95
[22 empty] | 100 | [7 empty] | 100 | [6 empty] | 100 | [7 empty] | 100
Результаты испытаний | [11 empty] | Результаты испытаний | [9 empty] | 105 | [7 empty] | 105 | [6 empty] | 105 | [7 empty] | 105
[22 empty] | 110 | [7 empty] | 110 | [6 empty] | 110 | [7 empty] | 110
[22 empty] | 115 | [7 empty] | 115 | [6 empty] | 115 | [7 empty] | 115
[22 empty] | 120 | [7 empty] | 120 | [6 empty] | 120 | [7 empty] | 120
[22 empty] | 125 | [7 empty] | 125 | [6 empty] | 125 | [7 empty] | 125
[22 empty] | 130 | [7 empty] | 130 | [6 empty] | 130 | [7 empty] | 130
[22 empty] | 135 | [7 empty] | 135 | [6 empty] | 135 | [7 empty] | 135
[22 empty] | 140 | [7 empty] | 140 | [6 empty] | 140 | [7 empty] | 140
[22 empty] | 145 | [7 empty] | 145 | [6 empty] | 145 | [7 empty] | 145
[22 empty] | 150 | [7 empty] | 150 | [6 empty] | 150 | [7 empty] | 150
[22 empty] | 155 | [7 empty] | 155 | [6 empty] | 155 | [7 empty] | 155
[22 empty] | 160 | [7 empty] | 160 | [6 empty] | 160 | [7 empty] | 160
[22 empty] | 165 | [7 empty] | 165 | [6 empty] | 165 | [7 empty] | 165
[22 empty] | 170 | [7 empty] | 170 | [6 empty] | 170 | [7 empty] | 170
[22 empty] | 175 | [7 empty] | 175 | [6 empty] | 175 | [7 empty] | 175
[22 empty] | 180 | [7 empty] | 180 | [6 empty] | 180 | [7 empty] | 180
[13 empty] | Давление в камере, Мпа σ3 | Вертикальная нагрузка, Мпа σ1 | Поровое давление, Мпа u
| K0, д.е. | 0.741181 |  |  |  |  | Коэфф. Точки | [5 empty] | 0.05 | 0.09795207 | [5 empty] | 1 | [6 empty] | σ3,кПа | σ1,кПа | u, кПа |  |  |  | 4
| q_zg, МПа | 0.03705905 | [10 empty] | 0.15 | 0.2677917 | [27 empty] | δ3, Мпа | δ1-δ3, МПа | δ1, МПа | δ1, КПа
|  |  | Модуль деформации, МПа: | [9 empty] | 0.25 | 0.4376313 | [21 empty] | С, МПа:
|  |  | Е0= |  | Точки модуля (полное напр.), МПа |  |  |  | 0.03705905 | 0.05929448 | [25 empty] | φ, град:
|  |  | E50 = |  | qf (полное напр.), МПа |  |  |  | 0.07342855 | [26 empty] | E, Мпа
|  |  | Коэф. Поперечной деформации, ϑ = | [9 empty] | Эффективные значения угла внутреннего трения и удельного сцепления ϕ', С' | [13 empty] | x | 0
[13 empty] | ϕ', град. = | 15 | [12 empty] | y |  |  |  | С, кПа | φ,°
[13 empty] | С', МПа = | 0.005
| Исполнитель: | [6 empty] | Морозов Д.С. |  |  |  |  | Исполнитель: |  |  |  |  | Морозов Д.С.
| Начальник исп. лаборатории: | [6 empty] | Семиколенова Л.Г. |  |  |  |  | Начальник исп. лаборатории: |  |  |  |  | Семиколенова Л.Г.
Лист 1 , всего листов 2 | [11 empty] | Лист 2 , всего листов 2
Частичное воспроизведение протокола испытаний без письменного разрешения ООО «ИнжГео» ЗАПРЕЩАЕТСЯ | [11 empty] | Частичное воспроизведение протокола испытаний без письменного разрешения ООО «ИнжГео» ЗАПРЕЩАЕТСЯ
[5 empty] | второй график |  | первый график | [9 empty] | К Пуассона
dev50 | epsE50 | ind | devE0 | epsE0 | dev | eps | sigma |  | dev1 | eps1 | dev2 | eps2 | dev3 | eps3 |  | Глины
0.02342855 | 0.008128812 |  |  |  | 0 | 0 |  |  | 0 | 0 | 0 | 0 | 0 | 0 |  | < 0 | 0,20-0,30
ind |  |  |  |  | 0.003240856 | 0.00162307 |  |  | 0.007592892 | 0.001637335 | 0.0225 | 0.001884429 | 0.0375 | 0.001809798 |  | 0-0,25 | 0,30-0,38
2 |  |  |  |  | 0.01111771 | 0.002709604 |  |  | 0.0139061 | 0.003389188 | 0.03732092 | 0.003221261 | 0.06210181 | 0.003219011 |  | 0,25< | 0,38-0,45
E0 |  |  |  |  | 0.01706885 | 0.004869211 |  |  | 0.01678046 | 0.004912004 | 0.05276985 | 0.004831892 | 0.09381567 | 0.005429395 |  | Суглинки | 0,35-0,37
epsE0 | devE0 |  |  |  | 0.02067762 | 0.006492282 |  |  | 0.01915773 | 0.006549338 | 0.05889585 | 0.005653288 | 0.09958208 | 0.006438022 |  | Пески и супеси | 0,30-0,35
0.002709604 | 0.01111771 |  |  |  | 0.02342855 | 0.008128812 |  |  | 0.02076126 | 0.008186673 | 0.0679478 | 0.008053153 | 0.1087338 | 0.008047528
[5 empty] | 0.02259451 | 0.009738423 |  |  | 0.02236275 | 0.009824008 | 0.07376911 | 0.009663784 | 0.1179239 | 0.009657033
График E50 |  | График E |  |  | 0.02365516 | 0.01136149 |  |  | 0.02397604 | 0.01096738 | 0.07792791 | 0.01127441 | 0.1265144 | 0.01126654
eps | q | sigma |  |  | 0.02759078 | 0.01298456 |  |  | 0.0263462 | 0.01309868 | 0.082362 | 0.01288505 | 0.1319677 | 0.01287604
Горизонтальная линия E50 |  | Касательная |  |  | 0.02840027 | 0.01460763 |  |  | 0.02817592 | 0.01473601 | 0.0866092 | 0.01449568 | 0.1388458 | 0.01448555
0 |  | a | b |  | 0.03108254 | 0.0162307 |  |  | 0.02959162 | 0.01637335 | 0.09040732 | 0.01610631 | 0.1449111 | 0.01609506
|  |  | 0 |  | 0.03463649 | 0.01785377 |  |  | 0.03157352 | 0.01801068 | 0.09259417 | 0.01771694 | 0.1492258 | 0.01770456
Вертикальная линия E50 |  | p1 и p2 |  |  | 0.03406104 | 0.01947685 |  |  | 0.03310186 | 0.01964802 | 0.09580756 | 0.01932757 | 0.152952 | 0.01931407
| 0 | 0 |  |  | 0.03735509 | 0.02109992 |  |  | 0.03515689 | 0.02128535 | 0.09868531 | 0.0209382 | 0.156352 | 0.02092357
[5 empty] | 0.03751755 | 0.02272299 |  |  | 0.03661882 | 0.02292268 | 0.1000652 | 0.02254883 | 0.1605879 | 0.02253308
Касательная линия E50 |  |  |  |  | 0.03754731 | 0.02434606 |  |  | 0.03776791 | 0.02456002 | 0.1017851 | 0.02415946 | 0.1637221 | 0.02414258
0 | 0 | Горизонтальная 1 |  |  | 0.0364433 | 0.02596913 |  |  | 0.03938439 | 0.02619735 | 0.1035828 | 0.02577009 | 0.1661167 | 0.02575209
[5 empty] | 0.03720441 | 0.0275922 |  |  | 0.04054849 | 0.02783469 | 0.1056079 | 0.02738072 | 0.1675633 | 0.02736159
Горизонтальная линия qкр |  |  |  |  | 0.04182963 | 0.02921527 |  |  | 0.04164044 | 0.02947202 | 0.1064762 | 0.02899135 | 0.1704335 | 0.0289711
Горизонтальная линия q |  | Горизонтальная 2 |  |  | 0.03938391 | 0.03083834 |  |  | 0.0421405 | 0.03110936 | 0.1074018 | 0.03060198 | 0.172634 | 0.03058061
0 |  | 0 |  |  | 0.03892233 | 0.03246141 |  |  | 0.04305101 | 0.03274669 | 0.1093759 | 0.03221261 | 0.1739509 | 0.03219011
[5 empty] | 0.04144131 | 0.03408448 |  |  | 0.04331662 | 0.03438403 | 0.1098897 | 0.03382324 | 0.1752701 | 0.03379962
Вертикальная линия q |  |  |  |  | 0.03993727 | 0.03570755 |  |  | 0.04396408 | 0.03602136 | 0.1112345 | 0.03543387 | 0.1780778 | 0.03540912
| 0 |  |  |  | 0.04440664 | 0.03733062 |  |  | 0.04468964 | 0.0376587 | 0.1120015 | 0.0370445 | 0.18016 | 0.03701863
[5 empty] | 0.04184586 | 0.03895369 |  |  | 0.04488955 | 0.03929603 | 0.1136819 | 0.03865514 | 0.1815028 | 0.03862813
[5 empty] | 0.04325135 | 0.04057676 |  |  | 0.04556005 | 0.04093337 | 0.114067 | 0.04026577 | 0.1816922 | 0.04023764
[5 empty] | 0.04361953 | 0.04219983 |  |  | 0.04599739 | 0.0425707 | 0.1157479 | 0.0418764 | 0.1840142 | 0.04184714
[5 empty] | 0.04394683 | 0.0438229 |  |  | 0.04649781 | 0.04420803 | 0.1157159 | 0.04348703 | 0.1851549 | 0.04345665
[5 empty] | 0.04522969 | 0.04544597 |  |  | 0.04655757 | 0.04584537 | 0.1163622 | 0.04509766 | 0.1858004 | 0.04506616
[5 empty] | 0.04646452 | 0.04706904 |  |  | 0.04707291 | 0.0474827 | 0.1173781 | 0.04670829 | 0.1860366 | 0.04667566
[5 empty] | 0.04364776 | 0.04869211 |  |  | 0.04734008 | 0.04912004 | 0.1177917 | 0.04831892 | 0.1876313 | 0.04828517
[5 empty] | 0.04577584 | 0.05031518 |  |  | 0.04735532 | 0.05075737 | 0.1177833 | 0.04992955 | 0.1862258 | 0.04989467
[5 empty] | 0.0468571 | 0.05193825 |  |  | 0.04751488 | 0.05239471 | 0.1166742 | 0.05154018 | 0.185893 | 0.05150418
[5 empty] | 0.04585473 | 0.05356132 |  |  | 0.04795207 | 0.05403204 | 0.1170857 | 0.05315081 | 0.1868388 | 0.05311368
[5 empty] | 0.04682747 | 0.0551844 |  |  | 0.04785195 | 0.05566938 | 0.1166268 | 0.05476144 | 0.1871732 | 0.05472319
[5 empty] | 0.04477121 | 0.05680747 |  |  | 0.04793783 | 0.05730671 | 0.1166019 | 0.05637207 | 0.1863037 | 0.05633269
[5 empty] | 0.04568783 | 0.05843054 |  |  | 0.04769259 | 0.05894405 | 0.1167158 | 0.0579827 | 0.1855376 | 0.0579422
[5 empty] | 0.04457922 | 0.06005361 |  |  | 0.04781827 | 0.06058138 | 0.116673 | 0.05959333 | 0.1853823 | 0.05955171
[5 empty] | 0.04244727 | 0.06167668 |  |  | 0.04741683 | 0.06221872 | 0.1156783 | 0.06120396 | 0.183945 | 0.06116121
[5 empty] | 0.04629384 | 0.06329975 |  |  | 0.04749027 | 0.06385605 | 0.1153361 | 0.06281459 | 0.1834332 | 0.06277072
[5 empty] | 0.04212084 | 0.06492282 |  |  | 0.04724055 | 0.06549338 | 0.1145512 | 0.06442523 | 0.1830541 | 0.06438022
[5 empty] | 0.04393013 | 0.06654589 |  |  | 0.04696966 | 0.06713072 | 0.1147281 | 0.06603586 | 0.1823153 | 0.06598973
[5 empty] | 0.04272361 | 0.06816896 |  |  | 0.04687957 | 0.06876805 | 0.1131715 | 0.06764649 | 0.1813239 | 0.06759923
[5 empty] | 0.04450315 | 0.06979203 |  |  | 0.04667227 | 0.07040539 | 0.1132861 | 0.06925712 | 0.1799874 | 0.06920874
[5 empty] | 0.04527063 | 0.0714151 |  |  | 0.04634972 | 0.07204272 | 0.1127764 | 0.07086775 | 0.1784131 | 0.07081824
[5 empty] | 0.04202795 | 0.07303817 |  |  | 0.04631392 | 0.07368006 | 0.112347 | 0.07247838 | 0.1779083 | 0.07242775
[5 empty] | 0.04077698 | 0.07466124 |  |  | 0.04606683 | 0.07531739 | 0.1117026 | 0.07408901 | 0.1776805 | 0.07403726
[5 empty] | 0.04151961 | 0.07628431 |  |  | 0.04551043 | 0.07695473 | 0.1102479 | 0.07569964 | 0.1761369 | 0.07564676
[5 empty] | 0.04225772 | 0.07790738 |  |  | 0.04544671 | 0.07859206 | 0.1101874 | 0.07731027 | 0.175185 | 0.07725627
[5 empty] | 0.04099319 | 0.07953045 |  |  | 0.04507763 | 0.0802294 | 0.1091257 | 0.0789209 | 0.174632 | 0.07886577
[5 empty] | 0.0397279 | 0.08115352 |  |  | 0.04480519 | 0.08186673 | 0.1085675 | 0.08053153 | 0.1731853 | 0.08047528
[5 empty] | 0.04246374 | 0.08277659 |  |  | 0.04463135 | 0.08350406 | 0.1074164 | 0.08214216 | 0.171647 | 0.08208478
[5 empty] | 0.0402026 | 0.08439966 |  |  | 0.0441581 | 0.0851414 | 0.106905 | 0.08375279 | 0.1706985 | 0.08369429
[5 empty] | 0.03892271 | 0.08602273 |  |  | 0.0438874 | 0.08677873 | 0.106402 | 0.08536342 | 0.1703067 | 0.08530379
[5 empty] | 0.03960504 | 0.0876458 |  |  | 0.04400843 | 0.08841607 | 0.1060225 | 0.08697405 | 0.1687956 | 0.0869133
[5 empty] | 0.03925571 | 0.08926887 |  |  | 0.04329038 | 0.0900534 | 0.1040815 | 0.08858468 | 0.1671891 | 0.08852281
[5 empty] | 0.03888087 | 0.09089195 |  |  | 0.04303768 | 0.09169074 | 0.1038941 | 0.09019532 | 0.1653113 | 0.09013231
[5 empty] | 0.03848665 | 0.09251502 |  |  | 0.04285676 | 0.09332807 | 0.1030753 | 0.09180595 | 0.163086 | 0.09174182
[5 empty] | 0.04007918 | 0.09413809 |  |  | 0.04225408 | 0.09496541 | 0.1016403 | 0.09341658 | 0.1623372 | 0.09335132
[5 empty] | 0.03766459 | 0.09576116 |  |  | 0.04183607 | 0.09660274 | 0.1002041 | 0.09502721 | 0.1600888 | 0.09496083
[5 empty] | 0.03724903 | 0.09738423 |  |  | 0.04160918 | 0.09824008 | 0.09998172 | 0.09663784 | 0.1587649 | 0.09657033
[5 empty] | 0.03983862 | 0.0990073 |  |  | 0.04127985 | 0.09987741 | 0.09838831 | 0.09824847 | 0.1561893 | 0.09817984
[5 empty] | 0.03943951 | 0.1006304 |  |  | 0.04055454 | 0.1015147 | 0.09753891 | 0.0998591 | 0.1548861 | 0.09978934
[5 empty] | 0.03605781 | 0.1022534 |  |  | 0.04023967 | 0.1031521 | 0.09718236 | 0.1014697 | 0.15425 | 0.1013988
[5 empty] | 0.03667579 | 0.1038765 |  |  | 0.03964171 | 0.1047894 | 0.09563774 | 0.1030804 | 0.1518756 | 0.1030084
[5 empty] | 0.03525826 | 0.1054996 |  |  | 0.03935185 | 0.1064267 | 0.09492558 | 0.104691 | 0.1498969 | 0.1046179
[5 empty] | 0.03681315 | 0.1071226 |  |  | 0.03902667 | 0.1080641 | 0.09296746 | 0.1063016 | 0.1477483 | 0.1062274
[5 empty] | 0.03534923 | 0.1087457 |  |  | 0.03877122 | 0.1097014 | 0.09268496 | 0.1079123 | 0.1471642 | 0.1078369
[5 empty] | 0.0358753 | 0.1103688 |  |  | 0.03809472 | 0.1113388 | 0.09089964 | 0.1095229 | 0.1444787 | 0.1094464
[5 empty] | 0.03640012 | 0.1119919 |  |  | 0.03760641 | 0.1129761 | 0.08963307 | 0.1111335 | 0.1426262 | 0.1110559
[5 empty] | 0.03393248 | 0.1136149 |  |  | 0.0370155 | 0.1146134 | 0.08870683 | 0.1127441 | 0.1404409 | 0.1126654
[5 empty] | 0.03348117 | 0.115238 |  |  | 0.03683122 | 0.1162508 | 0.08764249 | 0.1143548 | 0.1395572 | 0.1142749
[5 empty] | 0.03105496 | 0.1168611 |  |  | 0.03606279 | 0.1178881 | 0.08716162 | 0.1159654 | 0.1386094 | 0.1158844
[5 empty] | 0.03366263 | 0.1184841 |  |  | 0.03591945 | 0.1195254 | 0.08598579 | 0.117576 | 0.1368317 | 0.1174939
[5 empty] | 0.03031297 | 0.1201072 |  |  | 0.03521041 | 0.1211628 | 0.08533657 | 0.1191867 | 0.1350584 | 0.1191034
[5 empty] | 0.03001476 | 0.1217303 |  |  | 0.03484491 | 0.1228001 | 0.08493553 | 0.1207973 | 0.1345238 | 0.1207129
[5 empty] | 0.02977678 | 0.1233534 |  |  | 0.03483217 | 0.1244374 | 0.08450425 | 0.1224079 | 0.1331622 | 0.1223224
[5 empty] | 0.02960781 | 0.1249764 |  |  | 0.03428141 | 0.1260748 | 0.0831643 | 0.1240186 | 0.1340079 | 0.1239319
[5 empty] | 0.03051663 | 0.1265995 |  |  | 0.03400186 | 0.1277121 | 0.08382339 | 0.1256292 | 0.1330619 | 0.1255414
[5 empty] | 0.03250414 | 0.1282226 |  |  | 0.03430275 | 0.1293494 | 0.08315162 | 0.1272398 | 0.1342111 | 0.1271509
[5 empty] | 0.03051643 | 0.1298456 |  |  | 0.03428681 | 0.1309868 | 0.08361068 | 0.1288505 | 0.1328091 | 0.1287604
[5 empty] | 0.03354112 | 0.1314687 |  |  | 0.03429896 | 0.1326241 | 0.08369899 | 0.1304611 | 0.1330534 | 0.1303699
[5 empty] | 0.02957757 | 0.1330918 |  |  | 0.03402404 | 0.1342614 | 0.08381495 | 0.1320717 | 0.1346415 | 0.1319795
[5 empty] | 0.03162514 | 0.1347148 |  |  | 0.03436139 | 0.1358988 | 0.08405698 | 0.1336823 | 0.1332709 | 0.133589
[5 empty] | 0.02968316 | 0.1363379 |  |  | 0.03431032 | 0.1375361 | 0.0842235 | 0.135293 | 0.134439 | 0.1351985
[5 empty] | 0.03075101 | 0.137961 |  |  | 0.03447016 | 0.1391734 | 0.08441293 | 0.1369036 | 0.1353433 | 0.136808
[5 empty] | 0.03182803 | 0.1395841 |  |  | 0.03424023 | 0.1408108 | 0.08452367 | 0.1385142 | 0.1347813 | 0.1384175
[5 empty] | 0.03191358 | 0.1412071 |  |  | 0.03441985 | 0.1424481 | 0.08535414 | 0.1401249 | 0.1357505 | 0.140027
[5 empty] | 0.03200702 | 0.1428302 |  |  | 0.03460834 | 0.1440854 | 0.08530276 | 0.1417355 | 0.1360484 | 0.1416365
[5 empty] | 0.0301077 | 0.1444533 |  |  | 0.03460502 | 0.1457228 | 0.08516794 | 0.1433461 | 0.1351725 | 0.143246
[5 empty] | 0.03121497 | 0.1460763 |  |  | 0.03460922 | 0.1473601 | 0.08545213 | 0.1449568 | 0.1363337 | 0.1448555
[5 empty] | 0.03433445 | 0.1476994 |  |  | 0.03482026 | 0.1489974 | 0.08562544 | 0.1465674 | 0.1369193 | 0.146465
[5 empty] | 0.0345422 | 0.1493225 |  |  | 0.03514636 | 0.1506348 | 0.08704385 | 0.148178 | 0.1386891 | 0.1480745
[5 empty] | 0.0348456 | 0.1509456 |  |  | 0.03536775 | 0.1522721 | 0.0883595 | 0.1497886 | 0.1408669 | 0.149684
[5 empty] | 0.03422518 | 0.1525686 |  |  | 0.03538736 | 0.1539095 | 0.08872455 | 0.1513993 | 0.1408768 | 0.1512935
[5 empty] | 0.03466146 | 0.1541917 |  |  | 0.03608474 | 0.1555468 | 0.08959115 | 0.1530099 | 0.1432426 | 0.152903
[5 empty] | 0.03313496 | 0.1558148 |  |  | 0.03613943 | 0.1571841 | 0.09091144 | 0.1546205 | 0.1448883 | 0.1545125
[5 empty] | 0.03362619 | 0.1574378 |  |  | 0.03683094 | 0.1588215 | 0.09263758 | 0.1562312 | 0.1472378 | 0.156122
[5 empty] | 0.03311569 | 0.1590609 |  |  | 0.03753884 | 0.1604588 | 0.09392173 | 0.1578418 | 0.1486151 | 0.1577315
[5 empty] | 0.03458397 | 0.160684 |  |  | 0.03764264 | 0.1620961 | 0.09481602 | 0.1594524 | 0.1501441 | 0.159341
[5 empty] | 0.03701155 | 0.162307 |  |  | 0.03842189 | 0.1637335 | 0.09627261 | 0.1610631 | 0.1531494 | 0.1609506
[5 empty] | 0.03438095 | 0.1639301 |  |  | 0.03855612 | 0.1653708 | 0.09643361 | 0.1626737 | 0.1540175 | 0.1625601
[5 empty] | 0.03472394 | 0.1655532 |  |  | 0.0390302 | 0.1670081 | 0.09797346 | 0.1642843 | 0.1543522 | 0.1641696
[5 empty] | 0.03705856 | 0.1671763 |  |  | 0.03948294 | 0.1686455 | 0.09809371 | 0.165895 | 0.1566558 | 0.1657791
[5 empty] | 0.0393854 | 0.1687993 |  |  | 0.03982705 | 0.1702828 | 0.09959585 | 0.1675056 | 0.1574309 | 0.1673886
[5 empty] | 0.0377051 | 0.1704224 |  |  | 0.04036318 | 0.1719201 | 0.09988142 | 0.1691162 | 0.1590797 | 0.1689981
[5 empty] | 0.03801828 | 0.1720455 |  |  | 0.04029198 | 0.1735575 | 0.1003519 | 0.1707268 | 0.1611047 | 0.1706076
[5 empty] | 0.03732553 | 0.1736685 |  |  | 0.04071409 | 0.1751948 | 0.1009089 | 0.1723375 | 0.1620083 | 0.1722171
[5 empty] | 0.0386275 | 0.1752916 |  |  | 0.04123017 | 0.1768321 | 0.1026538 | 0.1739481 | 0.1618929 | 0.1738266
[5 empty] | 0.03792479 | 0.1769147 |  |  | 0.04164087 | 0.1784695 | 0.1026882 | 0.1755587 | 0.164761 | 0.1754361
[5 empty] | 0.04121802 | 0.1785377 |  |  | 0.04194683 | 0.1801068 | 0.1033137 | 0.1771694 | 0.1648149 | 0.1770456
[5 empty] | 0.03950781 | 0.1801608 |  |  | 0.04194871 | 0.1817441 | 0.1037316 | 0.17878 | 0.1658571 | 0.1786551
[5 empty] | 0.03879478 | 0.1817839 |  |  | 0.04244715 | 0.1833815 | 0.1048533 | 0.1803906 | 0.1682088 | 0.1802646
[5 empty] | 0.03908903 | 0.183407 |  |  | 0.04274302 | 0.1850188 | 0.1052169 | 0.1820013 | 0.1692277 | 0.1818741
[5 empty] | 0.04239945 | 0.18503 |  |  | 0.04285179 | 0.1866561 | 0.1067037 | 0.1836119 | 0.169781 | 0.1834836
[5 empty] | 0.04071563 | 0.1866531 |  |  | 0.04317483 | 0.1882935 | 0.1067876 | 0.1852225 | 0.1712273 | 0.1850931
[5 empty] | 0.04302696 | 0.1882762 |  |  | 0.04350097 | 0.1899308 | 0.1078426 | 0.1868332 | 0.1726251 | 0.1867026
[5 empty] | 0.04132282 | 0.1898992 |  |  | 0.04411907 | 0.1915681 | 0.1090426 | 0.1884438 | 0.1728331 | 0.1883121
[5 empty] | 0.0395926 | 0.1915223 |  |  | 0.04431797 | 0.1932055 | 0.1093616 | 0.1900544 | 0.1741097 | 0.1899217
[5 empty] | 0.03982568 | 0.1931454 |  |  | 0.04458652 | 0.1948428 | 0.1104733 | 0.191665 | 0.1743135 | 0.1915312
[5 empty] | 0.04401145 | 0.1947685 |  |  | 0.04471358 | 0.1964802 | 0.1099519 | 0.1932757 | 0.1764031 | 0.1931407
[5 empty] | 0.04014236 | 0.1963915 |  |  | 0.04478798 | 0.1981175 | 0.1104394 | 0.1948863 | 0.1752595 | 0.1947502
[5 empty] | 0.04425641 | 0.1980146 |  |  | 0.0449119 | 0.1997548 | 0.1108203 | 0.1964969 | 0.176506 | 0.1963597
[5 empty] | 0.04336798 | 0.1996377 |  |  | 0.04512881 | 0.2013922 | 0.1108949 | 0.1981076 | 0.1768427 | 0.1979692
[5 empty] | 0.04347704 | 0.2012607 |  |  | 0.04514312 | 0.2030295 | 0.1113633 | 0.1997182 | 0.1765693 | 0.1995787
[5 empty] | 0.04358353 | 0.2028838 |  |  | 0.0453548 | 0.2046668 | 0.1112252 | 0.2013288 | 0.1773858 | 0.2011882
[5 empty] | 0.04368743 | 0.2045069 |  |  | 0.0452638 | 0.2063042 | 0.1113807 | 0.2029395 | 0.1776919 | 0.2027977
[5 empty] | 0.04178869 | 0.2061299 |  |  | 0.04547007 | 0.2079415 | 0.1119296 | 0.2045501 | 0.1786876 | 0.2044072
[5 empty] | 0.04488727 | 0.207753 |  |  | 0.04547359 | 0.2095788 | 0.1120719 | 0.2061607 | 0.1798726 | 0.2060167
[5 empty] | 0.04498314 | 0.2093761 |  |  | 0.0455743 | 0.2112162 | 0.1126073 | 0.2077714 | 0.1800469 | 0.2076262
[5 empty] | 0.04107626 | 0.2109992 |  |  | 0.04607217 | 0.2128535 | 0.1131359 | 0.209382 | 0.1794102 | 0.2092357
[5 empty] | 0.04316658 | 0.2126222 |  |  | 0.04596716 | 0.2144908 | 0.1125575 | 0.2109926 | 0.1798625 | 0.2108452
[5 empty] | 0.04425408 | 0.2142453 |  |  | 0.04585922 | 0.2161282 | 0.1131721 | 0.2126032 | 0.1809035 | 0.2124547
[5 empty] | 0.0413387 | 0.2158684 |  |  | 0.04614832 | 0.2177655 | 0.1136795 | 0.2142139 | 0.1807331 | 0.2140642
[5 empty] | 0.04242041 | 0.2174914 |  |  | 0.04633441 | 0.2194028 | 0.1131797 | 0.2158245 | 0.1818512 | 0.2156737
[5 empty] | 0.04449917 | 0.2191145 |  |  | 0.04611745 | 0.2210402 | 0.1134725 | 0.2174351 | 0.1819575 | 0.2172832
[5 empty] | 0.04257494 | 0.2207376 |  |  | 0.0463974 | 0.2226775 | 0.1146578 | 0.2190458 | 0.1821521 | 0.2188928
[5 empty] | 0.04564769 | 0.2223607 |  |  | 0.04657422 | 0.2243148 | 0.1141356 | 0.2206564 | 0.1824346 | 0.2205023
[5 empty] | 0.04271737 | 0.2239837 |  |  | 0.04634787 | 0.2259522 | 0.1146058 | 0.222267 | 0.182305 | 0.2221118
[5 empty] | 0.04478394 | 0.2256068 |  |  | 0.04671831 | 0.2275895 | 0.1140683 | 0.2238777 | 0.182963 | 0.2237213
[5 empty] | 0.04184737 | 0.2272299 |  |  | 0.04678549 | 0.2292268 | 0.1143229 | 0.2254883 | 0.1821086 | 0.2253308
[5 empty] | 0.04490762 | 0.2288529 |  |  | 0.04684938 | 0.2308642 | 0.1154696 | 0.2270989 | 0.1822416 | 0.2269403
[5 empty] | 0.04496464 | 0.230476 |  |  | 0.04700994 | 0.2325015 | 0.1154083 | 0.2287096 | 0.1830618 | 0.2285498
[5 empty] | 0.0420184 | 0.2320991 |  |  | 0.04696712 | 0.2341388 | 0.1148388 | 0.2303202 | 0.1838691 | 0.2301593
[5 empty] | 0.04206886 | 0.2337221 |  |  | 0.04702088 | 0.2357762 | 0.1155612 | 0.2319308 | 0.1837634 | 0.2317688
[5 empty] | 0.04311598 | 0.2353452 |  |  | 0.04707118 | 0.2374135 | 0.1150752 | 0.2335414 | 0.1831444 | 0.2333783
[5 empty] | 0.04215972 | 0.2369683 |  |  | 0.04691798 | 0.2390509 | 0.1157808 | 0.2351521 | 0.1844121 | 0.2349878
[5 empty] | 0.04320005 | 0.2385914 |  |  | 0.04696125 | 0.2406882 | 0.115678 | 0.2367627 | 0.1837662 | 0.2365973
[5 empty] | 0.04323692 | 0.2402144 |  |  | 0.04730093 | 0.2423255 | 0.1160665 | 0.2383733 | 0.1840066 | 0.2382068
[5 empty] | 0.04327029 | 0.2418375 |  |  | 0.04733698 | 0.2439629 | 0.1152464 | 0.239984 | 0.1836332 | 0.2398163
[5 empty] | 0.04530012 | 0.2434606 |  |  | 0.04696938 | 0.2456002 | 0.1164174 | 0.2415946 | 0.1843458 | 0.2414258
[5 empty] | 0.04532638 | 0.2450836 |  |  | 0.04729807 | 0.2472375 | 0.1161796 | 0.2432052 | 0.1839443 | 0.2430353
[5 empty] | 0.04634903 | 0.2467067 |  |  | 0.04712301 | 0.2488749 | 0.1156328 | 0.2448159 | 0.1843285 | 0.2446448
[5 empty] | 0.04436803 | 0.2483298 |  |  | 0.04734417 | 0.2505122 | 0.1157769 | 0.2464265 | 0.1847983 | 0.2462543
[5 empty] | 0.04238333 | 0.2499528 |  |  | 0.0474615 | 0.2521495 | 0.1156118 | 0.2480371 | 0.1839534 | 0.2478639
[5 empty] | 0.04639491 | 0.2515759 |  |  | 0.04737496 | 0.2537869 | 0.1163375 | 0.2496477 | 0.1844938 | 0.2494734
[5 empty] | 0.04640271 | 0.253199 |  |  | 0.04738451 | 0.2554242 | 0.1159538 | 0.2512584 | 0.1855194 | 0.2510829
[5 empty] | 0.04240671 | 0.2548221 |  |  | 0.04729011 | 0.2570615 | 0.1165607 | 0.252869 | 0.1841298 | 0.2526924
[5 empty] | 0.04239445 | 0.2564451 |  |  | 0.0472911 | 0.2586989 | 0.1154708 | 0.2544796 | 0.1853759 | 0.2543019
[5 empty] | 0.04328292 | 0.2580682 |  |  | 0.04721744 | 0.2603362 | 0.1155082 | 0.2560903 | 0.183487 | 0.2559114
[5 empty] | 0.04506675 | 0.2596913 |  |  | 0.04693036 | 0.2619735 | 0.114496 | 0.2577009 | 0.183002 | 0.2575209
[5 empty] | 0.04375813 | 0.2613143 |  |  | 0.04664265 | 0.2636109 | 0.1145638 | 0.2593115 | 0.1825687 | 0.2591304
[5 empty] | 0.04336924 | 0.2629374 |  |  | 0.04626711 | 0.2652482 | 0.1133417 | 0.2609222 | 0.1795345 | 0.2607399
[5 empty] | 0.04191225 | 0.2645605 |  |  | 0.04611652 | 0.2668855 | 0.1121596 | 0.2625328 | 0.1786469 | 0.2623494
[5 empty] | 0.04039935 | 0.2661836 |  |  | 0.04520369 | 0.2685229 | 0.1110474 | 0.2641434 | 0.1757536 | 0.2639589
[5 empty] | 0.0418427 | 0.2678066 |  |  | 0.0450414 | 0.2701602 | 0.1090351 | 0.2657541 | 0.1740021 | 0.2655684
[5 empty] | 0.04325449 | 0.2694297 |  |  | 0.04444245 | 0.2717975 | 0.1078524 | 0.2673647 | 0.17144 | 0.2671779
[5 empty] | 0.0416469 | 0.2710528 |  |  | 0.04351964 | 0.2734349 | 0.1062294 | 0.2689753 | 0.1687147 | 0.2687874
[5 empty] | 0.0420321 | 0.2726758 |  |  | 0.04278575 | 0.2750722 | 0.1044959 | 0.2705859 | 0.1666739 | 0.2703969
[5 empty] | 0.03942228 | 0.2742989 |  |  | 0.04245359 | 0.2767095 | 0.1035819 | 0.2721966 | 0.1637651 | 0.2720064
[5 empty] | 0.0408296 | 0.275922 |  |  | 0.04153595 | 0.2783469 | 0.1015173 | 0.2738072 | 0.1629359 | 0.2736159
[5 empty] | 0.03826625 | 0.277545 |  |  | 0.04114561 | 0.2799842 | 0.1009319 | 0.2754178 | 0.1602337 | 0.2752254
[5 empty] | 0.0397444 | 0.2791681 |  |  | 0.04039538 | 0.2816216 | 0.09905584 | 0.2770285 | 0.1574062 | 0.276835
[5 empty] | 0.03526014 | 0.2807912 |  |  | 0.04019047 | 0.2832589 | 0.09735209 | 0.2786391 | 0.1549902 | 0.2784445
[5 empty] | 0.03877631 | 0.2824143 |  |  | 0.0396914 | 0.2848962 | 0.09694425 | 0.2802497 | 0.1531675 | 0.280054
[5 empty] | 0.03529065 | 0.2840373 |  |  | 0.03929042 | 0.2865336 | 0.09503185 | 0.2818604 | 0.1521375 | 0.2816635
[5 empty] | 0.03580312 | 0.2856604 |  |  | 0.03838752 | 0.2881709 | 0.09381484 | 0.283471 | 0.1509001 | 0.283273
[5 empty] | 0.03331371 | 0.2872835 |  |  | 0.03818266 | 0.2898082 | 0.09339314 | 0.2850816 | 0.1488553 | 0.2848825
[5 empty] | 0.03682238 | 0.2889065 |  |  | 0.03747581 | 0.2914456 | 0.09216669 | 0.2866923 | 0.1462029 | 0.286492
[5 empty] | 0.0353291 | 0.2905296 |  |  | 0.03726693 | 0.2930829 | 0.0904354 | 0.2883029 | 0.1444428 | 0.2881015
[5 empty] | 0.03283385 | 0.2921527 |  |  | 0.036556 | 0.2947202 | 0.08979921 | 0.2899135 | 0.143075 | 0.289711
[5 empty] | 0.0333366 | 0.2937758 |  |  | 0.03614299 | 0.2963576 | 0.08825805 | 0.2915241 | 0.1404992 | 0.2913205
[5 empty] | 0.03283731 | 0.2953988 |  |  | 0.03542787 | 0.2979949 | 0.08731184 | 0.2931348 | 0.1381154 | 0.29293
[5 empty] | 0.03033596 | 0.2970219 |  |  | 0.0352106 | 0.2996322 | 0.08506053 | 0.2947454 | 0.1371235 | 0.2945395
[5 empty] | 0.03383251 | 0.298645 |  |  | 0.03429117 | 0.3012696 | 0.08480402 | 0.296356 | 0.1349233 | 0.296149
[5 empty] | 0.03132695 | 0.300268 |  |  | 0.03376952 | 0.3029069 | 0.08354227 | 0.2979667 | 0.1332147 | 0.2977585
[5 empty] | 0.03281924 | 0.3018911 |  |  | 0.03354565 | 0.3045442 | 0.08177518 | 0.2995773 | 0.1309977 | 0.299368
[5 empty] | 0.03130936 | 0.3035142 |  |  | 0.03271951 | 0.3061816 | 0.0811027 | 0.3011879 | 0.1275721 | 0.3009775
[5 empty] | 0.02979726 | 0.3051372 |  |  | 0.03229107 | 0.3078189 | 0.07912476 | 0.3027986 | 0.1260378 | 0.302587
[5 empty] | 0.02928293 | 0.3067603 |  |  | 0.03166031 | 0.3094562 | 0.07744127 | 0.3044092 | 0.1237947 | 0.3041965
[5 empty] | 0.03076634 | 0.3083834 |  |  | 0.0314272 | 0.3110936 | 0.07675217 | 0.3060198 | 0.1221427 | 0.3058061
[5 empty] | 0.03024746 | 0.3100065 |  |  | 0.0309917 | 0.3127309 | 0.0759574 | 0.3076305 | 0.1196816 | 0.3074156
[5 empty] | 0.02972625 | 0.3116295 |  |  | 0.03045379 | 0.3143682 | 0.07425687 | 0.3092411 | 0.1177114 | 0.3090251
[5 empty] | 0.02920269 | 0.3132526 |  |  | 0.02951342 | 0.3160056 | 0.07255052 | 0.3108517 | 0.1164319 | 0.3106346
[5 empty] | 0.02667676 | 0.3148757 |  |  | 0.02937059 | 0.3176429 | 0.07183827 | 0.3124623 | 0.112943 | 0.3122441
[5 empty] | 0.02414841 | 0.3164987 |  |  | 0.02882524 | 0.3192802 | 0.06972007 | 0.314073 | 0.1123447 | 0.3138536
[5 empty] | 0.02761763 | 0.3181218 |  |  | 0.02787736 | 0.3209176 | 0.06899582 | 0.3156836 | 0.1093367 | 0.3154631
[5 empty] | 0.02508438 | 0.3197449 |  |  | 0.02742691 | 0.3225549 | 0.06696547 | 0.3172942 | 0.1084191 | 0.3170726
[5 empty] | 0.02554864 | 0.3213679 |  |  | 0.02687387 | 0.3241923 | 0.06642895 | 0.3189049 | 0.1062916 | 0.3186821
[5 empty] | 0.02501038 | 0.322991 |  |  | 0.0265182 | 0.3258296 | 0.06488618 | 0.3205155 | 0.1039542 | 0.3202916