## 1
Общество с ограниченной ответственностью "Инженерная геология" (ООО "ИнжГео") | [11 empty] | Общество с ограниченной ответственностью "Инженерная геология" (ООО "ИнжГео")
Юр. адрес: 117279, г. Москва, ул. Миклухо-Маклая, 36 а, этаж 5, пом. XXIII к. 76-84 | [11 empty] | Юр. адрес: 117279, г. Москва, ул. Миклухо-Маклая, 36 а, этаж 5, пом. XXIII к. 76-84 | [8 empty] | нагр |  |  | X0 | Y0 | R |  | нагр |  |  |  | X0 | Y0 | R | нагр |  |  |  | X0 | Y0 | R |  | нагр |  |  |  | X0 | Y0 | R
Телефон/факс +7 (495) 132-30-00, Адрес электронной почты inbox@inj-geo.ru | [11 empty] | Телефон/факс +7 (495) 132-30-00, Адрес электронной почты inbox@inj-geo.ru | [12 empty] | 0 | [7 empty] | 0 | [6 empty] | 0 | [7 empty] | 0
[21 empty] | девиатор | [6 empty] | девиатор | [6 empty] | девиатор | [7 empty] | девиатор
Испытательная лаборатория ООО «ИнжГео» | [11 empty] | Испытательная лаборатория ООО «ИнжГео» | [8 empty] | x0 | Угол | X | Y |  |  |  | x0 |  | Угол | X | Y |  |  | x0 |  | Угол | X | Y |  |  |  | x0 |  | Угол | X | Y
Адрес места осуществления деятельности лаборатории: г. Москва, просп. Вернадского, д. 51, стр. 1 | [11 empty] | Адрес места осуществления деятельности лаборатории: г. Москва, просп. Вернадского, д. 51, стр. 1 | [9 empty] | 0 | [7 empty] | 0 | [6 empty] | 0 | [7 empty] | 0
Телефон +7(910)4557682, E-mail: slg85@mail.ru | [11 empty] | Телефон +7(910)4557682, E-mail: slg85@mail.ru | [9 empty] | 5 | [7 empty] | 5 | [6 empty] | 5 | [7 empty] | 5
[22 empty] | 10 | [7 empty] | 10 | [6 empty] | 10 | [7 empty] | 10
[12 empty] | Протокол испытаний № 13-63/32 от 30-11-2022 | [9 empty] | 15 | [7 empty] | 15 | [6 empty] | 15 | [7 empty] | 15
[22 empty] | 20 | [7 empty] | 20 | [6 empty] | 20 | [7 empty] | 20
[12 empty] | Наименование и адрес заказчика: Переход трубопровода через р. Енисей | [9 empty] | 25 | [7 empty] | 25 | [6 empty] | 25 | [7 empty] | 25
[12 empty] | Наименование объекта: ООО Регионстрой | [9 empty] | 30 | [7 empty] | 30 | [6 empty] | 30 | [7 empty] | 30
Наименование используемого метода/методики: ГОСТ 12248.4-2020 | [11 empty] | Наименование используемого метода/методики: ГОСТ 12248.3-2020 | [9 empty] | 35 | [7 empty] | 35 | [6 empty] | 35 | [7 empty] | 35
Условия проведения испытания: температура окружающей среды (18 - 25)0С, влажность воздуха (40 - 75)% | [11 empty] | Условия проведения испытания: температура окружающей среды (18 - 25)0С, влажность воздуха (40 - 75)% | [9 empty] | 40 | [7 empty] | 40 | [6 empty] | 40 | [7 empty] | 40
[12 empty] | Дата получение объекта подлежащего испытаниям: 03-11-2022 | [9 empty] | 45 | [7 empty] | 45 | [6 empty] | 45 | [7 empty] | 45
[12 empty] | Дата испытания: 25.10.2022-19.11.2032 | [9 empty] | 50 | [7 empty] | 50 | [6 empty] | 50 | [7 empty] | 50
[22 empty] | 55 | [7 empty] | 55 | [6 empty] | 55 | [7 empty] | 55
Испытание грунтов методом трехосного сжатия | [11 empty] | Испытание грунтов методом трехосного сжатия | [9 empty] | 60 | [7 empty] | 60 | [6 empty] | 60 | [7 empty] | 60
[22 empty] | 65 | [7 empty] | 65 | [6 empty] | 65 | [7 empty] | 65
Лабораторный номер: | [6 empty] | We, д.е. = |  |  |  |  | Лабораторный номер: |  | 1067 |  |  |  | We, д.е. = | 0.337453659 |  |  | 70 | [7 empty] | 70 | [6 empty] | 70 | [7 empty] | 70
Номер скважины: | [6 empty] | ρ, г/см3 = |  |  |  |  | Номер скважины: |  | BH-144 |  |  |  | ρ, г/см3 = | 1.75 |  |  | 75 | [7 empty] | 75 | [6 empty] | 75 | [7 empty] | 75
Глубина отбора, м: | [6 empty] | ρs, г/см3 = |  |  |  |  | Глубина отбора, м: |  | 2.1 |  |  |  | ρs, г/см3 = | 2.7 |  |  | 80 | [7 empty] | 80 | [6 empty] | 80 | [7 empty] | 80
Наименование грунта: | [6 empty] | e, д.е. = |  |  |  |  | Наименование грунта: |  | Суглинок, после оттаивания текучепластичный, легкий пылеватый |  |  |  | e, д.е. = | 1.0635 |  |  | 85 | [7 empty] | 85 | [6 empty] | 85 | [7 empty] | 85
Схема проведения опыта: | [6 empty] | IL, д.е. = |  |  |  |  | Схема проведения опыта: |  | КД |  |  |  | IL, д.е. = | 0.867 |  |  | 90 | [7 empty] | 90 | [6 empty] | 90 | [7 empty] | 90
[22 empty] | 95 | [7 empty] | 95 | [6 empty] | 95 | [7 empty] | 95
[22 empty] | 100 | [7 empty] | 100 | [6 empty] | 100 | [7 empty] | 100
Результаты испытаний | [11 empty] | Результаты испытаний | [9 empty] | 105 | [7 empty] | 105 | [6 empty] | 105 | [7 empty] | 105
[22 empty] | 110 | [7 empty] | 110 | [6 empty] | 110 | [7 empty] | 110
[22 empty] | 115 | [7 empty] | 115 | [6 empty] | 115 | [7 empty] | 115
[22 empty] | 120 | [7 empty] | 120 | [6 empty] | 120 | [7 empty] | 120
[22 empty] | 125 | [7 empty] | 125 | [6 empty] | 125 | [7 empty] | 125
[22 empty] | 130 | [7 empty] | 130 | [6 empty] | 130 | [7 empty] | 130
[22 empty] | 135 | [7 empty] | 135 | [6 empty] | 135 | [7 empty] | 135
[22 empty] | 140 | [7 empty] | 140 | [6 empty] | 140 | [7 empty] | 140
[22 empty] | 145 | [7 empty] | 145 | [6 empty] | 145 | [7 empty] | 145
[22 empty] | 150 | [7 empty] | 150 | [6 empty] | 150 | [7 empty] | 150
[22 empty] | 155 | [7 empty] | 155 | [6 empty] | 155 | [7 empty] | 155
[22 empty] | 160 | [7 empty] | 160 | [6 empty] | 160 | [7 empty] | 160
[22 empty] | 165 | [7 empty] | 165 | [6 empty] | 165 | [7 empty] | 165
[22 empty] | 170 | [7 empty] | 170 | [6 empty] | 170 | [7 empty] | 170
[22 empty] | 175 | [7 empty] | 175 | [6 empty] | 175 | [7 empty] | 175
[22 empty] | 180 | [7 empty] | 180 | [6 empty] | 180 | [7 empty] | 180
[13 empty] | Давление в камере, Мпа σ3 | Вертикальная нагрузка, Мпа σ1 | Поровое давление, Мпа u
| K0, д.е. | 0.809191 |  |  |  |  | Коэфф. Точки | [5 empty] | 0.05 | 0.1002684 | [5 empty] | 1 | [6 empty] | σ3,кПа | σ1,кПа | u, кПа |  |  |  | 4
| q_zg, МПа | 0.04045955 | [10 empty] | 0.15 | 0.2474288 | [27 empty] | δ3, Мпа | δ1-δ3, МПа | δ1, МПа | δ1, КПа
|  |  | Модуль деформации, МПа: | [9 empty] | 0.25 | 0.3945892 | [21 empty] | С, МПа:
|  |  | Е0= |  | Точки модуля (полное напр.), МПа |  |  |  | 0.04045955 | 0.06473528 | [25 empty] | φ, град:
|  |  | E50 = |  | qf (полное напр.), МПа |  |  |  | 0.100979 | [26 empty] | E, Мпа
|  |  | Коэф. Поперечной деформации, ϑ = | [9 empty] | Эффективные значения угла внутреннего трения и удельного сцепления ϕ', С' | [13 empty] | x | 0
[13 empty] | ϕ', град. = | 11 | [12 empty] | y |  |  |  | С, кПа | φ,°
[13 empty] | С', МПа = | 0.011
| Исполнитель: | [6 empty] | Морозов Д.С. |  |  |  |  | Исполнитель: |  |  |  |  | Морозов Д.С.
| Начальник исп. лаборатории: | [6 empty] | Семиколенова Л.Г. |  |  |  |  | Начальник исп. лаборатории: |  |  |  |  | Семиколенова Л.Г.
Лист 1 , всего листов 2 | [11 empty] | Лист 2 , всего листов 2
Частичное воспроизведение протокола испытаний без письменного разрешения ООО «ИнжГео» ЗАПРЕЩАЕТСЯ | [11 empty] | Частичное воспроизведение протокола испытаний без письменного разрешения ООО «ИнжГео» ЗАПРЕЩАЕТСЯ
[5 empty] | второй график |  | первый график | [9 empty] | К Пуассона
dev50 | epsE50 | ind | devE0 | epsE0 | dev | eps | sigma |  | dev1 | eps1 | dev2 | eps2 | dev3 | eps3 |  | Глины
0.05097903 | 0.009834131 |  |  |  | 0 | 0 |  |  | 0 | 0 | 0 | 0 | 0 | 0 |  | < 0 | 0,20-0,30
ind |  |  |  |  | 0.009345939 | 0.00163164 |  |  | 0.015 | 0.002025507 | 0.0225 | 0.0009464985 | 0.0375 | 0.0009832557 |  | 0-0,25 | 0,30-0,38
2 |  |  |  |  | 0.02427573 | 0.003278044 |  |  | 0.01901292 | 0.003225515 | 0.04871439 | 0.002839495 | 0.07229461 | 0.002949767 |  | 0,25< | 0,38-0,45
E0 |  |  |  |  | 0.02349909 | 0.00489492 |  |  | 0.02290513 | 0.004838272 | 0.05538038 | 0.004789473 | 0.08197171 | 0.004791135 |  | Суглинки | 0,35-0,37
epsE0 | devE0 |  |  |  | 0.03668872 | 0.00652656 |  |  | 0.02513418 | 0.00607652 | 0.0606674 | 0.006385964 | 0.08937942 | 0.00638818 |  | Пески и супеси | 0,30-0,35
0.003278044 | 0.02427573 |  |  |  | 0.04479687 | 0.008158199 |  |  | 0.02794283 | 0.008063787 | 0.06546423 | 0.007982455 | 0.09562517 | 0.007985226
[5 empty] | 0.05097903 | 0.009834131 |  |  | 0.02973937 | 0.009676545 | 0.0694355 | 0.009578946 | 0.1017945 | 0.009582271
График E50 |  | График E |  |  | 0.04630164 | 0.01142148 |  |  | 0.03198995 | 0.0112893 | 0.07234583 | 0.01117544 | 0.1071729 | 0.01117932
eps | q | sigma |  |  | 0.05158266 | 0.01305312 |  |  | 0.03369549 | 0.01290206 | 0.07555987 | 0.01277193 | 0.1102459 | 0.01277636
Горизонтальная линия E50 |  | Касательная |  |  | 0.06268278 | 0.01468476 |  |  | 0.03545688 | 0.01451482 | 0.07754224 | 0.01436842 | 0.113899 | 0.01437341
0 |  | a | b |  | 0.06358537 | 0.0163164 |  |  | 0.03757502 | 0.01612757 | 0.07965757 | 0.01596491 | 0.1171178 | 0.01597045
|  |  | 0 |  | 0.06727382 | 0.01794804 |  |  | 0.03855081 | 0.01774033 | 0.0816705 | 0.0175614 | 0.1210877 | 0.0175675
Вертикальная линия E50 |  | p1 и p2 |  |  | 0.06873151 | 0.01957968 |  |  | 0.04028516 | 0.01935309 | 0.08314565 | 0.01915789 | 0.1229944 | 0.01916454
| 0 | 0 |  |  | 0.07594181 | 0.02121132 |  |  | 0.04147895 | 0.02096585 | 0.08374765 | 0.02075438 | 0.1240233 | 0.02076159
[5 empty] | 0.07588812 | 0.02284296 |  |  | 0.04263309 | 0.0225786 | 0.08554113 | 0.02235087 | 0.1269599 | 0.02235863
Касательная линия E50 |  |  |  |  | 0.08055381 | 0.0244746 |  |  | 0.04334848 | 0.02419136 | 0.08659068 | 0.02394736 | 0.1289898 | 0.02395568
0 | 0 | Горизонтальная 1 |  |  | 0.07992227 | 0.02610624 |  |  | 0.04402602 | 0.02580412 | 0.08752419 | 0.02554386 | 0.1295752 | 0.02555272
[5 empty] | 0.08797687 | 0.02773788 |  |  | 0.04486886 | 0.02741688 | 0.08922579 | 0.02714035 | 0.1320139 | 0.02714977
Горизонтальная линия qкр |  |  |  |  | 0.08770099 | 0.02936952 |  |  | 0.04535738 | 0.02902963 | 0.08988842 | 0.02873684 | 0.1332954 | 0.02874681
Горизонтальная линия q |  | Горизонтальная 2 |  |  | 0.08107918 | 0.03100116 |  |  | 0.04572852 | 0.03064239 | 0.09040502 | 0.03033333 | 0.1349092 | 0.03034386
0 |  | 0 |  |  | 0.08629001 | 0.0326328 |  |  | 0.04617853 | 0.03225515 | 0.0920685 | 0.03192982 | 0.1360448 | 0.0319409
[5 empty] | 0.09146552 | 0.03426444 |  |  | 0.04680363 | 0.03386791 | 0.09297181 | 0.03352631 | 0.1367916 | 0.03353795
Вертикальная линия q |  |  |  |  | 0.0885978 | 0.03589608 |  |  | 0.04720008 | 0.03548066 | 0.09400787 | 0.0351228 | 0.1380393 | 0.03513499
| 0 |  |  |  | 0.08767897 | 0.03752772 |  |  | 0.04816412 | 0.03709342 | 0.09476962 | 0.03671929 | 0.1400772 | 0.03673204
[5 empty] | 0.08870111 | 0.03915936 |  |  | 0.04819198 | 0.03870618 | 0.09454997 | 0.03831578 | 0.1404949 | 0.03832908
[5 empty] | 0.08965634 | 0.040791 |  |  | 0.0486799 | 0.04031894 | 0.09554188 | 0.03991227 | 0.1415818 | 0.03992613
[5 empty] | 0.09553675 | 0.04242264 |  |  | 0.04912413 | 0.04193169 | 0.09643826 | 0.04150877 | 0.1428276 | 0.04152317
[5 empty] | 0.09933446 | 0.04405428 |  |  | 0.0495209 | 0.04354445 | 0.09643204 | 0.04310526 | 0.1435216 | 0.04312022
[5 empty] | 0.09804155 | 0.04568592 |  |  | 0.04986645 | 0.04515721 | 0.09671617 | 0.04470175 | 0.1435534 | 0.04471726
[5 empty] | 0.09565014 | 0.04731756 |  |  | 0.04985703 | 0.04676997 | 0.09742879 | 0.04629824 | 0.1445892 | 0.04631431
[5 empty] | 0.09915233 | 0.0489492 |  |  | 0.04978887 | 0.04838272 | 0.09732799 | 0.04789473 | 0.1445887 | 0.04791135
[5 empty] | 0.09554022 | 0.05058084 |  |  | 0.05026835 | 0.04999548 | 0.09678707 | 0.04949122 | 0.1434333 | 0.0495084
[5 empty] | 0.09980591 | 0.05221248 |  |  | 0.05016495 | 0.05160824 | 0.09688687 | 0.05108771 | 0.1441895 | 0.05110544
[5 empty] | 0.1019581 | 0.05384412 |  |  | 0.04993405 | 0.053221 | 0.09713112 | 0.0526842 | 0.1435629 | 0.05270249
[5 empty] | 0.09194896 | 0.05547576 |  |  | 0.04997253 | 0.05483375 | 0.09612355 | 0.05428069 | 0.143859 | 0.05429953
[5 empty] | 0.09688075 | 0.0571074 |  |  | 0.04978239 | 0.05644651 | 0.09616787 | 0.05587718 | 0.1426834 | 0.05589658
[5 empty] | 0.09174933 | 0.05873904 |  |  | 0.04946561 | 0.05805927 | 0.09626782 | 0.05747368 | 0.1428416 | 0.05749362
[5 empty] | 0.09155886 | 0.06037068 |  |  | 0.04952417 | 0.05967202 | 0.09602712 | 0.05907017 | 0.141639 | 0.05909067
[5 empty] | 0.09131351 | 0.06200232 |  |  | 0.04916005 | 0.06128478 | 0.0954495 | 0.06066666 | 0.1412813 | 0.06068771
[5 empty] | 0.09701744 | 0.06363396 |  |  | 0.04927523 | 0.06289754 | 0.09463868 | 0.06226315 | 0.140874 | 0.06228476
[5 empty] | 0.0966748 | 0.0652656 |  |  | 0.0491717 | 0.0645103 | 0.09459838 | 0.06385964 | 0.1397227 | 0.0638818
[5 empty] | 0.09228976 | 0.06689724 |  |  | 0.04885144 | 0.06612305 | 0.09403234 | 0.06545613 | 0.1393328 | 0.06547885
[5 empty] | 0.09586649 | 0.06852888 |  |  | 0.04871642 | 0.06773581 | 0.09364428 | 0.06705262 | 0.1382099 | 0.06707589
[5 empty] | 0.09340915 | 0.07016052 |  |  | 0.04826863 | 0.06934857 | 0.09303793 | 0.06864911 | 0.1376595 | 0.06867294
[5 empty] | 0.08892189 | 0.07179216 |  |  | 0.04791005 | 0.07096133 | 0.092017 | 0.0702456 | 0.1367871 | 0.07026998
[5 empty] | 0.09840888 | 0.0734238 |  |  | 0.04764267 | 0.07257408 | 0.09198523 | 0.07184209 | 0.1356984 | 0.07186703
[5 empty] | 0.08887428 | 0.07505544 |  |  | 0.04726845 | 0.07418684 | 0.09124634 | 0.07343858 | 0.1351988 | 0.07346407
[5 empty] | 0.09332226 | 0.07668708 |  |  | 0.0470894 | 0.0757996 | 0.09100406 | 0.07503508 | 0.1349939 | 0.07506112
[5 empty] | 0.09275697 | 0.07831872 |  |  | 0.04690748 | 0.07741236 | 0.08976212 | 0.07663157 | 0.1334892 | 0.07665816
[5 empty] | 0.09418258 | 0.07995035 |  |  | 0.04672468 | 0.07902511 | 0.08962423 | 0.07822806 | 0.1337902 | 0.07825521
[5 empty] | 0.09360325 | 0.08158199 |  |  | 0.04634298 | 0.08063787 | 0.08918448 | 0.07982455 | 0.1329913 | 0.07985226
[5 empty] | 0.08902314 | 0.08321363 |  |  | 0.04616437 | 0.08225063 | 0.08877712 | 0.08142104 | 0.1310955 | 0.0814493
[5 empty] | 0.08544641 | 0.08484527 |  |  | 0.04606866 | 0.08386339 | 0.08759898 | 0.08301753 | 0.1301937 | 0.08304635
[5 empty] | 0.0878745 | 0.08647691 |  |  | 0.04573259 | 0.08547614 | 0.08706218 | 0.08461402 | 0.1299039 | 0.08464339
[5 empty] | 0.09324192 | 0.08810855 |  |  | 0.04536254 | 0.0870889 | 0.08607888 | 0.08621051 | 0.1284441 | 0.08624044
[5 empty] | 0.08452941 | 0.08974019 |  |  | 0.04496494 | 0.08870166 | 0.0851612 | 0.087807 | 0.1271323 | 0.08783748
[5 empty] | 0.09075054 | 0.09137183 |  |  | 0.04414626 | 0.09031442 | 0.0849213 | 0.08940349 | 0.1252867 | 0.08943453
[5 empty] | 0.08991886 | 0.09300347 |  |  | 0.04391295 | 0.09192717 | 0.0842713 | 0.09099999 | 0.1246251 | 0.09103157
[5 empty] | 0.08204794 | 0.09463511 |  |  | 0.04357148 | 0.09353993 | 0.08272335 | 0.09259648 | 0.1224657 | 0.09262862
[5 empty] | 0.08515133 | 0.09626675 |  |  | 0.04292829 | 0.09515269 | 0.08188959 | 0.09419297 | 0.1216265 | 0.09422566
[5 empty] | 0.0832426 | 0.09789839 |  |  | 0.04258985 | 0.09676545 | 0.08128215 | 0.09578946 | 0.1211255 | 0.09582271
[5 empty] | 0.0873353 | 0.09953003 |  |  | 0.0419626 | 0.0983782 | 0.08081244 | 0.09738595 | 0.1196804 | 0.09741975
[5 empty] | 0.08244301 | 0.1011617 |  |  | 0.04145301 | 0.09999096 | 0.08011245 | 0.09898244 | 0.1184983 | 0.0990168
[5 empty] | 0.08457927 | 0.1027933 |  |  | 0.04144948 | 0.1016037 | 0.07904359 | 0.1005789 | 0.1165127 | 0.1006138
[5 empty] | 0.07775643 | 0.104425 |  |  | 0.04080923 | 0.1032165 | 0.07822326 | 0.1021754 | 0.1153494 | 0.1022109
[5 empty] | 0.07689764 | 0.1060566 |  |  | 0.04033843 | 0.1048292 | 0.07696882 | 0.1037719 | 0.1142343 | 0.1038079
[5 empty] | 0.07396453 | 0.1076882 |  |  | 0.04014634 | 0.106442 | 0.07609766 | 0.1053684 | 0.1122931 | 0.105405
[5 empty] | 0.08097652 | 0.1093199 |  |  | 0.03954219 | 0.1080547 | 0.07502714 | 0.1069649 | 0.1116517 | 0.107002
[5 empty] | 0.07695301 | 0.1109515 |  |  | 0.03883523 | 0.1096675 | 0.07397465 | 0.1085614 | 0.1102359 | 0.1085991
[5 empty] | 0.07691341 | 0.1125832 |  |  | 0.0382347 | 0.1112803 | 0.07345756 | 0.1101579 | 0.1091714 | 0.1101961
[5 empty] | 0.07287714 | 0.1142148 |  |  | 0.03784983 | 0.112893 | 0.07249325 | 0.1117544 | 0.1072842 | 0.1117932
[5 empty] | 0.07586362 | 0.1158464 |  |  | 0.03718988 | 0.1145058 | 0.0713991 | 0.1133509 | 0.1057001 | 0.1133902
[5 empty] | 0.06889224 | 0.1174781 |  |  | 0.03696409 | 0.1161185 | 0.07079248 | 0.1149474 | 0.1052448 | 0.1149872
[5 empty] | 0.06698244 | 0.1191097 |  |  | 0.03668169 | 0.1177313 | 0.07059077 | 0.1165438 | 0.1049441 | 0.1165843
[5 empty] | 0.0691536 | 0.1207414 |  |  | 0.03645193 | 0.119344 | 0.07001134 | 0.1181403 | 0.1030239 | 0.1181813
[5 empty] | 0.06842516 | 0.122373 |  |  | 0.03598405 | 0.1209568 | 0.06897158 | 0.1197368 | 0.10231 | 0.1197784
[5 empty] | 0.06481652 | 0.1240046 |  |  | 0.0359873 | 0.1225696 | 0.06898885 | 0.1213333 | 0.1025282 | 0.1213754
[5 empty] | 0.07334709 | 0.1256363 |  |  | 0.03557092 | 0.1241823 | 0.06916429 | 0.1229298 | 0.1029846 | 0.1229725
[5 empty] | 0.07103628 | 0.1272679 |  |  | 0.0356422 | 0.1257951 | 0.06948916 | 0.1245263 | 0.1023199 | 0.1245695
[5 empty] | 0.06690352 | 0.1288996 |  |  | 0.0355521 | 0.1274078 | 0.06883901 | 0.1261228 | 0.1030924 | 0.1261666
[5 empty] | 0.06690958 | 0.1305312 |  |  | 0.03587531 | 0.1290206 | 0.06921255 | 0.1277193 | 0.1023002 | 0.1277636
[5 empty] | 0.07194679 | 0.1321628 |  |  | 0.03571113 | 0.1306334 | 0.06920851 | 0.1293158 | 0.1030413 | 0.1293607
[5 empty] | 0.07101073 | 0.1337945 |  |  | 0.0360589 | 0.1322461 | 0.06932561 | 0.1309123 | 0.1030139 | 0.1309577
[5 empty] | 0.06409998 | 0.1354261 |  |  | 0.03601792 | 0.1338589 | 0.06946258 | 0.1325088 | 0.1038161 | 0.1325547
[5 empty] | 0.06721312 | 0.1370578 |  |  | 0.03618752 | 0.1354716 | 0.07011813 | 0.1341052 | 0.1041459 | 0.1341518
[5 empty] | 0.06934871 | 0.1386894 |  |  | 0.03626703 | 0.1370844 | 0.070391 | 0.1357017 | 0.1038016 | 0.1357488
[5 empty] | 0.07350533 | 0.140321 |  |  | 0.03635576 | 0.1386971 | 0.0698799 | 0.1372982 | 0.1039811 | 0.1373459
[5 empty] | 0.07368156 | 0.1419527 |  |  | 0.03635304 | 0.1403099 | 0.07068356 | 0.1388947 | 0.1047826 | 0.1389429
[5 empty] | 0.07287596 | 0.1435843 |  |  | 0.03645818 | 0.1419227 | 0.0709007 | 0.1404912 | 0.1051043 | 0.14054
[5 empty] | 0.06908711 | 0.145216 |  |  | 0.03647051 | 0.1435354 | 0.07103216 | 0.1420877 | 0.1045457 | 0.142137
[5 empty] | 0.06731359 | 0.1468476 |  |  | 0.03648938 | 0.1451482 | 0.07091168 | 0.1436842 | 0.1056966 | 0.1437341
[5 empty] | 0.07455396 | 0.1484792 |  |  | 0.03697495 | 0.1467609 | 0.07189205 | 0.1452807 | 0.1068481 | 0.1453311
[5 empty] | 0.07487796 | 0.1501109 |  |  | 0.03686832 | 0.1483737 | 0.07253474 | 0.1468772 | 0.1082427 | 0.1469281
[5 empty] | 0.0684292 | 0.1517425 |  |  | 0.03764897 | 0.1499864 | 0.07390119 | 0.1484737 | 0.1087232 | 0.1485252
[5 empty] | 0.07317193 | 0.1533742 |  |  | 0.03769642 | 0.1515992 | 0.07485287 | 0.1500702 | 0.1110324 | 0.1501222
[5 empty] | 0.07406308 | 0.1550058 |  |  | 0.03819015 | 0.153212 | 0.07575122 | 0.1516666 | 0.112413 | 0.1517193
[5 empty] | 0.06805959 | 0.1566374 |  |  | 0.03870968 | 0.1548247 | 0.07595772 | 0.1532631 | 0.1139078 | 0.1533163
[5 empty] | 0.0771184 | 0.1582691 |  |  | 0.03913449 | 0.1564375 | 0.0771338 | 0.1548596 | 0.1143594 | 0.1549134
[5 empty] | 0.07019645 | 0.1599007 |  |  | 0.04004409 | 0.1580502 | 0.07824093 | 0.1564561 | 0.1155107 | 0.1565104
[5 empty] | 0.07625069 | 0.1615323 |  |  | 0.04061797 | 0.159663 | 0.07914057 | 0.1580526 | 0.1178043 | 0.1581075
[5 empty] | 0.07223806 | 0.163164 |  |  | 0.04073564 | 0.1612757 | 0.07994971 | 0.1596491 | 0.1185589 | 0.1597045
[5 empty] | 0.07411549 | 0.1647956 |  |  | 0.04130535 | 0.1628885 | 0.08054055 | 0.1612456 | 0.1194854 | 0.1613016
[5 empty] | 0.07888097 | 0.1664273 |  |  | 0.04136536 | 0.1645013 | 0.08091528 | 0.1628421 | 0.1202878 | 0.1628986
[5 empty] | 0.07962209 | 0.1680589 |  |  | 0.0418169 | 0.166114 | 0.08197512 | 0.1644386 | 0.1219681 | 0.1644956
[5 empty] | 0.07534544 | 0.1696905 |  |  | 0.04246061 | 0.1677268 | 0.08262129 | 0.1660351 | 0.122528 | 0.1660927
[5 empty] | 0.08505239 | 0.1713222 |  |  | 0.04279715 | 0.1693395 | 0.08265501 | 0.1676316 | 0.1234694 | 0.1676897
[5 empty] | 0.07974431 | 0.1729538 |  |  | 0.04302716 | 0.1709523 | 0.08327752 | 0.169228 | 0.1244941 | 0.1692868
[5 empty] | 0.08342257 | 0.1745855 |  |  | 0.0431513 | 0.172565 | 0.08419002 | 0.1708245 | 0.1249038 | 0.1708838
[5 empty] | 0.08508852 | 0.1762171 |  |  | 0.04367021 | 0.1741778 | 0.08529375 | 0.172421 | 0.1267005 | 0.1724809
[5 empty] | 0.08474353 | 0.1778487 |  |  | 0.04358455 | 0.1757906 | 0.08548992 | 0.1740175 | 0.1268859 | 0.1740779
[5 empty] | 0.08038898 | 0.1794804 |  |  | 0.04399496 | 0.1774033 | 0.08647976 | 0.175614 | 0.1274618 | 0.175675
[5 empty] | 0.08302623 | 0.181112 |  |  | 0.0447021 | 0.1790161 | 0.08626733 | 0.1772105 | 0.1287336 | 0.177272
[5 empty] | 0.09065663 | 0.1827437 |  |  | 0.04490924 | 0.1806288 | 0.08748591 | 0.178807 | 0.1295503 | 0.1788691
[5 empty] | 0.08528673 | 0.1843753 |  |  | 0.04533369 | 0.1822416 | 0.08782836 | 0.1804035 | 0.1298035 | 0.1804661
[5 empty] | 0.08795244 | 0.1860069 |  |  | 0.04556933 | 0.1838543 | 0.08837369 | 0.182 | 0.1309618 | 0.1820631
[5 empty] | 0.0866413 | 0.1876386 |  |  | 0.04570501 | 0.1854671 | 0.08940088 | 0.1835965 | 0.1319942 | 0.1836602
[5 empty] | 0.08632984 | 0.1892702 |  |  | 0.04592955 | 0.1870799 | 0.08938894 | 0.185193 | 0.1329693 | 0.1852572
[5 empty] | 0.09099459 | 0.1909019 |  |  | 0.04653178 | 0.1886926 | 0.09061685 | 0.1867894 | 0.134456 | 0.1868543
[5 empty] | 0.0906121 | 0.1925335 |  |  | 0.04640052 | 0.1903054 | 0.09066363 | 0.1883859 | 0.1349231 | 0.1884513
[5 empty] | 0.0851589 | 0.1941651 |  |  | 0.04672461 | 0.1919181 | 0.09070825 | 0.1899824 | 0.1351394 | 0.1900484
[5 empty] | 0.09461152 | 0.1957968 |  |  | 0.04689287 | 0.1935309 | 0.09135427 | 0.1915789 | 0.1355068 | 0.1916454
[5 empty] | 0.09194649 | 0.1974284 |  |  | 0.04701694 | 0.1951436 | 0.0912861 | 0.1931754 | 0.1358512 | 0.1932425
[5 empty] | 0.08919889 | 0.1990601 |  |  | 0.04703723 | 0.1967564 | 0.09151291 | 0.1947719 | 0.1363881 | 0.1948395
[5 empty] | 0.09044515 | 0.2006917 |  |  | 0.04725486 | 0.1983692 | 0.09233463 | 0.1963684 | 0.1362175 | 0.1964365
[5 empty] | 0.0956859 | 0.2023233 |  |  | 0.04726981 | 0.1999819 | 0.09245119 | 0.1979649 | 0.1373392 | 0.1980336
[5 empty] | 0.09192106 | 0.203955 |  |  | 0.04768202 | 0.2015947 | 0.09266251 | 0.1995614 | 0.1365531 | 0.1996306
[5 empty] | 0.09115054 | 0.2055866 |  |  | 0.04759147 | 0.2032074 | 0.0924685 | 0.2011579 | 0.1381591 | 0.2012277
[5 empty] | 0.08837426 | 0.2072183 |  |  | 0.0479981 | 0.2048202 | 0.09246909 | 0.2027544 | 0.1380571 | 0.2028247
[5 empty] | 0.09359213 | 0.2088499 |  |  | 0.04790188 | 0.206433 | 0.09316421 | 0.2043508 | 0.137947 | 0.2044218
[5 empty] | 0.09280406 | 0.2104815 |  |  | 0.04820277 | 0.2080457 | 0.09295378 | 0.2059473 | 0.1381286 | 0.2060188
[5 empty] | 0.08900996 | 0.2121132 |  |  | 0.04790072 | 0.2096585 | 0.09333772 | 0.2075438 | 0.1380019 | 0.2076159
[5 empty] | 0.09720976 | 0.2137448 |  |  | 0.0483957 | 0.2112712 | 0.09391595 | 0.2091403 | 0.1390667 | 0.2092129
[5 empty] | 0.09340336 | 0.2153765 |  |  | 0.04838765 | 0.212884 | 0.09348839 | 0.2107368 | 0.1389229 | 0.21081
[5 empty] | 0.08859067 | 0.2170081 |  |  | 0.04827655 | 0.2144967 | 0.09385497 | 0.2123333 | 0.1398704 | 0.212407
[5 empty] | 0.09177162 | 0.2186397 |  |  | 0.04826235 | 0.2161095 | 0.09401562 | 0.2139298 | 0.1391091 | 0.214004
[5 empty] | 0.08894611 | 0.2202714 |  |  | 0.04834501 | 0.2177223 | 0.09477024 | 0.2155263 | 0.1392388 | 0.2156011
[5 empty] | 0.09111406 | 0.221903 |  |  | 0.04852448 | 0.219335 | 0.09411878 | 0.2171228 | 0.1398595 | 0.2171981
[5 empty] | 0.09127538 | 0.2235347 |  |  | 0.04900074 | 0.2209478 | 0.09486114 | 0.2187193 | 0.1401711 | 0.2187952
[5 empty] | 0.09542999 | 0.2251663 |  |  | 0.04907373 | 0.2225605 | 0.09499725 | 0.2203158 | 0.1398733 | 0.2203922
[5 empty] | 0.09757779 | 0.2267979 |  |  | 0.04874341 | 0.2241733 | 0.09492704 | 0.2219122 | 0.1400662 | 0.2219893
[5 empty] | 0.09171871 | 0.2284296 |  |  | 0.04910975 | 0.225786 | 0.09455042 | 0.2235087 | 0.1407496 | 0.2235863
[5 empty] | 0.09485265 | 0.2300612 |  |  | 0.04907269 | 0.2273988 | 0.09536733 | 0.2251052 | 0.1417233 | 0.2251834
[5 empty] | 0.09597953 | 0.2316929 |  |  | 0.04903221 | 0.2290116 | 0.09477767 | 0.2267017 | 0.1411873 | 0.2267804
[5 empty] | 0.09709927 | 0.2333245 |  |  | 0.04928827 | 0.2306243 | 0.09558138 | 0.2282982 | 0.1421415 | 0.2283774
[5 empty] | 0.09721177 | 0.2349561 |  |  | 0.04914081 | 0.2322371 | 0.09537838 | 0.2298947 | 0.1413857 | 0.2299745
[5 empty] | 0.09331696 | 0.2365878 |  |  | 0.04898979 | 0.2338498 | 0.09576859 | 0.2314912 | 0.1416198 | 0.2315715
[5 empty] | 0.09441474 | 0.2382194 |  |  | 0.04923519 | 0.2354626 | 0.09545194 | 0.2330877 | 0.1412437 | 0.2331686
[5 empty] | 0.100505 | 0.2398511 |  |  | 0.04957695 | 0.2370753 | 0.09602833 | 0.2346842 | 0.1421573 | 0.2347656
[5 empty] | 0.09858773 | 0.2414827 |  |  | 0.04921503 | 0.2386881 | 0.09589771 | 0.2362807 | 0.1424605 | 0.2363627
[5 empty] | 0.09766278 | 0.2431143 |  |  | 0.0491494 | 0.2403009 | 0.09555999 | 0.2378772 | 0.1420532 | 0.2379597
[5 empty] | 0.09473007 | 0.244746 |  |  | 0.04918001 | 0.2419136 | 0.09611509 | 0.2394736 | 0.1417351 | 0.2395568
[5 empty] | 0.09478953 | 0.2463776 |  |  | 0.04950682 | 0.2435264 | 0.09546294 | 0.2410701 | 0.1422064 | 0.2411538
[5 empty] | 0.09384106 | 0.2480093 |  |  | 0.0497298 | 0.2451391 | 0.09610346 | 0.2426666 | 0.1418667 | 0.2427509
[5 empty] | 0.09388458 | 0.2496409 |  |  | 0.04964889 | 0.2467519 | 0.09633657 | 0.2442631 | 0.142516 | 0.2443479
[5 empty] | 0.09792001 | 0.2512725 |  |  | 0.04976406 | 0.2483646 | 0.09606219 | 0.2458596 | 0.1419542 | 0.2459449
[5 empty] | 0.1009472 | 0.2529042 |  |  | 0.04977526 | 0.2499774 | 0.09598025 | 0.2474561 | 0.1431812 | 0.247542
[5 empty] | 0.09596622 | 0.2545358 |  |  | 0.04968247 | 0.2515902 | 0.09609067 | 0.2490526 | 0.1425969 | 0.249139
[5 empty] | 0.1009768 | 0.2561675 |  |  | 0.04928562 | 0.2532029 | 0.09629066 | 0.2506491 | 0.1420978 | 0.2507361
[5 empty] | 0.09397136 | 0.2577991 |  |  | 0.04945239 | 0.2548157 | 0.09593634 | 0.2522456 | 0.1416736 | 0.2523331
[5 empty] | 0.09777979 | 0.2594307 |  |  | 0.04950355 | 0.2564284 | 0.09556348 | 0.2538421 | 0.1420244 | 0.2539302
[5 empty] | 0.09135249 | 0.2610624 |  |  | 0.04934716 | 0.2580412 | 0.09449619 | 0.2554386 | 0.1414859 | 0.2555272
[5 empty] | 0.09771637 | 0.262694 |  |  | 0.04869604 | 0.2596539 | 0.09425855 | 0.257035 | 0.140094 | 0.2571243
[5 empty] | 0.09489837 | 0.2643257 |  |  | 0.048263 | 0.2612667 | 0.09307467 | 0.2586315 | 0.1388844 | 0.2587213
[5 empty] | 0.09492539 | 0.2659573 |  |  | 0.04806087 | 0.2628795 | 0.09256864 | 0.260228 | 0.137593 | 0.2603184
[5 empty] | 0.09482435 | 0.2675889 |  |  | 0.04710247 | 0.2644922 | 0.09076456 | 0.2618245 | 0.1355555 | 0.2619154
[5 empty] | 0.08662219 | 0.2692206 |  |  | 0.0466006 | 0.266105 | 0.08978653 | 0.263421 | 0.1334077 | 0.2635124
[5 empty] | 0.09034581 | 0.2708522 |  |  | 0.04576808 | 0.2677177 | 0.08845864 | 0.2650175 | 0.1311855 | 0.2651095
[5 empty] | 0.08602214 | 0.2724839 |  |  | 0.04551774 | 0.2693305 | 0.088005 | 0.266614 | 0.1301246 | 0.2667065
[5 empty] | 0.0846781 | 0.2741155 |  |  | 0.04486239 | 0.2709432 | 0.0864497 | 0.2682105 | 0.1282609 | 0.2683036
[5 empty] | 0.08134061 | 0.2757471 |  |  | 0.04431485 | 0.272556 | 0.08461684 | 0.269807 | 0.1262301 | 0.2699006
[5 empty] | 0.08503659 | 0.2773788 |  |  | 0.04328793 | 0.2741688 | 0.08353052 | 0.2714035 | 0.124068 | 0.2714977
[5 empty] | 0.08679296 | 0.2790104 |  |  | 0.04259445 | 0.2757815 | 0.08261483 | 0.273 | 0.1231105 | 0.2730947
[5 empty] | 0.07863664 | 0.2806421 |  |  | 0.04244723 | 0.2773943 | 0.0812922 | 0.2745964 | 0.1215911 | 0.2746918
[5 empty] | 0.07957179 | 0.2822737 |  |  | 0.04203271 | 0.279007 | 0.08090475 | 0.2761929 | 0.1201252 | 0.2762888
[5 empty] | 0.08051397 | 0.2839053 |  |  | 0.04101664 | 0.2806198 | 0.07961364 | 0.2777894 | 0.1190539 | 0.2778858
[5 empty] | 0.08145214 | 0.285537 |  |  | 0.04099862 | 0.2822326 | 0.07861883 | 0.2793859 | 0.1168771 | 0.2794829
[5 empty] | 0.07738623 | 0.2871686 |  |  | 0.04047863 | 0.2838453 | 0.07742026 | 0.2809824 | 0.1160947 | 0.2810799
[5 empty] | 0.07631617 | 0.2888003 |  |  | 0.03985664 | 0.2854581 | 0.07651786 | 0.2825789 | 0.1140066 | 0.282677
[5 empty] | 0.0792419 | 0.2904319 |  |  | 0.0393326 | 0.2870708 | 0.07541159 | 0.2841754 | 0.1123127 | 0.284274
[5 empty] | 0.07216336 | 0.2920635 |  |  | 0.03850651 | 0.2886836 | 0.07500138 | 0.2857719 | 0.1109131 | 0.2858711
[5 empty] | 0.07608048 | 0.2936952 |  |  | 0.03797831 | 0.2902963 | 0.07358717 | 0.2873684 | 0.1093074 | 0.2874681
[5 empty] | 0.06899321 | 0.2953268 |  |  | 0.03754799 | 0.2919091 | 0.07246892 | 0.2889649 | 0.1073958 | 0.2890652
[5 empty] | 0.06990146 | 0.2969585 |  |  | 0.03681551 | 0.2935219 | 0.07174656 | 0.2905614 | 0.1069781 | 0.2906622
[5 empty] | 0.07480519 | 0.2985901 |  |  | 0.03648085 | 0.2951346 | 0.07112004 | 0.2921578 | 0.1049542 | 0.2922593
[5 empty] | 0.06670432 | 0.3002217 |  |  | 0.03614397 | 0.2967474 | 0.06998929 | 0.2937543 | 0.103824 | 0.2938563
[5 empty] | 0.0725988 | 0.3018534 |  |  | 0.03560484 | 0.2983601 | 0.06875426 | 0.2953508 | 0.1024875 | 0.2954533
[5 empty] | 0.06348856 | 0.303485 |  |  | 0.03506343 | 0.2999729 | 0.0676149 | 0.2969473 | 0.1006445 | 0.2970504
[5 empty] | 0.06037354 | 0.3051167 |  |  | 0.03461971 | 0.3015856 | 0.06687115 | 0.2985438 | 0.09829502 | 0.2986474
[5 empty] | 0.06525367 | 0.3067483 |  |  | 0.03397365 | 0.3031984 | 0.06542295 | 0.3001403 | 0.09753892 | 0.3002445
[5 empty] | 0.06512889 | 0.3083799 |  |  | 0.03342523 | 0.3048112 | 0.06467024 | 0.3017368 | 0.09617613 | 0.3018415
[5 empty] | 0.06099913 | 0.3100116 |  |  | 0.0328744 | 0.3064239 | 0.06311297 | 0.3033333 | 0.09420657 | 0.3034386
[5 empty] | 0.05686433 | 0.3116432 |  |  | 0.03222114 | 0.3080367 | 0.06225107 | 0.3049298 | 0.09263013 | 0.3050356
[5 empty] | 0.06072443 | 0.3132749 |  |  | 0.03166543 | 0.3096494 | 0.0609845 | 0.3065263 | 0.09104676 | 0.3066327
[5 empty] | 0.05557937 | 0.3149065 |  |  | 0.03120722 | 0.3112622 | 0.05971319 | 0.3081228 | 0.08905635 | 0.3082297
[5 empty] | 0.05942908 | 0.3165381 |  |  | 0.03024649 | 0.3128749 | 0.05873709 | 0.3097192 | 0.08765882 | 0.3098268
[5 empty] | 0.06127349 | 0.3181698 |  |  | 0.02988321 | 0.3144877 | 0.05805615 | 0.3113157 | 0.08635409 | 0.3114238
[5 empty] | 0.05711254 | 0.3198014 |  |  | 0.02951735 | 0.3161005 | 0.05687029 | 0.3129122 | 0.08474208 | 0.3130208
[5 empty] | 0.04994618 | 0.3214331 |  |  | 0.02864887 | 0.3177132 | 0.05567947 | 0.3145087 | 0.0830227 | 0.3146179
[5 empty] | 0.05077432 | 0.3230647 |  |  | 0.02827775 | 0.319326 | 0.05438363 | 0.3161052 | 0.08109586 | 0.3162149
[5 empty] | 0.04759692 | 0.3246963 |  |  | 0.02780396 | 0.3209387 | 0.05368272 | 0.3177017 | 0.07886148 | 0.317812