## 1
Общество с ограниченной ответственностью "Инженерная геология" (ООО "ИнжГео") | [11 empty] | Общество с ограниченной ответственностью "Инженерная геология" (ООО "ИнжГео")
Юр. адрес: 117279, г. Москва, ул. Миклухо-Маклая, 36 а, этаж 5, пом. XXIII к. 76-84 | [11 empty] | Юр. адрес: 117279, г. Москва, ул. Миклухо-Маклая, 36 а, этаж 5, пом. XXIII к. 76-84 | [8 empty] | нагр |  |  | X0 | Y0 | R |  | нагр |  |  |  | X0 | Y0 | R | нагр |  |  |  | X0 | Y0 | R |  | нагр |  |  |  | X0 | Y0 | R
Телефон/факс +7 (495) 132-30-00, Адрес электронной почты inbox@inj-geo.ru | [11 empty] | Телефон/факс +7 (495) 132-30-00, Адрес электронной почты inbox@inj-geo.ru | [12 empty] | 0 | [7 empty] | 0 | [6 empty] | 0 | [7 empty] | 0
[21 empty] | девиатор | [6 empty] | девиатор | [6 empty] | девиатор | [7 empty] | девиатор
Испытательная лаборатория ООО «ИнжГео» | [11 empty] | Испытательная лаборатория ООО «ИнжГео» | [8 empty] | x0 | Угол | X | Y |  |  |  | x0 |  | Угол | X | Y |  |  | x0 |  | Угол | X | Y |  |  |  | x0 |  | Угол | X | Y
Адрес места осуществления деятельности лаборатории: г. Москва, просп. Вернадского, д. 51, стр. 1 | [11 empty] | Адрес места осуществления деятельности лаборатории: г. Москва, просп. Вернадского, д. 51, стр. 1 | [9 empty] | 0 | [7 empty] | 0 | [6 empty] | 0 | [7 empty] | 0
Телефон +7(910)4557682, E-mail: slg85@mail.ru | [11 empty] | Телефон +7(910)4557682, E-mail: slg85@mail.ru | [9 empty] | 5 | [7 empty] | 5 | [6 empty] | 5 | [7 empty] | 5
[22 empty] | 10 | [7 empty] | 10 | [6 empty] | 10 | [7 empty] | 10
[12 empty] | Протокол испытаний № 13-63/36 от 04-12-2022 | [9 empty] | 15 | [7 empty] | 15 | [6 empty] | 15 | [7 empty] | 15
[22 empty] | 20 | [7 empty] | 20 | [6 empty] | 20 | [7 empty] | 20
[12 empty] | Наименование и адрес заказчика: Переход трубопровода через р. Енисей | [9 empty] | 25 | [7 empty] | 25 | [6 empty] | 25 | [7 empty] | 25
[12 empty] | Наименование объекта: ООО Регионстрой | [9 empty] | 30 | [7 empty] | 30 | [6 empty] | 30 | [7 empty] | 30
Наименование используемого метода/методики: ГОСТ 12248.4-2020 | [11 empty] | Наименование используемого метода/методики: ГОСТ 12248.3-2020 | [9 empty] | 35 | [7 empty] | 35 | [6 empty] | 35 | [7 empty] | 35
Условия проведения испытания: температура окружающей среды (18 - 25)0С, влажность воздуха (40 - 75)% | [11 empty] | Условия проведения испытания: температура окружающей среды (18 - 25)0С, влажность воздуха (40 - 75)% | [9 empty] | 40 | [7 empty] | 40 | [6 empty] | 40 | [7 empty] | 40
[12 empty] | Дата получение объекта подлежащего испытаниям: 07-11-2022 | [9 empty] | 45 | [7 empty] | 45 | [6 empty] | 45 | [7 empty] | 45
[12 empty] | Дата испытания: 25.10.2022-19.11.2036 | [9 empty] | 50 | [7 empty] | 50 | [6 empty] | 50 | [7 empty] | 50
[22 empty] | 55 | [7 empty] | 55 | [6 empty] | 55 | [7 empty] | 55
Испытание грунтов методом трехосного сжатия | [11 empty] | Испытание грунтов методом трехосного сжатия | [9 empty] | 60 | [7 empty] | 60 | [6 empty] | 60 | [7 empty] | 60
[22 empty] | 65 | [7 empty] | 65 | [6 empty] | 65 | [7 empty] | 65
Лабораторный номер: | [6 empty] | We, д.е. = |  |  |  |  | Лабораторный номер: |  | 1071 |  |  |  | We, д.е. = | 0.53286882 |  |  | 70 | [7 empty] | 70 | [6 empty] | 70 | [7 empty] | 70
Номер скважины: | [6 empty] | ρ, г/см3 = |  |  |  |  | Номер скважины: |  | BH-004 |  |  |  | ρ, г/см3 = | 1.5 |  |  | 75 | [7 empty] | 75 | [6 empty] | 75 | [7 empty] | 75
Глубина отбора, м: | [6 empty] | ρs, г/см3 = |  |  |  |  | Глубина отбора, м: |  | 1.5 |  |  |  | ρs, г/см3 = | 2.73 |  |  | 80 | [7 empty] | 80 | [6 empty] | 80 | [7 empty] | 80
Наименование грунта: | [6 empty] | e, д.е. = |  |  |  |  | Наименование грунта: |  | Суглинок, после оттаивания текучий, легкий пылеватый |  |  |  | e, д.е. = | 1.789821 |  |  | 85 | [7 empty] | 85 | [6 empty] | 85 | [7 empty] | 85
Схема проведения опыта: | [6 empty] | IL, д.е. = |  |  |  |  | Схема проведения опыта: |  | КД |  |  |  | IL, д.е. = | 2.365 |  |  | 90 | [7 empty] | 90 | [6 empty] | 90 | [7 empty] | 90
[22 empty] | 95 | [7 empty] | 95 | [6 empty] | 95 | [7 empty] | 95
[22 empty] | 100 | [7 empty] | 100 | [6 empty] | 100 | [7 empty] | 100
Результаты испытаний | [11 empty] | Результаты испытаний | [9 empty] | 105 | [7 empty] | 105 | [6 empty] | 105 | [7 empty] | 105
[22 empty] | 110 | [7 empty] | 110 | [6 empty] | 110 | [7 empty] | 110
[22 empty] | 115 | [7 empty] | 115 | [6 empty] | 115 | [7 empty] | 115
[22 empty] | 120 | [7 empty] | 120 | [6 empty] | 120 | [7 empty] | 120
[22 empty] | 125 | [7 empty] | 125 | [6 empty] | 125 | [7 empty] | 125
[22 empty] | 130 | [7 empty] | 130 | [6 empty] | 130 | [7 empty] | 130
[22 empty] | 135 | [7 empty] | 135 | [6 empty] | 135 | [7 empty] | 135
[22 empty] | 140 | [7 empty] | 140 | [6 empty] | 140 | [7 empty] | 140
[22 empty] | 145 | [7 empty] | 145 | [6 empty] | 145 | [7 empty] | 145
[22 empty] | 150 | [7 empty] | 150 | [6 empty] | 150 | [7 empty] | 150
[22 empty] | 155 | [7 empty] | 155 | [6 empty] | 155 | [7 empty] | 155
[22 empty] | 160 | [7 empty] | 160 | [6 empty] | 160 | [7 empty] | 160
[22 empty] | 165 | [7 empty] | 165 | [6 empty] | 165 | [7 empty] | 165
[22 empty] | 170 | [7 empty] | 170 | [6 empty] | 170 | [7 empty] | 170
[22 empty] | 175 | [7 empty] | 175 | [6 empty] | 175 | [7 empty] | 175
[22 empty] | 180 | [7 empty] | 180 | [6 empty] | 180 | [7 empty] | 180
[13 empty] | Давление в камере, Мпа σ3 | Вертикальная нагрузка, Мпа σ1 | Поровое давление, Мпа u
| K0, д.е. | 0.7750489 |  |  |  |  | Коэфф. Точки | [5 empty] | 0.05 | 0.08656714 | [5 empty] | 1 | [6 empty] | σ3,кПа | σ1,кПа | u, кПа |  |  |  | 4
| q_zg, МПа | 0.03875245 | [10 empty] | 0.15 | 0.2446154 | [27 empty] | δ3, Мпа | δ1-δ3, МПа | δ1, МПа | δ1, КПа
|  |  | Модуль деформации, МПа: | [9 empty] | 0.25 | 0.4026636 | [21 empty] | С, МПа:
|  |  | Е0= |  | Точки модуля (полное напр.), МПа |  |  |  | 0.03875245 | 0.06200392 | [25 empty] | φ, град:
|  |  | E50 = |  | qf (полное напр.), МПа |  |  |  | 0.06046316 | [26 empty] | E, Мпа
|  |  | Коэф. Поперечной деформации, ϑ = | [9 empty] | Эффективные значения угла внутреннего трения и удельного сцепления ϕ', С' | [13 empty] | x | 0
[13 empty] | ϕ', град. = | 13 | [12 empty] | y |  |  |  | С, кПа | φ,°
[13 empty] | С', МПа = | 0.003
| Исполнитель: | [6 empty] | Морозов Д.С. |  |  |  |  | Исполнитель: |  |  |  |  | Морозов Д.С.
| Начальник исп. лаборатории: | [6 empty] | Семиколенова Л.Г. |  |  |  |  | Начальник исп. лаборатории: |  |  |  |  | Семиколенова Л.Г.
Лист 1 , всего листов 2 | [11 empty] | Лист 2 , всего листов 2
Частичное воспроизведение протокола испытаний без письменного разрешения ООО «ИнжГео» ЗАПРЕЩАЕТСЯ | [11 empty] | Частичное воспроизведение протокола испытаний без письменного разрешения ООО «ИнжГео» ЗАПРЕЩАЕТСЯ
[5 empty] | второй график |  | первый график | [9 empty] | К Пуассона
dev50 | epsE50 | ind | devE0 | epsE0 | dev | eps | sigma |  | dev1 | eps1 | dev2 | eps2 | dev3 | eps3 |  | Глины
0.01046316 | 0.008712761 |  |  |  | 0 | 0 |  |  | 0 | 0 | 0 | 0 | 0 | 0 |  | < 0 | 0,20-0,30
ind |  |  |  |  | 0.001701316 | 0.001626005 |  |  | 0.003496676 | 0.001638712 | 0.009843338 | 0.001643625 | 0.0179155 | 0.001638712 |  | 0-0,25 | 0,30-0,38
2 |  |  |  |  | 0.005812867 | 0.002904254 |  |  | 0.0075 | 0.0037471875 | 0.0225 | 0.00407303 | 0.0375 | 0.0037471875 |  | 0,25< | 0,38-0,45
E0 |  |  |  |  | 0.005843361 | 0.004878015 |  |  | 0.009274225 | 0.004916137 | 0.02586502 | 0.004930874 | 0.04394039 | 0.004916137 |  | Суглинки | 0,35-0,37
epsE0 | devE0 |  |  |  | 0.008106153 | 0.006504019 |  |  | 0.01193361 | 0.00655485 | 0.03101545 | 0.006574498 | 0.05410402 | 0.00655485 |  | Пески и супеси | 0,30-0,35
0.002904254 | 0.005812867 |  |  |  | 0.01046316 | 0.008712761 |  |  | 0.01448513 | 0.008193562 | 0.0368799 | 0.008218123 | 0.06185912 | 0.008193562
[5 empty] | 0.01104315 | 0.009756029 |  |  | 0.01643864 | 0.009832275 | 0.0410755 | 0.009861748 | 0.07037237 | 0.009832275
График E50 |  | График E |  |  | 0.01192284 | 0.01138203 |  |  | 0.01828357 | 0.0112415625 | 0.04730768 | 0.01221909 | 0.07633179 | 0.0112415625
eps | q | sigma |  |  | 0.01076961 | 0.01300804 |  |  | 0.01998347 | 0.0131097 | 0.04856728 | 0.013149 | 0.08247027 | 0.0131097
Горизонтальная линия E50 |  | Касательная |  |  | 0.0135797 | 0.01463404 |  |  | 0.02160376 | 0.01474841 | 0.05235629 | 0.01479262 | 0.0884031 | 0.01474841
0 |  | a | b |  | 0.01234932 | 0.01626005 |  |  | 0.02276224 | 0.01638712 | 0.05678337 | 0.01643625 | 0.09407068 | 0.01638712
|  |  | 0 |  | 0.01407469 | 0.01788605 |  |  | 0.02415212 | 0.01802584 | 0.05971809 | 0.01807987 | 0.1000303 | 0.01802584
Вертикальная линия E50 |  | p1 и p2 |  |  | 0.01575203 | 0.01951206 |  |  | 0.02556666 | 0.01966455 | 0.06362998 | 0.0197235 | 0.1067391 | 0.01966455
| 0 | 0 |  |  | 0.01637757 | 0.02113806 |  |  | 0.02699907 | 0.02130326 | 0.06718862 | 0.02136712 | 0.1108546 | 0.02130326
[5 empty] | 0.01494751 | 0.02276407 |  |  | 0.02814258 | 0.02294197 | 0.07016355 | 0.02301074 | 0.1159339 | 0.02294197
Касательная линия E50 |  |  |  |  | 0.01745809 | 0.02439007 |  |  | 0.02909044 | 0.02458069 | 0.07362435 | 0.02465437 | 0.1211342 | 0.02458069
0 | 0 | Горизонтальная 1 |  |  | 0.01590551 | 0.02601608 |  |  | 0.02983586 | 0.0262194 | 0.07614055 | 0.02629799 | 0.125113 | 0.0262194
[5 empty] | 0.017286 | 0.02764208 |  |  | 0.03067209 | 0.02785811 | 0.07868173 | 0.02794162 | 0.1277274 | 0.02785811
Горизонтальная линия qкр |  |  |  |  | 0.01659579 | 0.02926809 |  |  | 0.03139234 | 0.02949682 | 0.08001743 | 0.02958524 | 0.1307348 | 0.02949682
Горизонтальная линия q |  | Горизонтальная 2 |  |  | 0.01684875 | 0.03089409 |  |  | 0.03198986 | 0.03113554 | 0.08201722 | 0.03122887 | 0.1337923 | 0.03113554
0 |  | 0 |  |  | 0.01909212 | 0.0325201 |  |  | 0.03266372 | 0.03277425 | 0.08365065 | 0.03287249 | 0.1360847 | 0.03277425
[5 empty] | 0.01832729 | 0.0341461 |  |  | 0.03299723 | 0.03441296 | 0.08470127 | 0.03451612 | 0.1378946 | 0.03441296
Вертикальная линия q |  |  |  |  | 0.01755267 | 0.03577211 |  |  | 0.03361732 | 0.03605167 | 0.08641094 | 0.03615974 | 0.1398484 | 0.03605167
| 0 |  |  |  | 0.01976664 | 0.03739811 |  |  | 0.0340211 | 0.03769039 | 0.08668214 | 0.03780337 | 0.1413341 | 0.03769039
[5 empty] | 0.0189676 | 0.03902412 |  |  | 0.03430571 | 0.0393291 | 0.08840738 | 0.03944699 | 0.1436398 | 0.0393291
[5 empty] | 0.01815395 | 0.04065012 |  |  | 0.03466828 | 0.04096781 | 0.08877916 | 0.04109062 | 0.1445535 | 0.04096781
[5 empty] | 0.02032408 | 0.04227613 |  |  | 0.03510594 | 0.04260652 | 0.09039 | 0.04273424 | 0.1455632 | 0.04260652
[5 empty] | 0.02047639 | 0.04390213 |  |  | 0.03541582 | 0.04424524 | 0.09113241 | 0.04437786 | 0.1477569 | 0.04424524
[5 empty] | 0.01960928 | 0.04552814 |  |  | 0.03549505 | 0.04588395 | 0.09129889 | 0.04602149 | 0.1482227 | 0.04588395
[5 empty] | 0.01872114 | 0.04715414 |  |  | 0.03564076 | 0.04752266 | 0.09248194 | 0.04766511 | 0.1493485 | 0.04752266
[5 empty] | 0.01981037 | 0.04878015 |  |  | 0.03615008 | 0.04916137 | 0.09307409 | 0.04930874 | 0.1506224 | 0.04916137
[5 empty] | 0.01987536 | 0.05040615 |  |  | 0.03612015 | 0.05080008 | 0.09306784 | 0.05095236 | 0.1515324 | 0.05080008
[5 empty] | 0.02092632 | 0.05203216 |  |  | 0.03634809 | 0.0524388 | 0.0933557 | 0.05259599 | 0.1515666 | 0.0524388
[5 empty] | 0.01992627 | 0.05365816 |  |  | 0.03656714 | 0.05407751 | 0.09373017 | 0.05423961 | 0.1526636 | 0.05407751
[5 empty] | 0.01891811 | 0.05528417 |  |  | 0.03636612 | 0.05571622 | 0.09461536 | 0.05588324 | 0.1513593 | 0.05571622
[5 empty] | 0.02089671 | 0.05691017 |  |  | 0.03635922 | 0.05735493 | 0.09441228 | 0.05752686 | 0.1522305 | 0.05735493
[5 empty] | 0.01986291 | 0.05853618 |  |  | 0.03632787 | 0.05899365 | 0.09436087 | 0.05917049 | 0.1520996 | 0.05899365
[5 empty] | 0.02081755 | 0.06016218 |  |  | 0.03647408 | 0.06063236 | 0.09394915 | 0.06081411 | 0.1515751 | 0.06063236
[5 empty] | 0.01976147 | 0.06178819 |  |  | 0.03609939 | 0.06227107 | 0.09368109 | 0.06245774 | 0.1510632 | 0.06227107
[5 empty] | 0.01869553 | 0.06341419 |  |  | 0.0360053 | 0.06390978 | 0.09356063 | 0.06410136 | 0.1508704 | 0.06390978
[5 empty] | 0.01862057 | 0.06504019 |  |  | 0.03609331 | 0.0655485 | 0.09339172 | 0.06574498 | 0.1505029 | 0.0655485
[5 empty] | 0.02053743 | 0.0666662 |  |  | 0.03586495 | 0.06718721 | 0.09327831 | 0.06738861 | 0.149567 | 0.06718721
[5 empty] | 0.02044695 | 0.0682922 |  |  | 0.03592173 | 0.06882592 | 0.09312434 | 0.06903223 | 0.1494691 | 0.06882592
[5 empty] | 0.02035 | 0.06991821 |  |  | 0.03556516 | 0.07046463 | 0.09253377 | 0.07067586 | 0.1480154 | 0.07046463
[5 empty] | 0.0192474 | 0.07154421 |  |  | 0.03529674 | 0.07210335 | 0.09211053 | 0.07231948 | 0.1476123 | 0.07210335
[5 empty] | 0.02014001 | 0.07317022 |  |  | 0.035218 | 0.07374206 | 0.09125859 | 0.07396311 | 0.147866 | 0.07374206
[5 empty] | 0.01802867 | 0.07479622 |  |  | 0.03493044 | 0.07538077 | 0.09138188 | 0.07560673 | 0.146983 | 0.07538077
[5 empty] | 0.01791423 | 0.07642223 |  |  | 0.03493559 | 0.07701948 | 0.09058436 | 0.07725036 | 0.1462695 | 0.07701948
[5 empty] | 0.01979753 | 0.07804823 |  |  | 0.03453494 | 0.0786582 | 0.08966998 | 0.07889398 | 0.1452318 | 0.0786582
[5 empty] | 0.01867941 | 0.07967424 |  |  | 0.03453001 | 0.08029691 | 0.08904267 | 0.08053761 | 0.1432763 | 0.08029691
[5 empty] | 0.01956073 | 0.08130024 |  |  | 0.03422231 | 0.08193562 | 0.0889064 | 0.08218123 | 0.1423092 | 0.08193562
[5 empty] | 0.01944232 | 0.08292625 |  |  | 0.03391337 | 0.08357433 | 0.0881651 | 0.08382486 | 0.1419368 | 0.08357433
[5 empty] | 0.01932504 | 0.08455225 |  |  | 0.03370468 | 0.08521305 | 0.08732273 | 0.08546848 | 0.1408656 | 0.08521305
[5 empty] | 0.01720397 | 0.08617826 |  |  | 0.03379776 | 0.08685176 | 0.08758323 | 0.0871121 | 0.1402017 | 0.08685176
[5 empty] | 0.01806603 | 0.08780426 |  |  | 0.03338736 | 0.08849047 | 0.08674927 | 0.08875573 | 0.1395233 | 0.08849047
[5 empty] | 0.01691317 | 0.08943027 |  |  | 0.03304817 | 0.09012918 | 0.08626294 | 0.09039935 | 0.1380247 | 0.09012918
[5 empty] | 0.01774816 | 0.09105627 |  |  | 0.03308192 | 0.0917679 | 0.08550061 | 0.09204298 | 0.1380132 | 0.0917679
[5 empty] | 0.01757376 | 0.09268228 |  |  | 0.03259352 | 0.09340661 | 0.08477514 | 0.0936866 | 0.1360091 | 0.09340661
[5 empty] | 0.01639271 | 0.09430828 |  |  | 0.0321879 | 0.09504532 | 0.0836994 | 0.09533023 | 0.1348332 | 0.09504532
[5 empty] | 0.01820777 | 0.09593429 |  |  | 0.03196999 | 0.09668403 | 0.08338625 | 0.09697385 | 0.132806 | 0.09668403
[5 empty] | 0.0170217 | 0.09756029 |  |  | 0.03164472 | 0.09832275 | 0.08274855 | 0.09861748 | 0.131548 | 0.09832275
[5 empty] | 0.01583724 | 0.0991863 |  |  | 0.03121702 | 0.09996146 | 0.08109916 | 0.1002611 | 0.1307799 | 0.09996146
[5 empty] | 0.01565716 | 0.1008123 |  |  | 0.0308918 | 0.1016002 | 0.08045095 | 0.1019047 | 0.1289222 | 0.1016002
[5 empty] | 0.01648421 | 0.1024383 |  |  | 0.03087401 | 0.1032389 | 0.07961679 | 0.1035484 | 0.1283954 | 0.1032389
[5 empty] | 0.01731575 | 0.1040643 |  |  | 0.03036856 | 0.1048776 | 0.07880953 | 0.105192 | 0.1268202 | 0.1048776
[5 empty] | 0.01513255 | 0.1056903 |  |  | 0.03017238 | 0.1065163 | 0.07784061 | 0.1068356 | 0.1249837 | 0.1065163
[5 empty] | 0.01593602 | 0.1073163 |  |  | 0.02985092 | 0.108155 | 0.07733631 | 0.1084792 | 0.1246416 | 0.108155
[5 empty] | 0.01473012 | 0.1089423 |  |  | 0.02930554 | 0.1097937 | 0.07626244 | 0.1101228 | 0.1230997 | 0.1097937
[5 empty] | 0.01651879 | 0.1105683 |  |  | 0.0289433 | 0.1114324 | 0.07523742 | 0.1117665 | 0.1206874 | 0.1114324
[5 empty] | 0.01530597 | 0.1121943 |  |  | 0.02857125 | 0.1130712 | 0.07457967 | 0.1134101 | 0.1197341 | 0.1130712
[5 empty] | 0.0160956 | 0.1138203 |  |  | 0.02829645 | 0.1147099 | 0.0732076 | 0.1150537 | 0.1180694 | 0.1147099
[5 empty] | 0.01589163 | 0.1154463 |  |  | 0.02792596 | 0.1163486 | 0.07223963 | 0.1166973 | 0.1160226 | 0.1163486
[5 empty] | 0.01569801 | 0.1170724 |  |  | 0.02746681 | 0.1179873 | 0.07179416 | 0.118341 | 0.1156232 | 0.1179873
[5 empty] | 0.01351867 | 0.1186984 |  |  | 0.02722607 | 0.119626 | 0.07088961 | 0.1199846 | 0.1142007 | 0.119626
[5 empty] | 0.01435755 | 0.1203244 |  |  | 0.02691079 | 0.1212647 | 0.06964439 | 0.1216282 | 0.1116844 | 0.1212647
[5 empty] | 0.01321861 | 0.1219504 |  |  | 0.02662802 | 0.1229034 | 0.06957693 | 0.1232718 | 0.1113039 | 0.1229034
[5 empty] | 0.01410578 | 0.1235764 |  |  | 0.02648482 | 0.1245421 | 0.06890563 | 0.1249155 | 0.1095885 | 0.1245421
[5 empty] | 0.013023 | 0.1252024 |  |  | 0.02608824 | 0.1261809 | 0.0680489 | 0.1265591 | 0.1094678 | 0.1261809
[5 empty] | 0.01297423 | 0.1268284 |  |  | 0.02604532 | 0.1278196 | 0.06782517 | 0.1282027 | 0.1089712 | 0.1278196
[5 empty] | 0.01496247 | 0.1284544 |  |  | 0.02606313 | 0.1294583 | 0.06715284 | 0.1298463 | 0.109028 | 0.1294583
[5 empty] | 0.01396674 | 0.1300804 |  |  | 0.02594597 | 0.131097 | 0.06755033 | 0.13149 | 0.1090564 | 0.131097
[5 empty] | 0.01397662 | 0.1317064 |  |  | 0.02585423 | 0.1327357 | 0.06746198 | 0.1331336 | 0.1081909 | 0.1327357
[5 empty] | 0.01499184 | 0.1333324 |  |  | 0.02587242 | 0.1343744 | 0.06690026 | 0.1347772 | 0.1077668 | 0.1343744
[5 empty] | 0.01301209 | 0.1349584 |  |  | 0.02620003 | 0.1360131 | 0.06776353 | 0.1364208 | 0.1086821 | 0.1360131
[5 empty] | 0.0130371 | 0.1365844 |  |  | 0.02603654 | 0.1376518 | 0.06775043 | 0.1380645 | 0.1084345 | 0.1376518
[5 empty] | 0.01306657 | 0.1382104 |  |  | 0.02628143 | 0.1392906 | 0.06785962 | 0.1397081 | 0.1090219 | 0.1392906
[5 empty] | 0.01310021 | 0.1398364 |  |  | 0.02603418 | 0.1409293 | 0.06768973 | 0.1413517 | 0.1086421 | 0.1409293
[5 empty] | 0.01313773 | 0.1414624 |  |  | 0.02609428 | 0.142568 | 0.06793942 | 0.1429953 | 0.109093 | 0.142568
[5 empty] | 0.01417885 | 0.1430884 |  |  | 0.0263612 | 0.1442067 | 0.06800732 | 0.144639 | 0.1097724 | 0.1442067
[5 empty] | 0.01422327 | 0.1447144 |  |  | 0.02623443 | 0.1458454 | 0.0684921 | 0.1462826 | 0.1104782 | 0.1458454
[5 empty] | 0.0132707 | 0.1463404 |  |  | 0.02641345 | 0.1474841 | 0.0682924 | 0.1479262 | 0.1104081 | 0.1474841
[5 empty] | 0.01332133 | 0.1479664 |  |  | 0.02669775 | 0.1491228 | 0.06900685 | 0.1495698 | 0.11106 | 0.1491228
[5 empty] | 0.01540495 | 0.1495924 |  |  | 0.02679081 | 0.1507615 | 0.06883412 | 0.1512135 | 0.1118485 | 0.1507615
[5 empty] | 0.01353313 | 0.1512185 |  |  | 0.0269523 | 0.1524003 | 0.06878138 | 0.1528571 | 0.1115227 | 0.1524003
[5 empty] | 0.01569713 | 0.1528445 |  |  | 0.02689021 | 0.154039 | 0.07014046 | 0.1545007 | 0.112816 | 0.154039
[5 empty] | 0.0138882 | 0.1544705 |  |  | 0.0273889 | 0.1556777 | 0.07007057 | 0.1561443 | 0.113563 | 0.1556777
[5 empty] | 0.01509759 | 0.1560965 |  |  | 0.02763273 | 0.1573164 | 0.07113088 | 0.157788 | 0.1155984 | 0.1573164
[5 empty] | 0.01531656 | 0.1577225 |  |  | 0.02810606 | 0.1589551 | 0.07248053 | 0.1594316 | 0.117257 | 0.1589551
[5 empty] | 0.01453635 | 0.1593485 |  |  | 0.02839324 | 0.1605938 | 0.07317867 | 0.1610752 | 0.1187734 | 0.1605938
[5 empty] | 0.01574824 | 0.1609745 |  |  | 0.02897861 | 0.1622325 | 0.07468447 | 0.1627188 | 0.1195824 | 0.1622325
[5 empty] | 0.01694346 | 0.1626005 |  |  | 0.02924655 | 0.1638712 | 0.07535708 | 0.1643625 | 0.1211184 | 0.1638712
[5 empty] | 0.01611333 | 0.1642265 |  |  | 0.0296814 | 0.16551 | 0.07585566 | 0.1660061 | 0.1228164 | 0.16551
[5 empty] | 0.01626748 | 0.1658525 |  |  | 0.02967004 | 0.1671487 | 0.07723936 | 0.1676497 | 0.1246214 | 0.1671487
[5 empty] | 0.01541782 | 0.1674785 |  |  | 0.03003981 | 0.1687874 | 0.0772447 | 0.1692933 | 0.1257477 | 0.1687874
[5 empty] | 0.01656464 | 0.1691045 |  |  | 0.03030295 | 0.1704261 | 0.07813241 | 0.170937 | 0.1270463 | 0.1704261
[5 empty] | 0.0177082 | 0.1707305 |  |  | 0.03045996 | 0.1720648 | 0.07920377 | 0.1725806 | 0.1276193 | 0.1720648
[5 empty] | 0.01584879 | 0.1723565 |  |  | 0.03091133 | 0.1737035 | 0.07926009 | 0.1742242 | 0.1288687 | 0.1737035
[5 empty] | 0.01698668 | 0.1739825 |  |  | 0.03105755 | 0.1753422 | 0.08000266 | 0.1758678 | 0.1297967 | 0.1753422
[5 empty] | 0.01712215 | 0.1756085 |  |  | 0.03139913 | 0.1769809 | 0.08063278 | 0.1775115 | 0.1309052 | 0.1769809
[5 empty] | 0.01725549 | 0.1772345 |  |  | 0.03143656 | 0.1786197 | 0.08145175 | 0.1791551 | 0.1318964 | 0.1786197
[5 empty] | 0.01838695 | 0.1788605 |  |  | 0.03177033 | 0.1802584 | 0.08186085 | 0.1807987 | 0.1320724 | 0.1802584
[5 empty] | 0.01851684 | 0.1804865 |  |  | 0.03200094 | 0.1818971 | 0.08296138 | 0.1824423 | 0.1334352 | 0.1818971
[5 empty] | 0.01864541 | 0.1821125 |  |  | 0.03212889 | 0.1835358 | 0.08315465 | 0.184086 | 0.1347869 | 0.1835358
[5 empty] | 0.01877589 | 0.1837386 |  |  | 0.0326547 | 0.1851745 | 0.08344194 | 0.1857296 | 0.1352296 | 0.1851745
[5 empty] | 0.01691395 | 0.1853646 |  |  | 0.03278926 | 0.1868132 | 0.08484071 | 0.1873732 | 0.1372088 | 0.1868132
[5 empty] | 0.01905532 | 0.1869906 |  |  | 0.03293531 | 0.1884519 | 0.08487379 | 0.1890168 | 0.1383361 | 0.1884519
[5 empty] | 0.01919525 | 0.1886166 |  |  | 0.03328434 | 0.1900906 | 0.08582021 | 0.1906605 | 0.1383757 | 0.1900906
[5 empty] | 0.01732895 | 0.1902426 |  |  | 0.03352782 | 0.1917294 | 0.0868577 | 0.1923041 | 0.1398922 | 0.1917294
[5 empty] | 0.01845167 | 0.1918686 |  |  | 0.03355722 | 0.1933681 | 0.08746401 | 0.1939477 | 0.14125 | 0.1933681
[5 empty] | 0.01955863 | 0.1934946 |  |  | 0.03386402 | 0.1950068 | 0.08801687 | 0.1955913 | 0.1412133 | 0.1950068
[5 empty] | 0.01864508 | 0.1951206 |  |  | 0.0340397 | 0.1966455 | 0.08789404 | 0.197235 | 0.1414468 | 0.1966455
[5 empty] | 0.01870665 | 0.1967466 |  |  | 0.03427572 | 0.1982842 | 0.08857325 | 0.1988786 | 0.1431147 | 0.1982842
[5 empty] | 0.01875783 | 0.1983726 |  |  | 0.03417171 | 0.1999229 | 0.08863946 | 0.2005222 | 0.1430154 | 0.1999229
[5 empty] | 0.01880791 | 0.1999986 |  |  | 0.03436106 | 0.2015616 | 0.08847252 | 0.2021658 | 0.1436884 | 0.2015616
[5 empty] | 0.01785685 | 0.2016246 |  |  | 0.03454843 | 0.2032003 | 0.08910044 | 0.2038095 | 0.1441532 | 0.2032003
[5 empty] | 0.01990465 | 0.2032506 |  |  | 0.03443379 | 0.2048391 | 0.08962314 | 0.2054531 | 0.1439096 | 0.2048391
[5 empty] | 0.01895129 | 0.2048766 |  |  | 0.03461711 | 0.2064778 | 0.09004054 | 0.2070967 | 0.1439574 | 0.2064778
[5 empty] | 0.01999675 | 0.2065026 |  |  | 0.03469835 | 0.2081165 | 0.08975255 | 0.2087403 | 0.1441966 | 0.2081165
[5 empty] | 0.02004102 | 0.2081286 |  |  | 0.03487748 | 0.2097552 | 0.08985909 | 0.210384 | 0.1446269 | 0.2097552
[5 empty] | 0.01808407 | 0.2097546 |  |  | 0.03475448 | 0.2113939 | 0.09026009 | 0.2120276 | 0.1450484 | 0.2113939
[5 empty] | 0.02012588 | 0.2113806 |  |  | 0.0348293 | 0.2130326 | 0.09065545 | 0.2136712 | 0.1465608 | 0.2130326
[5 empty] | 0.01916645 | 0.2130066 |  |  | 0.03510193 | 0.2146713 | 0.0903451 | 0.2153148 | 0.145764 | 0.2146713
[5 empty] | 0.01820575 | 0.2146326 |  |  | 0.03517232 | 0.21631 | 0.09082896 | 0.2169584 | 0.1471578 | 0.21631
[5 empty] | 0.01924376 | 0.2162586 |  |  | 0.03524044 | 0.2179488 | 0.09070694 | 0.2186021 | 0.1475423 | 0.2179488
[5 empty] | 0.02028048 | 0.2178847 |  |  | 0.03540628 | 0.2195875 | 0.09117897 | 0.2202457 | 0.1471171 | 0.2195875
[5 empty] | 0.01831587 | 0.2195107 |  |  | 0.03546978 | 0.2212262 | 0.09114495 | 0.2218893 | 0.1474822 | 0.2212262
[5 empty] | 0.01934993 | 0.2211367 |  |  | 0.03533093 | 0.2228649 | 0.09110481 | 0.2235329 | 0.1479375 | 0.2228649
[5 empty] | 0.02038263 | 0.2227627 |  |  | 0.03528969 | 0.2245036 | 0.09135847 | 0.2251766 | 0.1471828 | 0.2245036
[5 empty] | 0.02041395 | 0.2243887 |  |  | 0.03554602 | 0.2261423 | 0.09140584 | 0.2268202 | 0.148218 | 0.2261423
[5 empty] | 0.01944389 | 0.2260147 |  |  | 0.03559991 | 0.227781 | 0.09144684 | 0.2284638 | 0.148943 | 0.227781
[5 empty] | 0.02047242 | 0.2276407 |  |  | 0.03545131 | 0.2294197 | 0.09228139 | 0.2301074 | 0.1489576 | 0.2294197
[5 empty] | 0.02049953 | 0.2292667 |  |  | 0.0357002 | 0.2310585 | 0.09250941 | 0.2317511 | 0.1480617 | 0.2310585
[5 empty] | 0.02052519 | 0.2308927 |  |  | 0.03554654 | 0.2326972 | 0.09263082 | 0.2333947 | 0.1491551 | 0.2326972
[5 empty] | 0.0185494 | 0.2325187 |  |  | 0.0356903 | 0.2343359 | 0.09274553 | 0.2350383 | 0.1488378 | 0.2343359
[5 empty] | 0.01957212 | 0.2341447 |  |  | 0.03583145 | 0.2359746 | 0.09275347 | 0.2366819 | 0.1500097 | 0.2359746
[5 empty] | 0.02059335 | 0.2357707 |  |  | 0.03586997 | 0.2376133 | 0.09225454 | 0.2383256 | 0.1489704 | 0.2376133
[5 empty] | 0.01861307 | 0.2373967 |  |  | 0.03580581 | 0.239252 | 0.09284868 | 0.2399692 | 0.1497201 | 0.239252
[5 empty] | 0.01963126 | 0.2390227 |  |  | 0.03593895 | 0.2408907 | 0.09293579 | 0.2416128 | 0.1502584 | 0.2408907
[5 empty] | 0.0206479 | 0.2406487 |  |  | 0.03596935 | 0.2425294 | 0.09301579 | 0.2432564 | 0.1495854 | 0.2425294
[5 empty] | 0.01866297 | 0.2422747 |  |  | 0.03579699 | 0.2441682 | 0.09268861 | 0.2449001 | 0.1494007 | 0.2441682
[5 empty] | 0.02067646 | 0.2439007 |  |  | 0.03612183 | 0.2458069 | 0.09295416 | 0.2465437 | 0.1496045 | 0.2458069
[5 empty] | 0.02068835 | 0.2455267 |  |  | 0.03584384 | 0.2474456 | 0.09291236 | 0.2481873 | 0.1503964 | 0.2474456
[5 empty] | 0.02069862 | 0.2471527 |  |  | 0.035863 | 0.2490843 | 0.09286312 | 0.2498309 | 0.1499763 | 0.2490843
[5 empty] | 0.02070726 | 0.2487787 |  |  | 0.03597926 | 0.250723 | 0.09310637 | 0.2514746 | 0.1504442 | 0.250723
[5 empty] | 0.01971424 | 0.2504048 |  |  | 0.03609259 | 0.2523617 | 0.09354203 | 0.2531182 | 0.1496999 | 0.2523617
[5 empty] | 0.02071956 | 0.2520308 |  |  | 0.03600298 | 0.2540004 | 0.09327 | 0.2547618 | 0.1502432 | 0.2540004
[5 empty] | 0.02072318 | 0.2536568 |  |  | 0.03601038 | 0.2556391 | 0.09279022 | 0.2564054 | 0.1500741 | 0.2556391
[5 empty] | 0.0207251 | 0.2552828 |  |  | 0.03601476 | 0.2572778 | 0.09300259 | 0.2580491 | 0.1505924 | 0.2572778
[5 empty] | 0.01872139 | 0.2569088 |  |  | 0.03621589 | 0.2589166 | 0.09310704 | 0.2596927 | 0.1509971 | 0.2589166
[5 empty] | 0.01967513 | 0.2585348 |  |  | 0.0359628 | 0.2605553 | 0.09349799 | 0.2613363 | 0.1501755 | 0.2605553
[5 empty] | 0.02058158 | 0.2601608 |  |  | 0.03592274 | 0.262194 | 0.0930599 | 0.2629799 | 0.1490907 | 0.262194
[5 empty] | 0.0194462 | 0.2617868 |  |  | 0.03560549 | 0.2638327 | 0.09231793 | 0.2646236 | 0.1480838 | 0.2638327
[5 empty] | 0.02027447 | 0.2634128 |  |  | 0.03542083 | 0.2654714 | 0.09119759 | 0.2662672 | 0.1472953 | 0.2654714
[5 empty] | 0.01907186 | 0.2650388 |  |  | 0.03497855 | 0.2671101 | 0.09052444 | 0.2679108 | 0.1454664 | 0.2671101
[5 empty] | 0.01784382 | 0.2666648 |  |  | 0.03448842 | 0.2687488 | 0.08952399 | 0.2695544 | 0.1442376 | 0.2687488
[5 empty] | 0.01859584 | 0.2682908 |  |  | 0.03416023 | 0.2703875 | 0.0889218 | 0.2711981 | 0.14195 | 0.2703875
[5 empty] | 0.01933337 | 0.2699168 |  |  | 0.03380376 | 0.2720263 | 0.0875434 | 0.2728417 | 0.1415443 | 0.2720263
[5 empty] | 0.01706189 | 0.2715428 |  |  | 0.03332879 | 0.273665 | 0.08661432 | 0.2744853 | 0.1393613 | 0.273665
[5 empty] | 0.01778687 | 0.2731688 |  |  | 0.03294509 | 0.2753037 | 0.08536009 | 0.2761289 | 0.1374419 | 0.2753037
[5 empty] | 0.01651376 | 0.2747948 |  |  | 0.03246246 | 0.2769424 | 0.08390626 | 0.2777726 | 0.134427 | 0.2769424
[5 empty] | 0.01624805 | 0.2764208 |  |  | 0.03179067 | 0.2785811 | 0.08287837 | 0.2794162 | 0.1328573 | 0.2785811
[5 empty] | 0.01699519 | 0.2780468 |  |  | 0.0315395 | 0.2802198 | 0.08120194 | 0.2810598 | 0.1304738 | 0.2802198
[5 empty] | 0.01676067 | 0.2796728 |  |  | 0.03081874 | 0.2818585 | 0.07970251 | 0.2827034 | 0.1298171 | 0.2818585
[5 empty] | 0.01754367 | 0.2812988 |  |  | 0.03043289 | 0.2834972 | 0.07879622 | 0.2843471 | 0.1274063 | 0.2834972
[5 empty] | 0.01632724 | 0.2829248 |  |  | 0.03005202 | 0.285136 | 0.07790807 | 0.2859907 | 0.1259162 | 0.285136
[5 empty] | 0.01510998 | 0.2845509 |  |  | 0.0297697 | 0.2867747 | 0.07761616 | 0.2876343 | 0.12452 | 0.2867747
[5 empty] | 0.0148919 | 0.2861769 |  |  | 0.02928591 | 0.2884134 | 0.0765204 | 0.2892779 | 0.1234177 | 0.2884134
[5 empty] | 0.01467297 | 0.2878029 |  |  | 0.02900061 | 0.2900521 | 0.07552076 | 0.2909216 | 0.1208092 | 0.2900521
[5 empty] | 0.01445318 | 0.2894289 |  |  | 0.0288138 | 0.2916908 | 0.07411716 | 0.2925652 | 0.1198943 | 0.2916908
[5 empty] | 0.01623251 | 0.2910549 |  |  | 0.02812544 | 0.2933295 | 0.07270954 | 0.2942088 | 0.1175729 | 0.2933295
[5 empty] | 0.01601097 | 0.2926809 |  |  | 0.02773552 | 0.2949682 | 0.07239786 | 0.2958524 | 0.115945 | 0.2949682
[5 empty] | 0.01578852 | 0.2943069 |  |  | 0.02754401 | 0.2966069 | 0.07128203 | 0.2974961 | 0.1139105 | 0.2966069
[5 empty] | 0.01356516 | 0.2959329 |  |  | 0.02695088 | 0.2982457 | 0.07016201 | 0.2991397 | 0.1134693 | 0.2982457
[5 empty] | 0.01434089 | 0.2975589 |  |  | 0.02665612 | 0.2998844 | 0.06893773 | 0.3007833 | 0.1109212 | 0.2998844
[5 empty] | 0.01411567 | 0.2991849 |  |  | 0.02615969 | 0.3015231 | 0.06780913 | 0.3024269 | 0.1102661 | 0.3015231
[5 empty] | 0.0128895 | 0.3008109 |  |  | 0.02596159 | 0.3031618 | 0.06707616 | 0.3040706 | 0.1085041 | 0.3031618
[5 empty] | 0.01266237 | 0.3024369 |  |  | 0.02566177 | 0.3048005 | 0.06643875 | 0.3057142 | 0.1065349 | 0.3048005
[5 empty] | 0.01243427 | 0.3040629 |  |  | 0.02516023 | 0.3064392 | 0.06449684 | 0.3073578 | 0.1046585 | 0.3064392
[5 empty] | 0.01220518 | 0.3056889 |  |  | 0.02485694 | 0.3080779 | 0.06405037 | 0.3090014 | 0.1024748 | 0.3080779
[5 empty] | 0.01397508 | 0.3073149 |  |  | 0.02445187 | 0.3097166 | 0.06269928 | 0.3106451 | 0.1007837 | 0.3097166
[5 empty] | 0.01274397 | 0.3089409 |  |  | 0.024045 | 0.3113554 | 0.06204351 | 0.3122887 | 0.1000851 | 0.3113554
[5 empty] | 0.01351184 | 0.3105669 |  |  | 0.02363631 | 0.3129941 | 0.061183 | 0.3139323 | 0.09817886 | 0.3129941
[5 empty] | 0.01327866 | 0.3121929 |  |  | 0.02312578 | 0.3146328 | 0.05951769 | 0.3155759 | 0.09656492 | 0.3146328
[5 empty] | 0.01304443 | 0.3138189 |  |  | 0.02271337 | 0.3162715 | 0.05884751 | 0.3172196 | 0.09394318 | 0.3162715
[5 empty] | 0.01080913 | 0.3154449 |  |  | 0.02239908 | 0.3179102 | 0.05777242 | 0.3188632 | 0.09311355 | 0.3179102
[5 empty] | 0.01257276 | 0.317071 |  |  | 0.02198287 | 0.3195489 | 0.05619234 | 0.3205068 | 0.09177592 | 0.3195489
[5 empty] | 0.01133529 | 0.318697 |  |  | 0.02156472 | 0.3211876 | 0.05510722 | 0.3221504 | 0.08883021 | 0.3211876
[5 empty] | 0.01209671 | 0.320323 |  |  | 0.02114461 | 0.3228263 | 0.05451699 | 0.323794 | 0.08807631 | 0.3228263
[5 empty] | 0.009857023 | 0.321949 |  |  | 0.02042252 | 0.3244651 | 0.0532216 | 0.3254377 | 0.08501412 | 0.3244651
[5 empty] | 0.0116162 | 0.323575 |  |  | 0.02009842 | 0.3261038 | 0.05222099 | 0.3270813 | 0.08474355 | 0.3261038