## 1
Общество с ограниченной ответственностью "Инженерная геология" (ООО "ИнжГео") | [11 empty] | Общество с ограниченной ответственностью "Инженерная геология" (ООО "ИнжГео")
Юр. адрес: 117279, г. Москва, ул. Миклухо-Маклая, 36 а, этаж 5, пом. XXIII к. 76-84 | [11 empty] | Юр. адрес: 117279, г. Москва, ул. Миклухо-Маклая, 36 а, этаж 5, пом. XXIII к. 76-84 | [8 empty] | нагр |  |  | X0 | Y0 | R |  | нагр |  |  |  | X0 | Y0 | R | нагр |  |  |  | X0 | Y0 | R |  | нагр |  |  |  | X0 | Y0 | R
Телефон/факс +7 (495) 132-30-00, Адрес электронной почты inbox@inj-geo.ru | [11 empty] | Телефон/факс +7 (495) 132-30-00, Адрес электронной почты inbox@inj-geo.ru | [12 empty] | 0 | [7 empty] | 0 | [6 empty] | 0 | [7 empty] | 0
[21 empty] | девиатор | [6 empty] | девиатор | [6 empty] | девиатор | [7 empty] | девиатор
Испытательная лаборатория ООО «ИнжГео» | [11 empty] | Испытательная лаборатория ООО «ИнжГео» | [8 empty] | x0 | Угол | X | Y |  |  |  | x0 |  | Угол | X | Y |  |  | x0 |  | Угол | X | Y |  |  |  | x0 |  | Угол | X | Y
Адрес места осуществления деятельности лаборатории: г. Москва, просп. Вернадского, д. 51, стр. 1 | [11 empty] | Адрес места осуществления деятельности лаборатории: г. Москва, просп. Вернадского, д. 51, стр. 1 | [9 empty] | 0 | [7 empty] | 0 | [6 empty] | 0 | [7 empty] | 0
Телефон +7(910)4557682, E-mail: slg85@mail.ru | [11 empty] | Телефон +7(910)4557682, E-mail: slg85@mail.ru | [9 empty] | 5 | [7 empty] | 5 | [6 empty] | 5 | [7 empty] | 5
[22 empty] | 10 | [7 empty] | 10 | [6 empty] | 10 | [7 empty] | 10
[12 empty] | Протокол испытаний № 13-63/37 от 05-12-2022 | [9 empty] | 15 | [7 empty] | 15 | [6 empty] | 15 | [7 empty] | 15
[22 empty] | 20 | [7 empty] | 20 | [6 empty] | 20 | [7 empty] | 20
[12 empty] | Наименование и адрес заказчика: Переход трубопровода через р. Енисей | [9 empty] | 25 | [7 empty] | 25 | [6 empty] | 25 | [7 empty] | 25
[12 empty] | Наименование объекта: ООО Регионстрой | [9 empty] | 30 | [7 empty] | 30 | [6 empty] | 30 | [7 empty] | 30
Наименование используемого метода/методики: ГОСТ 12248.4-2020 | [11 empty] | Наименование используемого метода/методики: ГОСТ 12248.3-2020 | [9 empty] | 35 | [7 empty] | 35 | [6 empty] | 35 | [7 empty] | 35
Условия проведения испытания: температура окружающей среды (18 - 25)0С, влажность воздуха (40 - 75)% | [11 empty] | Условия проведения испытания: температура окружающей среды (18 - 25)0С, влажность воздуха (40 - 75)% | [9 empty] | 40 | [7 empty] | 40 | [6 empty] | 40 | [7 empty] | 40
[12 empty] | Дата получение объекта подлежащего испытаниям: 08-11-2022 | [9 empty] | 45 | [7 empty] | 45 | [6 empty] | 45 | [7 empty] | 45
[12 empty] | Дата испытания: 25.10.2022-19.11.2037 | [9 empty] | 50 | [7 empty] | 50 | [6 empty] | 50 | [7 empty] | 50
[22 empty] | 55 | [7 empty] | 55 | [6 empty] | 55 | [7 empty] | 55
Испытание грунтов методом трехосного сжатия | [11 empty] | Испытание грунтов методом трехосного сжатия | [9 empty] | 60 | [7 empty] | 60 | [6 empty] | 60 | [7 empty] | 60
[22 empty] | 65 | [7 empty] | 65 | [6 empty] | 65 | [7 empty] | 65
Лабораторный номер: | [6 empty] | We, д.е. = |  |  |  |  | Лабораторный номер: |  | 1072 |  |  |  | We, д.е. = | 0.506050912 |  |  | 70 | [7 empty] | 70 | [6 empty] | 70 | [7 empty] | 70
Номер скважины: | [6 empty] | ρ, г/см3 = |  |  |  |  | Номер скважины: |  | BH-004 |  |  |  | ρ, г/см3 = | 1.56 |  |  | 75 | [7 empty] | 75 | [6 empty] | 75 | [7 empty] | 75
Глубина отбора, м: | [6 empty] | ρs, г/см3 = |  |  |  |  | Глубина отбора, м: |  | 3 |  |  |  | ρs, г/см3 = | 2.72 |  |  | 80 | [7 empty] | 80 | [6 empty] | 80 | [7 empty] | 80
Наименование грунта: | [6 empty] | e, д.е. = |  |  |  |  | Наименование грунта: |  | Суглинок, после оттаивания текучий, легкий пылеватый |  |  |  | e, д.е. = | 1.625935 |  |  | 85 | [7 empty] | 85 | [6 empty] | 85 | [7 empty] | 85
Схема проведения опыта: | [6 empty] | IL, д.е. = |  |  |  |  | Схема проведения опыта: |  | КД |  |  |  | IL, д.е. = | 2.288 |  |  | 90 | [7 empty] | 90 | [6 empty] | 90 | [7 empty] | 90
[22 empty] | 95 | [7 empty] | 95 | [6 empty] | 95 | [7 empty] | 95
[22 empty] | 100 | [7 empty] | 100 | [6 empty] | 100 | [7 empty] | 100
Результаты испытаний | [11 empty] | Результаты испытаний | [9 empty] | 105 | [7 empty] | 105 | [6 empty] | 105 | [7 empty] | 105
[22 empty] | 110 | [7 empty] | 110 | [6 empty] | 110 | [7 empty] | 110
[22 empty] | 115 | [7 empty] | 115 | [6 empty] | 115 | [7 empty] | 115
[22 empty] | 120 | [7 empty] | 120 | [6 empty] | 120 | [7 empty] | 120
[22 empty] | 125 | [7 empty] | 125 | [6 empty] | 125 | [7 empty] | 125
[22 empty] | 130 | [7 empty] | 130 | [6 empty] | 130 | [7 empty] | 130
[22 empty] | 135 | [7 empty] | 135 | [6 empty] | 135 | [7 empty] | 135
[22 empty] | 140 | [7 empty] | 140 | [6 empty] | 140 | [7 empty] | 140
[22 empty] | 145 | [7 empty] | 145 | [6 empty] | 145 | [7 empty] | 145
[22 empty] | 150 | [7 empty] | 150 | [6 empty] | 150 | [7 empty] | 150
[22 empty] | 155 | [7 empty] | 155 | [6 empty] | 155 | [7 empty] | 155
[22 empty] | 160 | [7 empty] | 160 | [6 empty] | 160 | [7 empty] | 160
[22 empty] | 165 | [7 empty] | 165 | [6 empty] | 165 | [7 empty] | 165
[22 empty] | 170 | [7 empty] | 170 | [6 empty] | 170 | [7 empty] | 170
[22 empty] | 175 | [7 empty] | 175 | [6 empty] | 175 | [7 empty] | 175
[22 empty] | 180 | [7 empty] | 180 | [6 empty] | 180 | [7 empty] | 180
[13 empty] | Давление в камере, Мпа σ3 | Вертикальная нагрузка, Мпа σ1 | Поровое давление, Мпа u
| K0, д.е. | 0.8435655 |  |  |  |  | Коэфф. Точки | [5 empty] | 0.05 | 0.08025293 | [5 empty] | 1 | [6 empty] | σ3,кПа | σ1,кПа | u, кПа |  |  |  | 4
| q_zg, МПа | 0.04217828 | [10 empty] | 0.15 | 0.2173418 | [27 empty] | δ3, Мпа | δ1-δ3, МПа | δ1, МПа | δ1, КПа
|  |  | Модуль деформации, МПа: | [9 empty] | 0.25 | 0.3544307 | [21 empty] | С, МПа:
|  |  | Е0= |  | Точки модуля (полное напр.), МПа |  |  |  | 0.04217828 | 0.06748524 | [25 empty] | φ, град:
|  |  | E50 = |  | qf (полное напр.), МПа |  |  |  | 0.06138813 | [26 empty] | E, Мпа
|  |  | Коэф. Поперечной деформации, ϑ = | [9 empty] | Эффективные значения угла внутреннего трения и удельного сцепления ϕ', С' | [13 empty] | x | 0
[13 empty] | ϕ', град. = | 9 | [12 empty] | y |  |  |  | С, кПа | φ,°
[13 empty] | С', МПа = | 0.005
| Исполнитель: | [6 empty] | Морозов Д.С. |  |  |  |  | Исполнитель: |  |  |  |  | Морозов Д.С.
| Начальник исп. лаборатории: | [6 empty] | Семиколенова Л.Г. |  |  |  |  | Начальник исп. лаборатории: |  |  |  |  | Семиколенова Л.Г.
Лист 1 , всего листов 2 | [11 empty] | Лист 2 , всего листов 2
Частичное воспроизведение протокола испытаний без письменного разрешения ООО «ИнжГео» ЗАПРЕЩАЕТСЯ | [11 empty] | Частичное воспроизведение протокола испытаний без письменного разрешения ООО «ИнжГео» ЗАПРЕЩАЕТСЯ
[5 empty] | второй график |  | первый график | [9 empty] | К Пуассона
dev50 | epsE50 | ind | devE0 | epsE0 | dev | eps | sigma |  | dev1 | eps1 | dev2 | eps2 | dev3 | eps3 |  | Глины
0.01138813 | 0.01053666 |  |  |  | 0 | 0 |  |  | 0 | 0 | 0 | 0 | 0 | 0 |  | < 0 | 0,20-0,30
ind |  |  |  |  | 0.00240693 | 0.00163517 |  |  | 0.003253717 | 0.001644989 | 0.009939513 | 0.001647604 | 0.0147704 | 0.001651197 |  | 0-0,25 | 0,30-0,38
2 |  |  |  |  | 0.006326742 | 0.00351222 |  |  | 0.006064463 | 0.003289978 | 0.01750887 | 0.003374949 | 0.02506336 | 0.003057944 |  | 0,25< | 0,38-0,45
E0 |  |  |  |  | 0.00768914 | 0.004905511 |  |  | 0.0075 | 0.004163542 | 0.02077615 | 0.004942813 | 0.0314254 | 0.004953591 |  | Суглинки | 0,35-0,37
epsE0 | devE0 |  |  |  | 0.00898229 | 0.006540681 |  |  | 0.01012795 | 0.006579956 | 0.0245033 | 0.006590418 | 0.03650882 | 0.006604787 |  | Пески и супеси | 0,30-0,35
0.00351222 | 0.006326742 |  |  |  | 0.01004545 | 0.008175851 |  |  | 0.011782 | 0.008224946 | 0.02672011 | 0.008238022 | 0.04029208 | 0.008255984
[5 empty] | 0.01138813 | 0.01053666 |  |  | 0.01315797 | 0.009869935 | 0.02917785 | 0.009885626 | 0.04381968 | 0.009907181
График E50 |  | График E |  |  | 0.0108955 | 0.01144619 |  |  | 0.01431416 | 0.01151492 | 0.03102778 | 0.01153323 | 0.0475361 | 0.01155838
eps | q | sigma |  |  | 0.01080154 | 0.01308136 |  |  | 0.01512647 | 0.012490625 | 0.0336709 | 0.01301107 | 0.05221534 | 0.01372596
Горизонтальная линия E50 |  | Касательная |  |  | 0.01269353 | 0.01471653 |  |  | 0.01650079 | 0.0148049 | 0.03587562 | 0.01482844 | 0.05428999 | 0.01486077
0 |  | a | b |  | 0.01456415 | 0.0163517 |  |  | 0.01768131 | 0.01644989 | 0.03878402 | 0.01647604 | 0.0584301 | 0.01651197
|  |  | 0 |  | 0.01440612 | 0.01798687 |  |  | 0.01884137 | 0.01809488 | 0.04081131 | 0.01812365 | 0.06203304 | 0.01816317
Вертикальная линия E50 |  | p1 и p2 |  |  | 0.01421214 | 0.01962204 |  |  | 0.02006997 | 0.01973987 | 0.04392395 | 0.01977125 | 0.06604472 | 0.01981436
| 0 | 0 |  |  | 0.01497492 | 0.02125721 |  |  | 0.02125611 | 0.02138486 | 0.04598843 | 0.02141886 | 0.06981106 | 0.02146556
[5 empty] | 0.01568715 | 0.02289238 |  |  | 0.02238878 | 0.02302985 | 0.04857121 | 0.02306646 | 0.07387798 | 0.02311676
Касательная линия E50 |  |  |  |  | 0.01634153 | 0.02452755 |  |  | 0.023357 | 0.02467484 | 0.05073875 | 0.02471407 | 0.0766914 | 0.02476795
0 | 0 | Горизонтальная 1 |  |  | 0.01793078 | 0.02616272 |  |  | 0.02424976 | 0.02631983 | 0.05265754 | 0.02636167 | 0.08029721 | 0.02641915
[5 empty] | 0.0184476 | 0.02779789 |  |  | 0.02475606 | 0.02796481 | 0.05469404 | 0.02800927 | 0.08404135 | 0.02807035
Горизонтальная линия qкр |  |  |  |  | 0.01788469 | 0.02943306 |  |  | 0.02546489 | 0.0296098 | 0.05671472 | 0.02965688 | 0.08706973 | 0.02972154
Горизонтальная линия q |  | Горизонтальная 2 |  |  | 0.01923475 | 0.03106823 |  |  | 0.02606527 | 0.03125479 | 0.05778604 | 0.03130448 | 0.08862826 | 0.03137274
0 |  | 0 |  |  | 0.02051262 | 0.0327034 |  |  | 0.02684619 | 0.03289978 | 0.05947449 | 0.03295209 | 0.09146286 | 0.03302394
[5 empty] | 0.02077905 | 0.03433857 |  |  | 0.02692145 | 0.03454477 | 0.06036504 | 0.03459969 | 0.09261944 | 0.03467513
Вертикальная линия q |  |  |  |  | 0.01903646 | 0.03597374 |  |  | 0.02747817 | 0.03618976 | 0.06116691 | 0.0362473 | 0.0937792 | 0.03632633
| 0 |  |  |  | 0.02028308 | 0.03760891 |  |  | 0.02762292 | 0.03783475 | 0.06154356 | 0.0378949 | 0.09480229 | 0.03797753
[5 empty] | 0.02051713 | 0.03924408 |  |  | 0.0281533 | 0.03947974 | 0.06218962 | 0.03954251 | 0.09608094 | 0.03962872
[5 empty] | 0.02073684 | 0.04087925 |  |  | 0.02836691 | 0.04112473 | 0.06329972 | 0.04119011 | 0.09690678 | 0.04127992
[5 empty] | 0.02194044 | 0.04251443 |  |  | 0.02876135 | 0.04276972 | 0.06346849 | 0.04283771 | 0.09827142 | 0.04293112
[5 empty] | 0.02012614 | 0.0441496 |  |  | 0.02903421 | 0.04441471 | 0.06449056 | 0.04448532 | 0.09926648 | 0.04458231
[5 empty] | 0.02129217 | 0.04578477 |  |  | 0.0293831 | 0.0460597 | 0.06526056 | 0.04613292 | 0.1007836 | 0.04623351
[5 empty] | 0.02143676 | 0.04741994 |  |  | 0.02940561 | 0.04770468 | 0.06557312 | 0.04778053 | 0.1016143 | 0.04788471
[5 empty] | 0.02155812 | 0.04905511 |  |  | 0.02959934 | 0.04934967 | 0.06592286 | 0.04942813 | 0.1024503 | 0.04953591
[5 empty] | 0.0216545 | 0.05069028 |  |  | 0.0298619 | 0.05099466 | 0.06640442 | 0.05107574 | 0.1021832 | 0.0511871
[5 empty] | 0.02272409 | 0.05232545 |  |  | 0.03009087 | 0.05263965 | 0.06681243 | 0.05272334 | 0.1035046 | 0.0528383
[5 empty] | 0.02277627 | 0.05396062 |  |  | 0.02988386 | 0.05428464 | 0.06714151 | 0.05437095 | 0.1033062 | 0.0544895
[5 empty] | 0.02077608 | 0.05559579 |  |  | 0.03025293 | 0.05592963 | 0.0673418 | 0.05601855 | 0.1037794 | 0.05614069
[5 empty] | 0.02076607 | 0.05723096 |  |  | 0.02995262 | 0.05757462 | 0.06674142 | 0.05766615 | 0.1044307 | 0.05779189
[5 empty] | 0.02074155 | 0.05886613 |  |  | 0.03013889 | 0.05921961 | 0.06692274 | 0.05931376 | 0.1038196 | 0.05944309
[5 empty] | 0.02270345 | 0.0605013 |  |  | 0.03000567 | 0.0608646 | 0.06695963 | 0.06096136 | 0.1041454 | 0.06109428
[5 empty] | 0.02065271 | 0.06213647 |  |  | 0.02995423 | 0.06250959 | 0.06655511 | 0.06260897 | 0.1041051 | 0.06274548
[5 empty] | 0.02059026 | 0.06377164 |  |  | 0.02998584 | 0.06415458 | 0.06651201 | 0.06425657 | 0.1038032 | 0.06439668
[5 empty] | 0.02151705 | 0.06540681 |  |  | 0.03000177 | 0.06579956 | 0.06623317 | 0.06590418 | 0.1032441 | 0.06604787
[5 empty] | 0.020434 | 0.06704198 |  |  | 0.02990327 | 0.06744455 | 0.06612142 | 0.06755178 | 0.1027321 | 0.06769907
[5 empty] | 0.02234206 | 0.06867715 |  |  | 0.02969162 | 0.06908954 | 0.06577957 | 0.06919938 | 0.1027719 | 0.06935027
[5 empty] | 0.02224215 | 0.07031232 |  |  | 0.02966809 | 0.07073453 | 0.06571048 | 0.07084699 | 0.1025676 | 0.07100146
[5 empty] | 0.02013521 | 0.07194749 |  |  | 0.02933393 | 0.07237952 | 0.06561696 | 0.07249459 | 0.1016238 | 0.07265266
[5 empty] | 0.02202219 | 0.07358266 |  |  | 0.02919041 | 0.07402451 | 0.06490185 | 0.0741422 | 0.1011449 | 0.07430386
[5 empty] | 0.01990401 | 0.07521783 |  |  | 0.02903879 | 0.0756695 | 0.06466797 | 0.0757898 | 0.1007353 | 0.07595505
[5 empty] | 0.02178161 | 0.076853 |  |  | 0.02908035 | 0.07731449 | 0.06461816 | 0.07743741 | 0.09999938 | 0.07760625
[5 empty] | 0.01965593 | 0.07848817 |  |  | 0.02871635 | 0.07895948 | 0.06405525 | 0.07908501 | 0.1001416 | 0.07925745
[5 empty] | 0.0195279 | 0.08012334 |  |  | 0.02874806 | 0.08060447 | 0.06348207 | 0.08073262 | 0.09956639 | 0.08090864
[5 empty] | 0.02139846 | 0.08175851 |  |  | 0.02827673 | 0.08224946 | 0.06330145 | 0.08238022 | 0.09847813 | 0.08255984
[5 empty] | 0.02026855 | 0.08339368 |  |  | 0.02830364 | 0.08389444 | 0.06271622 | 0.08402782 | 0.09758127 | 0.08421104
[5 empty] | 0.02113909 | 0.08502885 |  |  | 0.02793005 | 0.08553943 | 0.06292921 | 0.08567543 | 0.09758021 | 0.08586224
[5 empty] | 0.02101103 | 0.08666402 |  |  | 0.02785722 | 0.08718442 | 0.06194324 | 0.08732303 | 0.09667937 | 0.08751343
[5 empty] | 0.01987558 | 0.08829919 |  |  | 0.02768641 | 0.08882941 | 0.06166116 | 0.08897064 | 0.09568318 | 0.08916463
[5 empty] | 0.02072134 | 0.08993436 |  |  | 0.02760197 | 0.0904744 | 0.06166266 | 0.09061824 | 0.09548247 | 0.09081583
[5 empty] | 0.01855126 | 0.09156953 |  |  | 0.0273927 | 0.09211939 | 0.06100792 | 0.09226585 | 0.09460219 | 0.09246702
[5 empty] | 0.02036839 | 0.0932047 |  |  | 0.02706271 | 0.09376438 | 0.06020483 | 0.09391345 | 0.09454213 | 0.09411822
[5 empty] | 0.02017578 | 0.09483987 |  |  | 0.02671614 | 0.09540937 | 0.05976262 | 0.09556106 | 0.09311669 | 0.09576942
[5 empty] | 0.01897649 | 0.09647504 |  |  | 0.02675711 | 0.09705436 | 0.05969052 | 0.09720866 | 0.09194028 | 0.09742061
[5 empty] | 0.01877355 | 0.09811021 |  |  | 0.02628974 | 0.09869935 | 0.05879774 | 0.09885626 | 0.09172728 | 0.09907181
[5 empty] | 0.01857001 | 0.09974538 |  |  | 0.02601814 | 0.1003443 | 0.0579935 | 0.1005039 | 0.08999208 | 0.100723
[5 empty] | 0.01836894 | 0.1013806 |  |  | 0.02574646 | 0.1019893 | 0.05728704 | 0.1021515 | 0.08994909 | 0.1023742
[5 empty] | 0.01917337 | 0.1030157 |  |  | 0.0256788 | 0.1036343 | 0.05718757 | 0.1037991 | 0.0885127 | 0.1040254
[5 empty] | 0.01798635 | 0.1046509 |  |  | 0.02521929 | 0.1052793 | 0.05650431 | 0.1054467 | 0.0881973 | 0.1056766
[5 empty] | 0.0187993 | 0.1062861 |  |  | 0.02487204 | 0.1069243 | 0.05574648 | 0.1070943 | 0.08711729 | 0.1073278
[5 empty] | 0.01859476 | 0.1079212 |  |  | 0.02471748 | 0.1085693 | 0.05508982 | 0.1087419 | 0.08546533 | 0.108979
[5 empty] | 0.01837665 | 0.1095564 |  |  | 0.02443999 | 0.1102143 | 0.05468084 | 0.1103895 | 0.08534103 | 0.1106302
[5 empty] | 0.01814934 | 0.1111916 |  |  | 0.02414548 | 0.1118593 | 0.05383107 | 0.1120371 | 0.08374728 | 0.1122814
[5 empty] | 0.01691718 | 0.1128267 |  |  | 0.02373984 | 0.1135042 | 0.05325371 | 0.1136847 | 0.08330468 | 0.1139326
[5 empty] | 0.01768454 | 0.1144619 |  |  | 0.02342897 | 0.1151492 | 0.05256196 | 0.1153323 | 0.08223385 | 0.1155838
[5 empty] | 0.01645579 | 0.1160971 |  |  | 0.02341879 | 0.1167942 | 0.05196903 | 0.1169799 | 0.08075539 | 0.117235
[5 empty] | 0.01523529 | 0.1177323 |  |  | 0.02281519 | 0.1184392 | 0.05098811 | 0.1186275 | 0.08028991 | 0.1188862
[5 empty] | 0.01602741 | 0.1193674 |  |  | 0.02252407 | 0.1200842 | 0.05093241 | 0.1202751 | 0.079158 | 0.1205374
[5 empty] | 0.0168365 | 0.1210026 |  |  | 0.02255134 | 0.1217292 | 0.05031513 | 0.1219227 | 0.07728029 | 0.1221886
[5 empty] | 0.01466694 | 0.1226378 |  |  | 0.0221029 | 0.1233742 | 0.04954946 | 0.1235703 | 0.07707737 | 0.1238398
[5 empty] | 0.01452309 | 0.1242729 |  |  | 0.02188465 | 0.1250192 | 0.04914862 | 0.1252179 | 0.07606985 | 0.125491
[5 empty] | 0.01440932 | 0.1259081 |  |  | 0.02160249 | 0.1266642 | 0.0484258 | 0.1268655 | 0.07557834 | 0.1271422
[5 empty] | 0.01532998 | 0.1275433 |  |  | 0.02176233 | 0.1283092 | 0.04839421 | 0.1285131 | 0.07482344 | 0.1287934
[5 empty] | 0.01528945 | 0.1291784 |  |  | 0.02157007 | 0.1299541 | 0.04766704 | 0.1301607 | 0.07452576 | 0.1304445
[5 empty] | 0.01428603 | 0.1308136 |  |  | 0.02153161 | 0.1315991 | 0.0478575 | 0.1318084 | 0.07430592 | 0.1320957
[5 empty] | 0.01429278 | 0.1324488 |  |  | 0.02143393 | 0.1332441 | 0.04815354 | 0.133456 | 0.0744703 | 0.1337469
[5 empty] | 0.0163056 | 0.134084 |  |  | 0.02164537 | 0.1348891 | 0.04767561 | 0.1351036 | 0.07419712 | 0.1353981
[5 empty] | 0.01432418 | 0.1357191 |  |  | 0.02136487 | 0.1365341 | 0.04801581 | 0.1367512 | 0.07405259 | 0.1370493
[5 empty] | 0.01434821 | 0.1373543 |  |  | 0.02139197 | 0.1381791 | 0.0476732 | 0.1383988 | 0.0745352 | 0.1387005
[5 empty] | 0.01437735 | 0.1389895 |  |  | 0.02172625 | 0.1398241 | 0.04784679 | 0.1400464 | 0.07454342 | 0.1403517
[5 empty] | 0.01541128 | 0.1406246 |  |  | 0.02146728 | 0.1414691 | 0.04803561 | 0.141694 | 0.07437574 | 0.1420029
[5 empty] | 0.01444969 | 0.1422598 |  |  | 0.02171461 | 0.1431141 | 0.0484387 | 0.1433416 | 0.07443066 | 0.1436541
[5 empty] | 0.01649226 | 0.143895 |  |  | 0.02186782 | 0.144759 | 0.04865508 | 0.1449892 | 0.07490664 | 0.1453053
[5 empty] | 0.01553867 | 0.1455301 |  |  | 0.02182648 | 0.146404 | 0.04858379 | 0.1466368 | 0.0756022 | 0.1469565
[5 empty] | 0.01558859 | 0.1471653 |  |  | 0.02199014 | 0.148049 | 0.04862385 | 0.1482844 | 0.07501579 | 0.1486077
[5 empty] | 0.0166417 | 0.1488005 |  |  | 0.02205838 | 0.149694 | 0.04907429 | 0.149932 | 0.07604592 | 0.1502589
[5 empty] | 0.01670549 | 0.1504357 |  |  | 0.02213076 | 0.151339 | 0.04893415 | 0.1515796 | 0.07579108 | 0.1519101
[5 empty] | 0.01581765 | 0.1520708 |  |  | 0.02213573 | 0.152984 | 0.04884507 | 0.1532272 | 0.07608054 | 0.1535613
[5 empty] | 0.01597499 | 0.153706 |  |  | 0.02240922 | 0.154629 | 0.04980811 | 0.1548748 | 0.07649191 | 0.1552125
[5 empty] | 0.01516782 | 0.1553412 |  |  | 0.02253863 | 0.156274 | 0.05010089 | 0.1565224 | 0.07721581 | 0.1568637
[5 empty] | 0.01538647 | 0.1569763 |  |  | 0.02261087 | 0.157919 | 0.05049414 | 0.15817 | 0.07870653 | 0.1585149
[5 empty] | 0.01662124 | 0.1586115 |  |  | 0.02311285 | 0.1595639 | 0.05135857 | 0.1598176 | 0.07971837 | 0.1601661
[5 empty] | 0.01786247 | 0.1602467 |  |  | 0.02333146 | 0.1612089 | 0.05206491 | 0.1614652 | 0.08060561 | 0.1618173
[5 empty] | 0.01810046 | 0.1618818 |  |  | 0.02385363 | 0.1628539 | 0.05238386 | 0.1631128 | 0.08172255 | 0.1634685
[5 empty] | 0.01832554 | 0.163517 |  |  | 0.02386624 | 0.1644989 | 0.05338615 | 0.1647604 | 0.08212348 | 0.1651197
[5 empty] | 0.01852802 | 0.1651522 |  |  | 0.02415623 | 0.1661439 | 0.05414249 | 0.166408 | 0.08316269 | 0.1667709
[5 empty] | 0.01770277 | 0.1667874 |  |  | 0.02441048 | 0.1677889 | 0.0545236 | 0.1680556 | 0.08499447 | 0.1684221
[5 empty] | 0.01786956 | 0.1684225 |  |  | 0.02483676 | 0.1694339 | 0.05533221 | 0.1697033 | 0.08579916 | 0.1700733
[5 empty] | 0.01803229 | 0.1700577 |  |  | 0.02505726 | 0.1710789 | 0.0559257 | 0.1713509 | 0.08617013 | 0.1717245
[5 empty] | 0.01919129 | 0.1716929 |  |  | 0.0253725 | 0.1727239 | 0.05610728 | 0.1729985 | 0.08692227 | 0.1733757
[5 empty] | 0.01834684 | 0.173328 |  |  | 0.02548289 | 0.1743688 | 0.05687789 | 0.1746461 | 0.08725702 | 0.1750269
[5 empty] | 0.01749927 | 0.1749632 |  |  | 0.02568885 | 0.1760138 | 0.05733846 | 0.1762937 | 0.08817584 | 0.1766781
[5 empty] | 0.01964888 | 0.1765984 |  |  | 0.02599078 | 0.1776588 | 0.05738992 | 0.1779413 | 0.08908018 | 0.1783293
[5 empty] | 0.01979598 | 0.1782336 |  |  | 0.02588911 | 0.1793038 | 0.05793319 | 0.1795889 | 0.09017148 | 0.1799805
[5 empty] | 0.01794087 | 0.1798687 |  |  | 0.02628425 | 0.1809488 | 0.05856921 | 0.1812365 | 0.0903512 | 0.1816317
[5 empty] | 0.02008386 | 0.1815039 |  |  | 0.02627662 | 0.1825938 | 0.0586989 | 0.1828841 | 0.09072079 | 0.1832828
[5 empty] | 0.01822525 | 0.1831391 |  |  | 0.02676662 | 0.1842388 | 0.0592232 | 0.1845317 | 0.0919817 | 0.184934
[5 empty] | 0.02036573 | 0.1847742 |  |  | 0.02675469 | 0.1858838 | 0.05994303 | 0.1861793 | 0.09283537 | 0.1865852
[5 empty] | 0.01851323 | 0.1864094 |  |  | 0.02704556 | 0.1875288 | 0.05996582 | 0.1878269 | 0.09268809 | 0.1882364
[5 empty] | 0.02066689 | 0.1880446 |  |  | 0.02734758 | 0.1891737 | 0.0604136 | 0.1894745 | 0.09317763 | 0.1898876
[5 empty] | 0.02082144 | 0.1896797 |  |  | 0.02735438 | 0.1908187 | 0.06107415 | 0.1911221 | 0.09419162 | 0.1915388
[5 empty] | 0.01897159 | 0.1913149 |  |  | 0.02755881 | 0.1924637 | 0.06113151 | 0.1927697 | 0.09500514 | 0.19319
[5 empty] | 0.01911208 | 0.1929501 |  |  | 0.02765373 | 0.1941087 | 0.06166974 | 0.1944173 | 0.0962933 | 0.1948412
[5 empty] | 0.01923763 | 0.1945853 |  |  | 0.02803202 | 0.1957537 | 0.06207287 | 0.1960649 | 0.09693118 | 0.1964924
[5 empty] | 0.02034296 | 0.1962204 |  |  | 0.02808654 | 0.1973987 | 0.06292494 | 0.1977125 | 0.09679387 | 0.1981436
[5 empty] | 0.02042279 | 0.1978556 |  |  | 0.02811015 | 0.1990437 | 0.06280999 | 0.1993601 | 0.09795647 | 0.1997948
[5 empty] | 0.01948045 | 0.1994908 |  |  | 0.02849721 | 0.2006887 | 0.06291304 | 0.2010077 | 0.09729406 | 0.201446
[5 empty] | 0.02053578 | 0.2011259 |  |  | 0.0285719 | 0.2023337 | 0.06317999 | 0.2026553 | 0.09805451 | 0.2030972
[5 empty] | 0.02158988 | 0.2027611 |  |  | 0.02834494 | 0.2039787 | 0.06354328 | 0.2043029 | 0.09870923 | 0.2047484
[5 empty] | 0.02064273 | 0.2043963 |  |  | 0.02851631 | 0.2056236 | 0.06340285 | 0.2059506 | 0.09895816 | 0.2063996
[5 empty] | 0.02169431 | 0.2060314 |  |  | 0.02858598 | 0.2072686 | 0.06345863 | 0.2075982 | 0.09900122 | 0.2080508
[5 empty] | 0.0197446 | 0.2076666 |  |  | 0.02885393 | 0.2089136 | 0.06411057 | 0.2092458 | 0.09883831 | 0.209702
[5 empty] | 0.02079358 | 0.2093018 |  |  | 0.02862013 | 0.2105586 | 0.06425861 | 0.2108934 | 0.09966933 | 0.2113532
[5 empty] | 0.02084123 | 0.210937 |  |  | 0.02888456 | 0.2122036 | 0.0641027 | 0.212541 | 0.09919421 | 0.2130044
[5 empty] | 0.01988753 | 0.2125721 |  |  | 0.02894718 | 0.2138486 | 0.06414276 | 0.2141886 | 0.09981285 | 0.2146556
[5 empty] | 0.01993246 | 0.2142073 |  |  | 0.02910798 | 0.2154936 | 0.06477875 | 0.2158362 | 0.09972515 | 0.2163068
[5 empty] | 0.02197601 | 0.2158425 |  |  | 0.02896692 | 0.2171386 | 0.06461061 | 0.2174838 | 0.09983102 | 0.217958
[5 empty] | 0.02101814 | 0.2174776 |  |  | 0.02902398 | 0.2187836 | 0.06493827 | 0.2191314 | 0.1005304 | 0.2196092
[5 empty] | 0.02005886 | 0.2191128 |  |  | 0.02917914 | 0.2204285 | 0.06476168 | 0.220779 | 0.1001231 | 0.2212604
[5 empty] | 0.02009812 | 0.220748 |  |  | 0.02933236 | 0.2220735 | 0.06488078 | 0.2224266 | 0.1011092 | 0.2229116
[5 empty] | 0.02213592 | 0.2223831 |  |  | 0.02908362 | 0.2237185 | 0.06539551 | 0.2240742 | 0.1008884 | 0.2245628
[5 empty] | 0.02217224 | 0.2240183 |  |  | 0.02933289 | 0.2253635 | 0.06520582 | 0.2257218 | 0.1012608 | 0.226214
[5 empty] | 0.02220705 | 0.2256535 |  |  | 0.02948016 | 0.2270085 | 0.06531163 | 0.2273694 | 0.1010262 | 0.2278652
[5 empty] | 0.02224034 | 0.2272887 |  |  | 0.02952538 | 0.2286535 | 0.0654129 | 0.229017 | 0.1013845 | 0.2295164
[5 empty] | 0.02127209 | 0.2289238 |  |  | 0.02936854 | 0.2302985 | 0.06570957 | 0.2306646 | 0.1012357 | 0.2311676
[5 empty] | 0.02230227 | 0.230559 |  |  | 0.02950961 | 0.2319435 | 0.06560157 | 0.2323122 | 0.1014796 | 0.2328188
[5 empty] | 0.02033088 | 0.2321942 |  |  | 0.02934857 | 0.2335885 | 0.06538885 | 0.2339598 | 0.1014162 | 0.23447
[5 empty] | 0.02235788 | 0.2338293 |  |  | 0.02938538 | 0.2352334 | 0.06547135 | 0.2356074 | 0.1022453 | 0.2361211
[5 empty] | 0.02138326 | 0.2354645 |  |  | 0.02972002 | 0.2368784 | 0.06554901 | 0.237255 | 0.1019669 | 0.2377723
[5 empty] | 0.021407 | 0.2370997 |  |  | 0.02945246 | 0.2385234 | 0.06602177 | 0.2389026 | 0.1016809 | 0.2394235
[5 empty] | 0.02242909 | 0.2387348 |  |  | 0.02968269 | 0.2401684 | 0.06568958 | 0.2405502 | 0.1026872 | 0.2410747
[5 empty] | 0.02244949 | 0.24037 |  |  | 0.02961066 | 0.2418134 | 0.06615237 | 0.2421978 | 0.1025857 | 0.2427259
[5 empty] | 0.0204682 | 0.2420052 |  |  | 0.02983636 | 0.2434584 | 0.06621009 | 0.2438455 | 0.1025762 | 0.2443771
[5 empty] | 0.02148519 | 0.2436404 |  |  | 0.02985976 | 0.2451034 | 0.06616267 | 0.2454931 | 0.1021589 | 0.2460283
[5 empty] | 0.02250044 | 0.2452755 |  |  | 0.02988083 | 0.2467484 | 0.06621006 | 0.2471407 | 0.1030334 | 0.2476795
[5 empty] | 0.02251393 | 0.2469107 |  |  | 0.02989955 | 0.2483934 | 0.0661522 | 0.2487883 | 0.1028997 | 0.2493307
[5 empty] | 0.02052565 | 0.2485459 |  |  | 0.02971589 | 0.2500383 | 0.06628904 | 0.2504359 | 0.1027578 | 0.2509819
[5 empty] | 0.02053558 | 0.250181 |  |  | 0.02972983 | 0.2516833 | 0.0662205 | 0.2520835 | 0.1033076 | 0.2526331
[5 empty] | 0.02054369 | 0.2518162 |  |  | 0.02994133 | 0.2533283 | 0.06634654 | 0.2537311 | 0.1025489 | 0.2542843
[5 empty] | 0.02054996 | 0.2534514 |  |  | 0.02995037 | 0.2549733 | 0.06606709 | 0.2553787 | 0.1024817 | 0.2559355
[5 empty] | 0.02255439 | 0.2550866 |  |  | 0.02995693 | 0.2566183 | 0.0666821 | 0.2570263 | 0.1025058 | 0.2575867
[5 empty] | 0.02055694 | 0.2567217 |  |  | 0.02966098 | 0.2582633 | 0.06659151 | 0.2586739 | 0.1024213 | 0.2592379
[5 empty] | 0.0215569 | 0.2583569 |  |  | 0.02996249 | 0.2599083 | 0.06669525 | 0.2603215 | 0.1031279 | 0.2608891
[5 empty] | 0.02151893 | 0.2599921 |  |  | 0.02983 | 0.2615533 | 0.06633261 | 0.2619691 | 0.1029497 | 0.2625403
[5 empty] | 0.02042754 | 0.2616272 |  |  | 0.02952409 | 0.2631983 | 0.06600628 | 0.2636167 | 0.102019 | 0.2641915
[5 empty] | 0.0222888 | 0.2632624 |  |  | 0.02945261 | 0.2648432 | 0.06543239 | 0.2652643 | 0.1019561 | 0.2658427
[5 empty] | 0.02010875 | 0.2648976 |  |  | 0.02942375 | 0.2664882 | 0.06512926 | 0.2669119 | 0.1013896 | 0.2674939
[5 empty] | 0.02089345 | 0.2665327 |  |  | 0.02884569 | 0.2681332 | 0.0648152 | 0.2685595 | 0.1000479 | 0.2691451
[5 empty] | 0.01964895 | 0.2681679 |  |  | 0.02872662 | 0.2697782 | 0.06360851 | 0.2702071 | 0.09905976 | 0.2707963
[5 empty] | 0.0193813 | 0.2698031 |  |  | 0.02827473 | 0.2714232 | 0.06332751 | 0.2718547 | 0.09775367 | 0.2724475
[5 empty] | 0.01909656 | 0.2714383 |  |  | 0.02809819 | 0.2730682 | 0.06259049 | 0.2735023 | 0.09695823 | 0.2740987
[5 empty] | 0.01980077 | 0.2730734 |  |  | 0.0275052 | 0.2747132 | 0.06131577 | 0.2751499 | 0.09510202 | 0.2757499
[5 empty] | 0.0195 | 0.2747086 |  |  | 0.02720395 | 0.2763582 | 0.06072165 | 0.2767975 | 0.09341361 | 0.2774011
[5 empty] | 0.02020029 | 0.2763438 |  |  | 0.0268026 | 0.2780032 | 0.05942645 | 0.2784451 | 0.09222157 | 0.2790523
[5 empty] | 0.0199077 | 0.2779789 |  |  | 0.02620936 | 0.2796481 | 0.05854846 | 0.2800927 | 0.09065449 | 0.2807035
[5 empty] | 0.01962828 | 0.2796141 |  |  | 0.02583241 | 0.2812931 | 0.05790601 | 0.2817404 | 0.08944094 | 0.2823547
[5 empty] | 0.01836809 | 0.2812493 |  |  | 0.02557992 | 0.2829381 | 0.05701738 | 0.283388 | 0.0881095 | 0.2840059
[5 empty] | 0.01912903 | 0.2828844 |  |  | 0.02545742 | 0.2845831 | 0.05639622 | 0.2850356 | 0.08708382 | 0.2856571
[5 empty] | 0.01789226 | 0.2845196 |  |  | 0.02504123 | 0.2862281 | 0.05579138 | 0.2866832 | 0.08678863 | 0.2873082
[5 empty] | 0.0166546 | 0.2861548 |  |  | 0.02462383 | 0.2878731 | 0.05518384 | 0.2883308 | 0.08508924 | 0.2889594
[5 empty] | 0.01741602 | 0.28779 |  |  | 0.0243052 | 0.2895181 | 0.05457356 | 0.2899784 | 0.08398559 | 0.2906106
[5 empty] | 0.01717651 | 0.2894251 |  |  | 0.02408532 | 0.2911631 | 0.0536605 | 0.291626 | 0.08297761 | 0.2922618
[5 empty] | 0.01593605 | 0.2910603 |  |  | 0.02366418 | 0.2928081 | 0.05274461 | 0.2932736 | 0.08206524 | 0.293913
[5 empty] | 0.01769464 | 0.2926955 |  |  | 0.02334175 | 0.2944531 | 0.05212586 | 0.2949212 | 0.08094839 | 0.2955642
[5 empty] | 0.01545225 | 0.2943306 |  |  | 0.02301802 | 0.296098 | 0.05130419 | 0.2965688 | 0.08002701 | 0.2972154
[5 empty] | 0.01620888 | 0.2959658 |  |  | 0.02279297 | 0.297743 | 0.05067957 | 0.2982164 | 0.07900104 | 0.2988666
[5 empty] | 0.01696451 | 0.297601 |  |  | 0.02246657 | 0.299388 | 0.05005194 | 0.299864 | 0.07727039 | 0.3005178
[5 empty] | 0.01471912 | 0.2992361 |  |  | 0.0220388 | 0.301033 | 0.04952128 | 0.3015116 | 0.07673501 | 0.302169
[5 empty] | 0.0154727 | 0.3008713 |  |  | 0.02160966 | 0.302678 | 0.04828753 | 0.3031592 | 0.07489482 | 0.3038202
[5 empty] | 0.01522524 | 0.3025065 |  |  | 0.02137911 | 0.304323 | 0.04805064 | 0.3048068 | 0.07404976 | 0.3054714
[5 empty] | 0.01597672 | 0.3041417 |  |  | 0.02094714 | 0.305968 | 0.04681059 | 0.3064544 | 0.07319976 | 0.3071226
[5 empty] | 0.01372713 | 0.3057768 |  |  | 0.02071374 | 0.307613 | 0.04616732 | 0.308102 | 0.07184475 | 0.3087738
[5 empty] | 0.01347645 | 0.307412 |  |  | 0.02037887 | 0.309258 | 0.04572079 | 0.3097496 | 0.07108467 | 0.310425
[5 empty] | 0.01522466 | 0.3090472 |  |  | 0.02024252 | 0.3109029 | 0.04487096 | 0.3113972 | 0.06911945 | 0.3120762
[5 empty] | 0.01397177 | 0.3106823 |  |  | 0.01960467 | 0.3125479 | 0.04391778 | 0.3130448 | 0.06784901 | 0.3137274
[5 empty] | 0.01471774 | 0.3123175 |  |  | 0.01936531 | 0.3141929 | 0.04326121 | 0.3146924 | 0.0672733 | 0.3153786
[5 empty] | 0.01346257 | 0.3139527 |  |  | 0.0191244 | 0.3158379 | 0.04240121 | 0.31634 | 0.06629224 | 0.3170298
[5 empty] | 0.01220623 | 0.3155878 |  |  | 0.01868194 | 0.3174829 | 0.04143773 | 0.3179876 | 0.06420577 | 0.318681
[5 empty] | 0.01394873 | 0.317223 |  |  | 0.01843791 | 0.3191279 | 0.04087073 | 0.3196353 | 0.06381382 | 0.3203322
[5 empty] | 0.01369004 | 0.3188582 |  |  | 0.01789228 | 0.3207729 | 0.03990017 | 0.3212829 | 0.06241632 | 0.3219834
[5 empty] | 0.01243014 | 0.3204934 |  |  | 0.01754503 | 0.3224179 | 0.03922601 | 0.3229305 | 0.0616132 | 0.3236346
[5 empty] | 0.01316903 | 0.3221285 |  |  | 0.01739615 | 0.3240629 | 0.03854819 | 0.3245781 | 0.06000439 | 0.3252858
[5 empty] | 0.01290669 | 0.3237637 |  |  | 0.01714561 | 0.3257078 | 0.03756668 | 0.3262257 | 0.05858984 | 0.326937
[5 empty] | 0.01264311 | 0.3253989 |  |  | 0.0164934 | 0.3273528 | 0.03698143 | 0.3278733 | 0.05786947 | 0.3285882