## 1
Общество с ограниченной ответственностью "Инженерная геология" (ООО "ИнжГео") | [11 empty] | Общество с ограниченной ответственностью "Инженерная геология" (ООО "ИнжГео")
Юр. адрес: 117279, г. Москва, ул. Миклухо-Маклая, 36 а, этаж 5, пом. XXIII к. 76-84 | [11 empty] | Юр. адрес: 117279, г. Москва, ул. Миклухо-Маклая, 36 а, этаж 5, пом. XXIII к. 76-84 | [8 empty] | нагр |  |  | X0 | Y0 | R |  | нагр |  |  |  | X0 | Y0 | R | нагр |  |  |  | X0 | Y0 | R |  | нагр |  |  |  | X0 | Y0 | R
Телефон/факс +7 (495) 132-30-00, Адрес электронной почты inbox@inj-geo.ru | [11 empty] | Телефон/факс +7 (495) 132-30-00, Адрес электронной почты inbox@inj-geo.ru | [12 empty] | 0 | [7 empty] | 0 | [6 empty] | 0 | [7 empty] | 0
[21 empty] | девиатор | [6 empty] | девиатор | [6 empty] | девиатор | [7 empty] | девиатор
Испытательная лаборатория ООО «ИнжГео» | [11 empty] | Испытательная лаборатория ООО «ИнжГео» | [8 empty] | x0 | Угол | X | Y |  |  |  | x0 |  | Угол | X | Y |  |  | x0 |  | Угол | X | Y |  |  |  | x0 |  | Угол | X | Y
Адрес места осуществления деятельности лаборатории: г. Москва, просп. Вернадского, д. 51, стр. 1 | [11 empty] | Адрес места осуществления деятельности лаборатории: г. Москва, просп. Вернадского, д. 51, стр. 1 | [9 empty] | 0 | [7 empty] | 0 | [6 empty] | 0 | [7 empty] | 0
Телефон +7(910)4557682, E-mail: slg85@mail.ru | [11 empty] | Телефон +7(910)4557682, E-mail: slg85@mail.ru | [9 empty] | 5 | [7 empty] | 5 | [6 empty] | 5 | [7 empty] | 5
[22 empty] | 10 | [7 empty] | 10 | [6 empty] | 10 | [7 empty] | 10
[12 empty] | Протокол испытаний № 13-63/40 от 08-12-2022 | [9 empty] | 15 | [7 empty] | 15 | [6 empty] | 15 | [7 empty] | 15
[22 empty] | 20 | [7 empty] | 20 | [6 empty] | 20 | [7 empty] | 20
[12 empty] | Наименование и адрес заказчика: Переход трубопровода через р. Енисей | [9 empty] | 25 | [7 empty] | 25 | [6 empty] | 25 | [7 empty] | 25
[12 empty] | Наименование объекта: ООО Регионстрой | [9 empty] | 30 | [7 empty] | 30 | [6 empty] | 30 | [7 empty] | 30
Наименование используемого метода/методики: ГОСТ 12248.4-2020 | [11 empty] | Наименование используемого метода/методики: ГОСТ 12248.3-2020 | [9 empty] | 35 | [7 empty] | 35 | [6 empty] | 35 | [7 empty] | 35
Условия проведения испытания: температура окружающей среды (18 - 25)0С, влажность воздуха (40 - 75)% | [11 empty] | Условия проведения испытания: температура окружающей среды (18 - 25)0С, влажность воздуха (40 - 75)% | [9 empty] | 40 | [7 empty] | 40 | [6 empty] | 40 | [7 empty] | 40
[12 empty] | Дата получение объекта подлежащего испытаниям: 11-11-2022 | [9 empty] | 45 | [7 empty] | 45 | [6 empty] | 45 | [7 empty] | 45
[12 empty] | Дата испытания: 25.10.2022-19.11.2040 | [9 empty] | 50 | [7 empty] | 50 | [6 empty] | 50 | [7 empty] | 50
[22 empty] | 55 | [7 empty] | 55 | [6 empty] | 55 | [7 empty] | 55
Испытание грунтов методом трехосного сжатия | [11 empty] | Испытание грунтов методом трехосного сжатия | [9 empty] | 60 | [7 empty] | 60 | [6 empty] | 60 | [7 empty] | 60
[22 empty] | 65 | [7 empty] | 65 | [6 empty] | 65 | [7 empty] | 65
Лабораторный номер: | [6 empty] | We, д.е. = |  |  |  |  | Лабораторный номер: |  | 1075 |  |  |  | We, д.е. = | 0.538958387 |  |  | 70 | [7 empty] | 70 | [6 empty] | 70 | [7 empty] | 70
Номер скважины: | [6 empty] | ρ, г/см3 = |  |  |  |  | Номер скважины: |  | BH-007 |  |  |  | ρ, г/см3 = | 1.51 |  |  | 75 | [7 empty] | 75 | [6 empty] | 75 | [7 empty] | 75
Глубина отбора, м: | [6 empty] | ρs, г/см3 = |  |  |  |  | Глубина отбора, м: |  | 1 |  |  |  | ρs, г/см3 = | 2.72 |  |  | 80 | [7 empty] | 80 | [6 empty] | 80 | [7 empty] | 80
Наименование грунта: | [6 empty] | e, д.е. = |  |  |  |  | Наименование грунта: |  | Суглинок, после оттаивания текучий, легкий песчанистый |  |  |  | e, д.е. = | 1.772163 |  |  | 85 | [7 empty] | 85 | [6 empty] | 85 | [7 empty] | 85
Схема проведения опыта: | [6 empty] | IL, д.е. = |  |  |  |  | Схема проведения опыта: |  | КД |  |  |  | IL, д.е. = | 2.651 |  |  | 90 | [7 empty] | 90 | [6 empty] | 90 | [7 empty] | 90
[22 empty] | 95 | [7 empty] | 95 | [6 empty] | 95 | [7 empty] | 95
[22 empty] | 100 | [7 empty] | 100 | [6 empty] | 100 | [7 empty] | 100
Результаты испытаний | [11 empty] | Результаты испытаний | [9 empty] | 105 | [7 empty] | 105 | [6 empty] | 105 | [7 empty] | 105
[22 empty] | 110 | [7 empty] | 110 | [6 empty] | 110 | [7 empty] | 110
[22 empty] | 115 | [7 empty] | 115 | [6 empty] | 115 | [7 empty] | 115
[22 empty] | 120 | [7 empty] | 120 | [6 empty] | 120 | [7 empty] | 120
[22 empty] | 125 | [7 empty] | 125 | [6 empty] | 125 | [7 empty] | 125
[22 empty] | 130 | [7 empty] | 130 | [6 empty] | 130 | [7 empty] | 130
[22 empty] | 135 | [7 empty] | 135 | [6 empty] | 135 | [7 empty] | 135
[22 empty] | 140 | [7 empty] | 140 | [6 empty] | 140 | [7 empty] | 140
[22 empty] | 145 | [7 empty] | 145 | [6 empty] | 145 | [7 empty] | 145
[22 empty] | 150 | [7 empty] | 150 | [6 empty] | 150 | [7 empty] | 150
[22 empty] | 155 | [7 empty] | 155 | [6 empty] | 155 | [7 empty] | 155
[22 empty] | 160 | [7 empty] | 160 | [6 empty] | 160 | [7 empty] | 160
[22 empty] | 165 | [7 empty] | 165 | [6 empty] | 165 | [7 empty] | 165
[22 empty] | 170 | [7 empty] | 170 | [6 empty] | 170 | [7 empty] | 170
[22 empty] | 175 | [7 empty] | 175 | [6 empty] | 175 | [7 empty] | 175
[22 empty] | 180 | [7 empty] | 180 | [6 empty] | 180 | [7 empty] | 180
[13 empty] | Давление в камере, Мпа σ3 | Вертикальная нагрузка, Мпа σ1 | Поровое давление, Мпа u
| K0, д.е. | 0.7750489 |  |  |  |  | Коэфф. Точки | [5 empty] | 0.05 | 0.09411018 | [5 empty] | 1 | [6 empty] | σ3,кПа | σ1,кПа | u, кПа |  |  |  | 4
| q_zg, МПа | 0.03875245 | [10 empty] | 0.15 | 0.2521584 | [27 empty] | δ3, Мпа | δ1-δ3, МПа | δ1, МПа | δ1, КПа
|  |  | Модуль деформации, МПа: | [9 empty] | 0.25 | 0.4102066 | [21 empty] | С, МПа:
|  |  | Е0= |  | Точки модуля (полное напр.), МПа |  |  |  | 0.03875245 | 0.06200392 | [25 empty] | φ, град:
|  |  | E50 = |  | qf (полное напр.), МПа |  |  |  | 0.06046316 | [26 empty] | E, Мпа
|  |  | Коэф. Поперечной деформации, ϑ = | [9 empty] | Эффективные значения угла внутреннего трения и удельного сцепления ϕ', С' | [13 empty] | x | 0
[13 empty] | ϕ', град. = | 13 | [12 empty] | y |  |  |  | С, кПа | φ,°
[13 empty] | С', МПа = | 0.006
| Исполнитель: | [6 empty] | Морозов Д.С. |  |  |  |  | Исполнитель: |  |  |  |  | Морозов Д.С.
| Начальник исп. лаборатории: | [6 empty] | Семиколенова Л.Г. |  |  |  |  | Начальник исп. лаборатории: |  |  |  |  | Семиколенова Л.Г.
Лист 1 , всего листов 2 | [11 empty] | Лист 2 , всего листов 2
Частичное воспроизведение протокола испытаний без письменного разрешения ООО «ИнжГео» ЗАПРЕЩАЕТСЯ | [11 empty] | Частичное воспроизведение протокола испытаний без письменного разрешения ООО «ИнжГео» ЗАПРЕЩАЕТСЯ
[5 empty] | второй график |  | первый график | [9 empty] | К Пуассона
dev50 | epsE50 | ind | devE0 | epsE0 | dev | eps | sigma |  | dev1 | eps1 | dev2 | eps2 | dev3 | eps3 |  | Глины
0.01046316 | 0.008712761 |  |  |  | 0 | 0 |  |  | 0 | 0 | 0 | 0 | 0 | 0 |  | < 0 | 0,20-0,30
ind |  |  |  |  | 0.001701316 | 0.001626005 |  |  | 0.002900969 | 0.001638712 | 0.01031112 | 0.001638712 | 0.01629104 | 0.001644989 |  | 0-0,25 | 0,30-0,38
2 |  |  |  |  | 0.005812867 | 0.002904254 |  |  | 0.0075 | 0.0037471875 | 0.0225 | 0.0037471875 | 0.03016079 | 0.003289978 |  | 0,25< | 0,38-0,45
E0 |  |  |  |  | 0.007843361 | 0.004878015 |  |  | 0.00960618 | 0.004916137 | 0.02703914 | 0.004916137 | 0.0375 | 0.004163542 |  | Суглинки | 0,35-0,37
epsE0 | devE0 |  |  |  | 0.008106153 | 0.006504019 |  |  | 0.01345375 | 0.00655485 | 0.03431518 | 0.00655485 | 0.05192437 | 0.006579956 |  | Пески и супеси | 0,30-0,35
0.002904254 | 0.005812867 |  |  |  | 0.01046316 | 0.008712761 |  |  | 0.0167181 | 0.008193562 | 0.04058204 | 0.008193562 | 0.05981318 | 0.008224946
[5 empty] | 0.009043154 | 0.009756029 |  |  | 0.01958209 | 0.009832275 | 0.04596406 | 0.009832275 | 0.06827871 | 0.009869935
График E50 |  | График E |  |  | 0.009922836 | 0.01138203 |  |  | 0.02205509 | 0.0112415625 | 0.0510792 | 0.0112415625 | 0.075483 | 0.01151492
eps | q | sigma |  |  | 0.01276961 | 0.01300804 |  |  | 0.02390664 | 0.0131097 | 0.0558187 | 0.0131097 | 0.08010331 | 0.012490625
Горизонтальная линия E50 |  | Касательная |  |  | 0.0135797 | 0.01463404 |  |  | 0.02598633 | 0.01474841 | 0.05941529 | 0.01474841 | 0.08813877 | 0.0148049
0 |  | a | b |  | 0.01234932 | 0.01626005 |  |  | 0.02767161 | 0.01638712 | 0.06366115 | 0.01638712 | 0.09526182 | 0.01644989
|  |  | 0 |  | 0.01407469 | 0.01788605 |  |  | 0.02955741 | 0.01802584 | 0.06783393 | 0.01802584 | 0.1006425 | 0.01809488
Вертикальная линия E50 |  | p1 и p2 |  |  | 0.01575203 | 0.01951206 |  |  | 0.03093864 | 0.01966455 | 0.0718113 | 0.01966455 | 0.106628 | 0.01973987
| 0 | 0 |  |  | 0.01637757 | 0.02113806 |  |  | 0.03271025 | 0.02130326 | 0.07467093 | 0.02130326 | 0.1127659 | 0.02138486
[5 empty] | 0.01494751 | 0.02276407 |  |  | 0.03376715 | 0.02294197 | 0.07829049 | 0.02294197 | 0.1182032 | 0.02302985
Касательная линия E50 |  |  |  |  | 0.01645809 | 0.02439007 |  |  | 0.03490428 | 0.02458069 | 0.08134764 | 0.02458069 | 0.1222874 | 0.02467484
0 | 0 | Горизонтальная 1 |  |  | 0.01590551 | 0.02601608 |  |  | 0.03631656 | 0.0262194 | 0.08312006 | 0.0262194 | 0.1285659 | 0.02631983
[5 empty] | 0.018286 | 0.02764208 |  |  | 0.03719892 | 0.02785811 | 0.0857854 | 0.02785811 | 0.1318858 | 0.02796481
Горизонтальная линия qкр |  |  |  |  | 0.01859579 | 0.02926809 |  |  | 0.03824629 | 0.02949682 | 0.08752133 | 0.02949682 | 0.1364945 | 0.0296098
Горизонтальная линия q |  | Горизонтальная 2 |  |  | 0.01784875 | 0.03089409 |  |  | 0.0385536 | 0.03113554 | 0.08980553 | 0.03113554 | 0.1387393 | 0.03125479
0 |  | 0 |  |  | 0.01809212 | 0.0325201 |  |  | 0.03942219 | 0.03277425 | 0.09093269 | 0.03277425 | 0.1413676 | 0.03289978
[5 empty] | 0.01832729 | 0.0341461 |  |  | 0.03974513 | 0.03441296 | 0.09224381 | 0.03441296 | 0.1427532 | 0.03454477
Вертикальная линия q |  |  |  |  | 0.01955267 | 0.03577211 |  |  | 0.04045186 | 0.03605167 | 0.09351741 | 0.03605167 | 0.1445422 | 0.03618976
| 0 |  |  |  | 0.01776664 | 0.03739811 |  |  | 0.04083894 | 0.03769039 | 0.09474546 | 0.03769039 | 0.1476679 | 0.03783475
[5 empty] | 0.0189676 | 0.03902412 |  |  | 0.04110288 | 0.0393291 | 0.09521995 | 0.0393291 | 0.1491174 | 0.03947974
[5 empty] | 0.01915395 | 0.04065012 |  |  | 0.04174024 | 0.04096781 | 0.09623287 | 0.04096781 | 0.1509782 | 0.04112473
[5 empty] | 0.01832408 | 0.04227613 |  |  | 0.04234755 | 0.04260652 | 0.09737619 | 0.04260652 | 0.1520374 | 0.04276972
[5 empty] | 0.01847639 | 0.04390213 |  |  | 0.04252135 | 0.04424524 | 0.09854191 | 0.04424524 | 0.1535824 | 0.04441471
[5 empty] | 0.01860928 | 0.04552814 |  |  | 0.04275818 | 0.04588395 | 0.098922 | 0.04588395 | 0.1541004 | 0.0460597
[5 empty] | 0.01872114 | 0.04715414 |  |  | 0.04325458 | 0.04752266 | 0.09960845 | 0.04752266 | 0.1561787 | 0.04770468
[5 empty] | 0.02081037 | 0.04878015 |  |  | 0.04330709 | 0.04916137 | 0.1005932 | 0.04916137 | 0.1578046 | 0.04934967
[5 empty] | 0.01887536 | 0.05040615 |  |  | 0.04341224 | 0.05080008 | 0.1009684 | 0.05080008 | 0.1579654 | 0.05099466
[5 empty] | 0.02092632 | 0.05203216 |  |  | 0.04386657 | 0.0524388 | 0.1013258 | 0.0524388 | 0.1587484 | 0.05263965
[5 empty] | 0.01892627 | 0.05365816 |  |  | 0.04411018 | 0.05407751 | 0.1021584 | 0.05407751 | 0.1583409 | 0.05428464
[5 empty] | 0.01891811 | 0.05528417 |  |  | 0.04390895 | 0.05571622 | 0.1017555 | 0.05571622 | 0.1602066 | 0.05592963
[5 empty] | 0.02089671 | 0.05691017 |  |  | 0.04410062 | 0.05735493 | 0.1015363 | 0.05735493 | 0.158605 | 0.05757462
[5 empty] | 0.01886291 | 0.05853618 |  |  | 0.0440628 | 0.05899365 | 0.1014487 | 0.05899365 | 0.1598322 | 0.05921961
[5 empty] | 0.01881755 | 0.06016218 |  |  | 0.04389792 | 0.06063236 | 0.1013984 | 0.06063236 | 0.1587563 | 0.0608646
[5 empty] | 0.01876147 | 0.06178819 |  |  | 0.04390782 | 0.06227107 | 0.1013897 | 0.06227107 | 0.1589839 | 0.06250959
[5 empty] | 0.01969553 | 0.06341419 |  |  | 0.04349432 | 0.06390978 | 0.1012269 | 0.06390978 | 0.1591218 | 0.06415458
[5 empty] | 0.01862057 | 0.06504019 |  |  | 0.04365923 | 0.0655485 | 0.100814 | 0.0655485 | 0.1582766 | 0.06579956
[5 empty] | 0.02053743 | 0.0666662 |  |  | 0.0433044 | 0.06718721 | 0.1000554 | 0.06718721 | 0.158155 | 0.06744455
[5 empty] | 0.01944695 | 0.0682922 |  |  | 0.04333163 | 0.06882592 | 0.09965529 | 0.06882592 | 0.1567637 | 0.06908954
[5 empty] | 0.01935 | 0.06991821 |  |  | 0.04314276 | 0.07046463 | 0.09931787 | 0.07046463 | 0.1560095 | 0.07073453
[5 empty] | 0.0182474 | 0.07154421 |  |  | 0.0425396 | 0.07210335 | 0.09864737 | 0.07210335 | 0.1563991 | 0.07237952
[5 empty] | 0.02014001 | 0.07317022 |  |  | 0.04252399 | 0.07374206 | 0.09854801 | 0.07374206 | 0.155239 | 0.07402451
[5 empty] | 0.01802867 | 0.07479622 |  |  | 0.04239775 | 0.07538077 | 0.09742403 | 0.07538077 | 0.1533362 | 0.0756695
[5 empty] | 0.01991423 | 0.07642223 |  |  | 0.04226269 | 0.07701948 | 0.09737965 | 0.07701948 | 0.1537972 | 0.07731449
[5 empty] | 0.01979753 | 0.07804823 |  |  | 0.04172065 | 0.0786582 | 0.09641909 | 0.0786582 | 0.1523287 | 0.07895948
[5 empty] | 0.01867941 | 0.07967424 |  |  | 0.04157345 | 0.08029691 | 0.09654658 | 0.08029691 | 0.1513374 | 0.08060447
[5 empty] | 0.01856073 | 0.08130024 |  |  | 0.04122291 | 0.08193562 | 0.09556634 | 0.08193562 | 0.1501302 | 0.08224946
[5 empty] | 0.01944232 | 0.08292625 |  |  | 0.04097086 | 0.08357433 | 0.0949826 | 0.08357433 | 0.1495136 | 0.08389444
[5 empty] | 0.01932504 | 0.08455225 |  |  | 0.04091913 | 0.08521305 | 0.09439958 | 0.08521305 | 0.1479943 | 0.08553943
[5 empty] | 0.01720397 | 0.08617826 |  |  | 0.04036952 | 0.08685176 | 0.0934215 | 0.08685176 | 0.1480791 | 0.08718442
[5 empty] | 0.01706603 | 0.08780426 |  |  | 0.04011572 | 0.08849047 | 0.0928337 | 0.08849047 | 0.1463745 | 0.08882941
[5 empty] | 0.01891317 | 0.08943027 |  |  | 0.0401272 | 0.09012918 | 0.09276549 | 0.09012918 | 0.1451978 | 0.0904744
[5 empty] | 0.01774816 | 0.09105627 |  |  | 0.03970602 | 0.0917679 | 0.09202164 | 0.0917679 | 0.1446896 | 0.09211939
[5 empty] | 0.01657376 | 0.09268228 |  |  | 0.03915813 | 0.09340661 | 0.09081594 | 0.09340661 | 0.1433717 | 0.09376438
[5 empty] | 0.01639271 | 0.09430828 |  |  | 0.03908947 | 0.09504532 | 0.09076213 | 0.09504532 | 0.141766 | 0.09540937
[5 empty] | 0.01620777 | 0.09593429 |  |  | 0.03870599 | 0.09668403 | 0.08907399 | 0.09668403 | 0.1415942 | 0.09705436
[5 empty] | 0.0160217 | 0.09756029 |  |  | 0.03841362 | 0.09832275 | 0.08856527 | 0.09832275 | 0.1395783 | 0.09869935
[5 empty] | 0.01683724 | 0.0991863 |  |  | 0.03801832 | 0.09996146 | 0.08794976 | 0.09996146 | 0.1379401 | 0.1003443
[5 empty] | 0.01565716 | 0.1008123 |  |  | 0.03762602 | 0.1016002 | 0.0868412 | 0.1016002 | 0.1371014 | 0.1019893
[5 empty] | 0.01648421 | 0.1024383 |  |  | 0.03704267 | 0.1032389 | 0.08535336 | 0.1032389 | 0.135784 | 0.1036343
[5 empty] | 0.01731575 | 0.1040643 |  |  | 0.03687421 | 0.1048776 | 0.08480002 | 0.1048776 | 0.1345097 | 0.1052793
[5 empty] | 0.01713255 | 0.1056903 |  |  | 0.03641694 | 0.1065163 | 0.08387259 | 0.1065163 | 0.1327004 | 0.1069243
[5 empty] | 0.01693602 | 0.1073163 |  |  | 0.03602916 | 0.108155 | 0.0826745 | 0.108155 | 0.1311524 | 0.1085693
[5 empty] | 0.01573012 | 0.1089423 |  |  | 0.03551254 | 0.1097937 | 0.08240961 | 0.1097937 | 0.1290829 | 0.1102143
[5 empty] | 0.01451879 | 0.1105683 |  |  | 0.03517558 | 0.1114324 | 0.08089761 | 0.1114324 | 0.1273233 | 0.1118593
[5 empty] | 0.01430597 | 0.1121943 |  |  | 0.03472679 | 0.1130712 | 0.08015822 | 0.1130712 | 0.1261047 | 0.1135042
[5 empty] | 0.0150956 | 0.1138203 |  |  | 0.03417467 | 0.1147099 | 0.07911114 | 0.1147099 | 0.1250585 | 0.1151492
[5 empty] | 0.01589163 | 0.1154463 |  |  | 0.03392775 | 0.1163486 | 0.07787607 | 0.1163486 | 0.1227159 | 0.1167942
[5 empty] | 0.01369801 | 0.1170724 |  |  | 0.03339452 | 0.1179873 | 0.07697272 | 0.1179873 | 0.1214082 | 0.1184392
[5 empty] | 0.01351867 | 0.1186984 |  |  | 0.03278349 | 0.119626 | 0.07612079 | 0.119626 | 0.1206665 | 0.1200842
[5 empty] | 0.01335755 | 0.1203244 |  |  | 0.03250318 | 0.1212647 | 0.07513999 | 0.1212647 | 0.1179223 | 0.1217292
[5 empty] | 0.01421861 | 0.1219504 |  |  | 0.03216208 | 0.1229034 | 0.07445001 | 0.1229034 | 0.1179066 | 0.1233742
[5 empty] | 0.01410578 | 0.1235764 |  |  | 0.03186871 | 0.1245421 | 0.07387057 | 0.1245421 | 0.1162509 | 0.1250192
[5 empty] | 0.013023 | 0.1252024 |  |  | 0.03163157 | 0.1261809 | 0.07272137 | 0.1261809 | 0.1149862 | 0.1266642
[5 empty] | 0.01297423 | 0.1268284 |  |  | 0.03135918 | 0.1278196 | 0.07242211 | 0.1278196 | 0.113644 | 0.1283092
[5 empty] | 0.01396247 | 0.1284544 |  |  | 0.03126004 | 0.1294583 | 0.07259249 | 0.1294583 | 0.1132554 | 0.1299541
[5 empty] | 0.01396674 | 0.1300804 |  |  | 0.03113933 | 0.131097 | 0.07284454 | 0.131097 | 0.1135518 | 0.1315991
[5 empty] | 0.01397662 | 0.1317064 |  |  | 0.03134929 | 0.1327357 | 0.07236761 | 0.1327357 | 0.113964 | 0.1332441
[5 empty] | 0.01299184 | 0.1333324 |  |  | 0.03127124 | 0.1343744 | 0.07301843 | 0.1343744 | 0.1142247 | 0.1348891
[5 empty] | 0.01401209 | 0.1349584 |  |  | 0.03120454 | 0.1360131 | 0.07249556 | 0.1360131 | 0.1145279 | 0.1365341
[5 empty] | 0.0150371 | 0.1365844 |  |  | 0.03164858 | 0.1376518 | 0.07289756 | 0.1376518 | 0.1137714 | 0.1381791
[5 empty] | 0.01406657 | 0.1382104 |  |  | 0.03170273 | 0.1392906 | 0.07342297 | 0.1392906 | 0.114753 | 0.1398241
[5 empty] | 0.01310021 | 0.1398364 |  |  | 0.03156637 | 0.1409293 | 0.07267035 | 0.1409293 | 0.1147702 | 0.1414691
[5 empty] | 0.01313773 | 0.1414624 |  |  | 0.03153886 | 0.142568 | 0.07343824 | 0.142568 | 0.1148209 | 0.1431141
[5 empty] | 0.01317885 | 0.1430884 |  |  | 0.03191959 | 0.1442067 | 0.07342521 | 0.1442067 | 0.1151027 | 0.144759
[5 empty] | 0.01322327 | 0.1447144 |  |  | 0.03170793 | 0.1458454 | 0.0739298 | 0.1458454 | 0.1147133 | 0.146404
[5 empty] | 0.0132707 | 0.1463404 |  |  | 0.03210325 | 0.1474841 | 0.07355056 | 0.1474841 | 0.1164504 | 0.148049
[5 empty] | 0.01332133 | 0.1479664 |  |  | 0.03210493 | 0.1491228 | 0.07398606 | 0.1491228 | 0.1168118 | 0.149694
[5 empty] | 0.01540495 | 0.1495924 |  |  | 0.0323172 | 0.1507615 | 0.07484606 | 0.1507615 | 0.115795 | 0.151339
[5 empty] | 0.01553313 | 0.1512185 |  |  | 0.03211199 | 0.1524003 | 0.0751972 | 0.1524003 | 0.1169509 | 0.152984
[5 empty] | 0.01569713 | 0.1528445 |  |  | 0.03249898 | 0.154039 | 0.07556185 | 0.154039 | 0.1175697 | 0.154629
[5 empty] | 0.0138882 | 0.1544705 |  |  | 0.03305928 | 0.1556777 | 0.07609632 | 0.1556777 | 0.1196845 | 0.156274
[5 empty] | 0.01509759 | 0.1560965 |  |  | 0.03347404 | 0.1573164 | 0.07775689 | 0.1573164 | 0.1206262 | 0.157919
[5 empty] | 0.01631656 | 0.1577225 |  |  | 0.03382438 | 0.1589551 | 0.07779986 | 0.1589551 | 0.1224253 | 0.1595639
[5 empty] | 0.01553635 | 0.1593485 |  |  | 0.03419142 | 0.1605938 | 0.07918152 | 0.1605938 | 0.1240126 | 0.1612089
[5 empty] | 0.01674824 | 0.1609745 |  |  | 0.03455629 | 0.1622325 | 0.08085816 | 0.1622325 | 0.1253186 | 0.1628539
[5 empty] | 0.01594346 | 0.1626005 |  |  | 0.03540013 | 0.1638712 | 0.08138608 | 0.1638712 | 0.1267741 | 0.1644989
[5 empty] | 0.01611333 | 0.1642265 |  |  | 0.03570405 | 0.16551 | 0.08262156 | 0.16551 | 0.1279097 | 0.1661439
[5 empty] | 0.01626748 | 0.1658525 |  |  | 0.03615223 | 0.1671487 | 0.08372792 | 0.1671487 | 0.1304561 | 0.1677889
[5 empty] | 0.01641782 | 0.1674785 |  |  | 0.03637765 | 0.1687874 | 0.0843816 | 0.1687874 | 0.1314544 | 0.1694339
[5 empty] | 0.01556464 | 0.1691045 |  |  | 0.03639507 | 0.1704261 | 0.08431675 | 0.1704261 | 0.1327221 | 0.1710789
[5 empty] | 0.0167082 | 0.1707305 |  |  | 0.0368051 | 0.1720648 | 0.08513475 | 0.1720648 | 0.133062 | 0.1727239
[5 empty] | 0.01684879 | 0.1723565 |  |  | 0.03720832 | 0.1737035 | 0.085937 | 0.1737035 | 0.1340761 | 0.1743688
[5 empty] | 0.01598668 | 0.1739825 |  |  | 0.03760532966 | 0.1753422 | 0.08642488 | 0.1753422 | 0.1364667 | 0.1760138
[5 empty] | 0.01812215 | 0.1756085 |  |  | 0.03799674 | 0.1769809 | 0.08729978 | 0.1769809 | 0.1372361 | 0.1776588
[5 empty] | 0.01725549 | 0.1772345 |  |  | 0.03788314 | 0.1786197 | 0.08856308 | 0.1786197 | 0.1374864 | 0.1793038
[5 empty] | 0.01638695 | 0.1788605 |  |  | 0.03826513 | 0.1802584 | 0.08891617 | 0.1802584 | 0.1394197 | 0.1809488
[5 empty] | 0.01851684 | 0.1804865 |  |  | 0.03844332 | 0.1818971 | 0.08916044 | 0.1818971 | 0.1401384 | 0.1825938
[5 empty] | 0.01764541 | 0.1821125 |  |  | 0.03891829 | 0.1835358 | 0.08959728 | 0.1835358 | 0.1408446 | 0.1842388
[5 empty] | 0.01677589 | 0.1837386 |  |  | 0.03909068 | 0.1851745 | 0.09052813 | 0.1851745 | 0.1418405 | 0.1858838
[5 empty] | 0.01791395 | 0.1853646 |  |  | 0.03937362 | 0.1868132 | 0.09128341 | 0.1868132 | 0.1430513 | 0.1875288
[5 empty] | 0.01705532 | 0.1869906 |  |  | 0.03987043 | 0.1884519 | 0.09227081 | 0.1884519 | 0.1436211 | 0.1891737
[5 empty] | 0.01919525 | 0.1886166 |  |  | 0.03997083 | 0.1900906 | 0.09296653 | 0.1900906 | 0.1458162 | 0.1908187
[5 empty] | 0.01832895 | 0.1902426 |  |  | 0.04046453 | 0.1917294 | 0.09304674 | 0.1917294 | 0.1465988 | 0.1924637
[5 empty] | 0.01745167 | 0.1918686 |  |  | 0.04044125 | 0.1933681 | 0.09408763 | 0.1933681 | 0.147731 | 0.1941087
[5 empty] | 0.01955863 | 0.1934946 |  |  | 0.04089072 | 0.1950068 | 0.09496538 | 0.1950068 | 0.1477752 | 0.1957537
[5 empty] | 0.01864508 | 0.1951206 |  |  | 0.04110263 | 0.1966455 | 0.09525617 | 0.1966455 | 0.1497934 | 0.1973987
[5 empty] | 0.01770665 | 0.1967466 |  |  | 0.04116671 | 0.1982842 | 0.09593618 | 0.1982842 | 0.149248 | 0.1990437
[5 empty] | 0.01875783 | 0.1983726 |  |  | 0.0414825 | 0.1999229 | 0.09590433 | 0.1999229 | 0.1499091 | 0.2006887
[5 empty] | 0.01780791 | 0.1999986 |  |  | 0.04149028 | 0.2015616 | 0.09565396 | 0.2015616 | 0.1497046 | 0.2023337
[5 empty] | 0.01885685 | 0.2016246 |  |  | 0.04179568 | 0.2032003 | 0.09619806 | 0.2032003 | 0.1502914 | 0.2039787
[5 empty] | 0.01890465 | 0.2032506 |  |  | 0.04159865 | 0.2048391 | 0.09623653 | 0.2048391 | 0.1520693 | 0.2056236
[5 empty] | 0.01895129 | 0.2048766 |  |  | 0.04179915 | 0.2064778 | 0.09706929 | 0.2064778 | 0.1515383 | 0.2072686
[5 empty] | 0.01799675 | 0.2065026 |  |  | 0.04199715 | 0.2081165 | 0.09679625 | 0.2081165 | 0.1521981 | 0.2089136
[5 empty] | 0.02004102 | 0.2081286 |  |  | 0.0417926 | 0.2097552 | 0.09691733 | 0.2097552 | 0.1518487 | 0.2105586
[5 empty] | 0.01908407 | 0.2097546 |  |  | 0.04228548 | 0.2113939 | 0.09783243 | 0.2113939 | 0.1532899 | 0.2122036
[5 empty] | 0.02012588 | 0.2113806 |  |  | 0.04227574 | 0.2130326 | 0.09784147 | 0.2130326 | 0.1525215 | 0.2138486
[5 empty] | 0.01916645 | 0.2130066 |  |  | 0.04246334 | 0.2146713 | 0.09754436 | 0.2146713 | 0.1534434 | 0.2154936
[5 empty] | 0.01820575 | 0.2146326 |  |  | 0.04224826 | 0.21631 | 0.09784101 | 0.21631 | 0.1538556 | 0.2171386
[5 empty] | 0.01824376 | 0.2162586 |  |  | 0.04233044 | 0.2179488 | 0.09773134 | 0.2179488 | 0.1543577 | 0.2187836
[5 empty] | 0.01928048 | 0.2178847 |  |  | 0.04270985 | 0.2195875 | 0.09861526 | 0.2195875 | 0.1540498 | 0.2204285
[5 empty] | 0.01931587 | 0.2195107 |  |  | 0.04248645 | 0.2212262 | 0.09859267 | 0.2212262 | 0.1550316 | 0.2220735
[5 empty] | 0.01934993 | 0.2211367 |  |  | 0.04276021 | 0.2228649 | 0.0986635 | 0.2228649 | 0.1550031 | 0.2237185
[5 empty] | 0.01938263 | 0.2227627 |  |  | 0.04293109 | 0.2245036 | 0.09862766 | 0.2245036 | 0.155564 | 0.2253635
[5 empty] | 0.01841395 | 0.2243887 |  |  | 0.04299905 | 0.2261423 | 0.09958505 | 0.2261423 | 0.1547143 | 0.2270085
[5 empty] | 0.01944389 | 0.2260147 |  |  | 0.04296405 | 0.227781 | 0.09963559 | 0.227781 | 0.1557538 | 0.2286535
[5 empty] | 0.02047242 | 0.2276407 |  |  | 0.04302606 | 0.2294197 | 0.09947919 | 0.2294197 | 0.1554824 | 0.2302985
[5 empty] | 0.02049953 | 0.2292667 |  |  | 0.04308503 | 0.2310585 | 0.09961576 | 0.2310585 | 0.1554999 | 0.2319435
[5 empty] | 0.01852519 | 0.2308927 |  |  | 0.04284093 | 0.2326972 | 0.09974523 | 0.2326972 | 0.1558062 | 0.2335885
[5 empty] | 0.0195494 | 0.2325187 |  |  | 0.04289372 | 0.2343359 | 0.09996749 | 0.2343359 | 0.1566011 | 0.2352334
[5 empty] | 0.01857212 | 0.2341447 |  |  | 0.04294336 | 0.2359746 | 0.09978246 | 0.2359746 | 0.1566845 | 0.2368784
[5 empty] | 0.01859335 | 0.2357707 |  |  | 0.04338982 | 0.2376133 | 0.1000901 | 0.2376133 | 0.1574564 | 0.2385234
[5 empty] | 0.01861307 | 0.2373967 |  |  | 0.04343305 | 0.239252 | 0.1005902 | 0.239252 | 0.1566164 | 0.2401684
[5 empty] | 0.02063126 | 0.2390227 |  |  | 0.04337303 | 0.2408907 | 0.1006828 | 0.2408907 | 0.1578645 | 0.2418134
[5 empty] | 0.0186479 | 0.2406487 |  |  | 0.0431097 | 0.2425294 | 0.1000677 | 0.2425294 | 0.1564006 | 0.2434584
[5 empty] | 0.02066297 | 0.2422747 |  |  | 0.04344304 | 0.2441682 | 0.1004449 | 0.2441682 | 0.1569246 | 0.2451034
[5 empty] | 0.01867646 | 0.2439007 |  |  | 0.04357301 | 0.2458069 | 0.1005143 | 0.2458069 | 0.1579361 | 0.2467484
[5 empty] | 0.02068835 | 0.2455267 |  |  | 0.04359956 | 0.2474456 | 0.1003758 | 0.2474456 | 0.1573353 | 0.2483934
[5 empty] | 0.01969862 | 0.2471527 |  |  | 0.04332266 | 0.2490843 | 0.1009293 | 0.2490843 | 0.1572218 | 0.2500383
[5 empty] | 0.02070726 | 0.2487787 |  |  | 0.04354228 | 0.250723 | 0.1008747 | 0.250723 | 0.1582956 | 0.2516833
[5 empty] | 0.01971424 | 0.2504048 |  |  | 0.04365837 | 0.2523617 | 0.100712 | 0.2523617 | 0.1576565 | 0.2533283
[5 empty] | 0.02071956 | 0.2520308 |  |  | 0.04367089 | 0.2540004 | 0.100841 | 0.2540004 | 0.1571044 | 0.2549733
[5 empty] | 0.02072318 | 0.2536568 |  |  | 0.04347982 | 0.2556391 | 0.1007617 | 0.2556391 | 0.1571391 | 0.2566183
[5 empty] | 0.0197251 | 0.2552828 |  |  | 0.0432851 | 0.2572778 | 0.1009739 | 0.2572778 | 0.1586606 | 0.2582633
[5 empty] | 0.01872139 | 0.2569088 |  |  | 0.04328647 | 0.2589166 | 0.1010771 | 0.2589166 | 0.1578686 | 0.2599083
[5 empty] | 0.01967513 | 0.2585348 |  |  | 0.04342242 | 0.2605553 | 0.1009288 | 0.2605553 | 0.1582965 | 0.2615533
[5 empty] | 0.01958158 | 0.2601608 |  |  | 0.04325347 | 0.262194 | 0.1006375 | 0.262194 | 0.1571357 | 0.2631983
[5 empty] | 0.0194462 | 0.2617868 |  |  | 0.04289141 | 0.2638327 | 0.09943054 | 0.2638327 | 0.1558276 | 0.2648432
[5 empty] | 0.02027447 | 0.2634128 |  |  | 0.04264803 | 0.2654714 | 0.09883529 | 0.2654714 | 0.1558156 | 0.2664882
[5 empty] | 0.01807186 | 0.2650388 |  |  | 0.04203515 | 0.2671101 | 0.09727905 | 0.2671101 | 0.1533432 | 0.2681332
[5 empty] | 0.01784382 | 0.2666648 |  |  | 0.04176454 | 0.2687488 | 0.09688915 | 0.2687488 | 0.1519535 | 0.2697782
[5 empty] | 0.01959584 | 0.2682908 |  |  | 0.04114803 | 0.2703875 | 0.09539291 | 0.2703875 | 0.15049 | 0.2714232
[5 empty] | 0.01833337 | 0.2699168 |  |  | 0.0406974 | 0.2720263 | 0.09431765 | 0.2720263 | 0.1484961 | 0.2730682
[5 empty] | 0.01706189 | 0.2715428 |  |  | 0.04012445 | 0.273665 | 0.09289071 | 0.273665 | 0.1457149 | 0.2747132
[5 empty] | 0.01678687 | 0.2731688 |  |  | 0.03974098 | 0.2753037 | 0.0919394 | 0.2753037 | 0.14369 | 0.2763582
[5 empty] | 0.01651376 | 0.2747948 |  |  | 0.03905879 | 0.2769424 | 0.08999106 | 0.2769424 | 0.1415647 | 0.2780032
[5 empty] | 0.01724805 | 0.2764208 |  |  | 0.03858967 | 0.2785811 | 0.08857301 | 0.2785811 | 0.1393823 | 0.2796481
[5 empty] | 0.01799519 | 0.2780468 |  |  | 0.03804544 | 0.2802198 | 0.08751257 | 0.2802198 | 0.1368861 | 0.2812931
[5 empty] | 0.01676067 | 0.2796728 |  |  | 0.03753788 | 0.2818585 | 0.08613707 | 0.2818585 | 0.1356195 | 0.2829381
[5 empty] | 0.01754367 | 0.2812988 |  |  | 0.03667244 | 0.2834972 | 0.08525912 | 0.2834972 | 0.1339116 | 0.2845831
[5 empty] | 0.01632724 | 0.2829248 |  |  | 0.03631301 | 0.285136 | 0.08399508 | 0.285136 | 0.1320372 | 0.2862281
[5 empty] | 0.01710998 | 0.2845509 |  |  | 0.03615182 | 0.2867747 | 0.08302698 | 0.2867747 | 0.1300564 | 0.2878731
[5 empty] | 0.0158919 | 0.2861769 |  |  | 0.03528886 | 0.2884134 | 0.08185477 | 0.2884134 | 0.1283691 | 0.2895181
[5 empty] | 0.01667297 | 0.2878029 |  |  | 0.03502409 | 0.2900521 | 0.08137837 | 0.2900521 | 0.1273751 | 0.2911631
[5 empty] | 0.01445318 | 0.2894289 |  |  | 0.03445748 | 0.2916908 | 0.07979772 | 0.2916908 | 0.1257745 | 0.2928081
[5 empty] | 0.01523251 | 0.2910549 |  |  | 0.03418902 | 0.2933295 | 0.07941276 | 0.2933295 | 0.1239671 | 0.2944531
[5 empty] | 0.01601097 | 0.2926809 |  |  | 0.03361866 | 0.2949682 | 0.07762342 | 0.2949682 | 0.1223527 | 0.296098
[5 empty] | 0.01578852 | 0.2943069 |  |  | 0.03314639 | 0.2966069 | 0.07682964 | 0.2966069 | 0.1208314 | 0.297743
[5 empty] | 0.01356516 | 0.2959329 |  |  | 0.03277216 | 0.2982457 | 0.07613136 | 0.2982457 | 0.1182029 | 0.299388
[5 empty] | 0.01534089 | 0.2975589 |  |  | 0.03219597 | 0.2998844 | 0.0750285 | 0.2998844 | 0.1164672 | 0.301033
[5 empty] | 0.01411567 | 0.2991849 |  |  | 0.03151777 | 0.3015231 | 0.073221 | 0.3015231 | 0.1157242 | 0.302678
[5 empty] | 0.0138895 | 0.3008109 |  |  | 0.03143754 | 0.3031618 | 0.0718088 | 0.3031618 | 0.1136738 | 0.304323
[5 empty] | 0.01266237 | 0.3024369 |  |  | 0.03065526 | 0.3048005 | 0.07159184 | 0.3048005 | 0.1119158 | 0.305968
[5 empty] | 0.01243427 | 0.3040629 |  |  | 0.03027089 | 0.3064392 | 0.07037004 | 0.3064392 | 0.1106502 | 0.307613
[5 empty] | 0.01420518 | 0.3056889 |  |  | 0.0297844 | 0.3080779 | 0.06874335 | 0.3080779 | 0.1079769 | 0.309258
[5 empty] | 0.01197508 | 0.3073149 |  |  | 0.02919578 | 0.3097166 | 0.0675117 | 0.3097166 | 0.1055957 | 0.3109029
[5 empty] | 0.01174397 | 0.3089409 |  |  | 0.02870498 | 0.3113554 | 0.06697502 | 0.3113554 | 0.1046066 | 0.3125479
[5 empty] | 0.01351184 | 0.3105669 |  |  | 0.02831199 | 0.3129941 | 0.06543326 | 0.3129941 | 0.1030095 | 0.3141929
[5 empty] | 0.01227866 | 0.3121929 |  |  | 0.02761677 | 0.3146328 | 0.06388634 | 0.3146328 | 0.1011042 | 0.3158379
[5 empty] | 0.01104443 | 0.3138189 |  |  | 0.02711929 | 0.3162715 | 0.0633342 | 0.3162715 | 0.09879072 | 0.3174829
[5 empty] | 0.01280913 | 0.3154449 |  |  | 0.02691954 | 0.3179102 | 0.06227677 | 0.3179102 | 0.09716885 | 0.3191279
[5 empty] | 0.01157276 | 0.317071 |  |  | 0.02651747 | 0.3195489 | 0.061214 | 0.3195489 | 0.09593853 | 0.3207729
[5 empty] | 0.01033529 | 0.318697 |  |  | 0.02601307 | 0.3211876 | 0.05984581 | 0.3211876 | 0.09329966 | 0.3224179
[5 empty] | 0.01009671 | 0.320323 |  |  | 0.0253063 | 0.3228263 | 0.05847215 | 0.3228263 | 0.09105213 | 0.3240629
[5 empty] | 0.01185702 | 0.321949 |  |  | 0.02479714 | 0.3244651 | 0.05719294 | 0.3244651 | 0.08919584 | 0.3257078
[5 empty] | 0.0116162 | 0.323575 |  |  | 0.02428556 | 0.3261038 | 0.05650813 | 0.3261038 | 0.08763069 | 0.3273528