## 1
Общество с ограниченной ответственностью "Инженерная геология" (ООО "ИнжГео") | [11 empty] | Общество с ограниченной ответственностью "Инженерная геология" (ООО "ИнжГео")
Юр. адрес: 117279, г. Москва, ул. Миклухо-Маклая, 36 а, этаж 5, пом. XXIII к. 76-84 | [11 empty] | Юр. адрес: 117279, г. Москва, ул. Миклухо-Маклая, 36 а, этаж 5, пом. XXIII к. 76-84 | [8 empty] | нагр |  |  | X0 | Y0 | R |  | нагр |  |  |  | X0 | Y0 | R | нагр |  |  |  | X0 | Y0 | R |  | нагр |  |  |  | X0 | Y0 | R
Телефон/факс +7 (495) 132-30-00, Адрес электронной почты inbox@inj-geo.ru | [11 empty] | Телефон/факс +7 (495) 132-30-00, Адрес электронной почты inbox@inj-geo.ru | [12 empty] | 0 | [7 empty] | 0 | [6 empty] | 0 | [7 empty] | 0
[21 empty] | девиатор | [6 empty] | девиатор | [6 empty] | девиатор | [7 empty] | девиатор
Испытательная лаборатория ООО «ИнжГео» | [11 empty] | Испытательная лаборатория ООО «ИнжГео» | [8 empty] | x0 | Угол | X | Y |  |  |  | x0 |  | Угол | X | Y |  |  | x0 |  | Угол | X | Y |  |  |  | x0 |  | Угол | X | Y
Адрес места осуществления деятельности лаборатории: г. Москва, просп. Вернадского, д. 51, стр. 1 | [11 empty] | Адрес места осуществления деятельности лаборатории: г. Москва, просп. Вернадского, д. 51, стр. 1 | [9 empty] | 0 | [7 empty] | 0 | [6 empty] | 0 | [7 empty] | 0
Телефон +7(910)4557682, E-mail: slg85@mail.ru | [11 empty] | Телефон +7(910)4557682, E-mail: slg85@mail.ru | [9 empty] | 5 | [7 empty] | 5 | [6 empty] | 5 | [7 empty] | 5
[22 empty] | 10 | [7 empty] | 10 | [6 empty] | 10 | [7 empty] | 10
[12 empty] | Протокол испытаний № 13-63/42 от 10-12-2022 | [9 empty] | 15 | [7 empty] | 15 | [6 empty] | 15 | [7 empty] | 15
[22 empty] | 20 | [7 empty] | 20 | [6 empty] | 20 | [7 empty] | 20
[12 empty] | Наименование и адрес заказчика: Переход трубопровода через р. Енисей | [9 empty] | 25 | [7 empty] | 25 | [6 empty] | 25 | [7 empty] | 25
[12 empty] | Наименование объекта: ООО Регионстрой | [9 empty] | 30 | [7 empty] | 30 | [6 empty] | 30 | [7 empty] | 30
Наименование используемого метода/методики: ГОСТ 12248.4-2020 | [11 empty] | Наименование используемого метода/методики: ГОСТ 12248.3-2020 | [9 empty] | 35 | [7 empty] | 35 | [6 empty] | 35 | [7 empty] | 35
Условия проведения испытания: температура окружающей среды (18 - 25)0С, влажность воздуха (40 - 75)% | [11 empty] | Условия проведения испытания: температура окружающей среды (18 - 25)0С, влажность воздуха (40 - 75)% | [9 empty] | 40 | [7 empty] | 40 | [6 empty] | 40 | [7 empty] | 40
[12 empty] | Дата получение объекта подлежащего испытаниям: 13-11-2022 | [9 empty] | 45 | [7 empty] | 45 | [6 empty] | 45 | [7 empty] | 45
[12 empty] | Дата испытания: 25.10.2022-19.11.2042 | [9 empty] | 50 | [7 empty] | 50 | [6 empty] | 50 | [7 empty] | 50
[22 empty] | 55 | [7 empty] | 55 | [6 empty] | 55 | [7 empty] | 55
Испытание грунтов методом трехосного сжатия | [11 empty] | Испытание грунтов методом трехосного сжатия | [9 empty] | 60 | [7 empty] | 60 | [6 empty] | 60 | [7 empty] | 60
[22 empty] | 65 | [7 empty] | 65 | [6 empty] | 65 | [7 empty] | 65
Лабораторный номер: | [6 empty] | We, д.е. = |  |  |  |  | Лабораторный номер: |  | 1077 |  |  |  | We, д.е. = | 0.665392049 |  |  | 70 | [7 empty] | 70 | [6 empty] | 70 | [7 empty] | 70
Номер скважины: | [6 empty] | ρ, г/см3 = |  |  |  |  | Номер скважины: |  | BH-008 |  |  |  | ρ, г/см3 = | 1.52 |  |  | 75 | [7 empty] | 75 | [6 empty] | 75 | [7 empty] | 75
Глубина отбора, м: | [6 empty] | ρs, г/см3 = |  |  |  |  | Глубина отбора, м: |  | 0.5 |  |  |  | ρs, г/см3 = | 2.74 |  |  | 80 | [7 empty] | 80 | [6 empty] | 80 | [7 empty] | 80
Наименование грунта: | [6 empty] | e, д.е. = |  |  |  |  | Наименование грунта: |  | Суглинок, после оттаивания текучий, тяжелый песчанистый |  |  |  | e, д.е. = | 2.002088 |  |  | 85 | [7 empty] | 85 | [6 empty] | 85 | [7 empty] | 85
Схема проведения опыта: | [6 empty] | IL, д.е. = |  |  |  |  | Схема проведения опыта: |  | КД |  |  |  | IL, д.е. = | 3.523 |  |  | 90 | [7 empty] | 90 | [6 empty] | 90 | [7 empty] | 90
[22 empty] | 95 | [7 empty] | 95 | [6 empty] | 95 | [7 empty] | 95
[22 empty] | 100 | [7 empty] | 100 | [6 empty] | 100 | [7 empty] | 100
Результаты испытаний | [11 empty] | Результаты испытаний | [9 empty] | 105 | [7 empty] | 105 | [6 empty] | 105 | [7 empty] | 105
[22 empty] | 110 | [7 empty] | 110 | [6 empty] | 110 | [7 empty] | 110
[22 empty] | 115 | [7 empty] | 115 | [6 empty] | 115 | [7 empty] | 115
[22 empty] | 120 | [7 empty] | 120 | [6 empty] | 120 | [7 empty] | 120
[22 empty] | 125 | [7 empty] | 125 | [6 empty] | 125 | [7 empty] | 125
[22 empty] | 130 | [7 empty] | 130 | [6 empty] | 130 | [7 empty] | 130
[22 empty] | 135 | [7 empty] | 135 | [6 empty] | 135 | [7 empty] | 135
[22 empty] | 140 | [7 empty] | 140 | [6 empty] | 140 | [7 empty] | 140
[22 empty] | 145 | [7 empty] | 145 | [6 empty] | 145 | [7 empty] | 145
[22 empty] | 150 | [7 empty] | 150 | [6 empty] | 150 | [7 empty] | 150
[22 empty] | 155 | [7 empty] | 155 | [6 empty] | 155 | [7 empty] | 155
[22 empty] | 160 | [7 empty] | 160 | [6 empty] | 160 | [7 empty] | 160
[22 empty] | 165 | [7 empty] | 165 | [6 empty] | 165 | [7 empty] | 165
[22 empty] | 170 | [7 empty] | 170 | [6 empty] | 170 | [7 empty] | 170
[22 empty] | 175 | [7 empty] | 175 | [6 empty] | 175 | [7 empty] | 175
[22 empty] | 180 | [7 empty] | 180 | [6 empty] | 180 | [7 empty] | 180
[13 empty] | Давление в камере, Мпа σ3 | Вертикальная нагрузка, Мпа σ1 | Поровое давление, Мпа u
| K0, д.е. | 0.8781307 |  |  |  |  | Коэфф. Точки | [5 empty] | 0.05 | 0.07292063 | [5 empty] | 1 | [6 empty] | σ3,кПа | σ1,кПа | u, кПа |  |  |  | 4
| q_zg, МПа | 0.04390653 | [10 empty] | 0.15 | 0.2006772 | [27 empty] | δ3, Мпа | δ1-δ3, МПа | δ1, МПа | δ1, КПа
|  |  | Модуль деформации, МПа: | [9 empty] | 0.25 | 0.3284337 | [21 empty] | С, МПа:
|  |  | Е0= |  | Точки модуля (полное напр.), МПа |  |  |  | 0.04390653 | 0.07025045 | [25 empty] | φ, град:
|  |  | E50 = |  | qf (полное напр.), МПа |  |  |  | 0.06383056 | [26 empty] | E, Мпа
|  |  | Коэф. Поперечной деформации, ϑ = | [9 empty] | Эффективные значения угла внутреннего трения и удельного сцепления ϕ', С' | [13 empty] | x | 0
[13 empty] | ϕ', град. = | 7 | [12 empty] | y |  |  |  | С, кПа | φ,°
[13 empty] | С', МПа = | 0.004
| Исполнитель: | [6 empty] | Морозов Д.С. |  |  |  |  | Исполнитель: |  |  |  |  | Морозов Д.С.
| Начальник исп. лаборатории: | [6 empty] | Семиколенова Л.Г. |  |  |  |  | Начальник исп. лаборатории: |  |  |  |  | Семиколенова Л.Г.
Лист 1 , всего листов 2 | [11 empty] | Лист 2 , всего листов 2
Частичное воспроизведение протокола испытаний без письменного разрешения ООО «ИнжГео» ЗАПРЕЩАЕТСЯ | [11 empty] | Частичное воспроизведение протокола испытаний без письменного разрешения ООО «ИнжГео» ЗАПРЕЩАЕТСЯ
[5 empty] | второй график |  | первый график | [9 empty] | К Пуассона
dev50 | epsE50 | ind | devE0 | epsE0 | dev | eps | sigma |  | dev1 | eps1 | dev2 | eps2 | dev3 | eps3 |  | Глины
0.01383056 | 0.009401486 |  |  |  | 0 | 0 |  |  | 0 | 0 | 0 | 0 | 0 | 0 |  | < 0 | 0,20-0,30
ind |  |  |  |  | 0.001770748 | 0.001629466 |  |  | 0.003748035 | 0.001636022 | 0.01075722 | 0.001640072 | 0.02039276 | 0.001940711 |  | 0-0,25 | 0,30-0,38
2 |  |  |  |  | 0.00658598 | 0.003133829 |  |  | 0.006073966 | 0.002890195 | 0.01469638 | 0.002506461 | 0.02502991 | 0.003272045 |  | 0,25< | 0,38-0,45
E0 |  |  |  |  | 0.007102302 | 0.004888397 |  |  | 0.00780369 | 0.004908067 | 0.01888265 | 0.004920216 | 0.02930288 | 0.004908067 |  | Суглинки | 0,35-0,37
epsE0 | devE0 |  |  |  | 0.01110091 | 0.006517863 |  |  | 0.00897294 | 0.00654409 | 0.02040989 | 0.006560288 | 0.03226943 | 0.00654409 |  | Пески и супеси | 0,30-0,35
0.003133829 | 0.00658598 |  |  |  | 0.01077085 | 0.008147329 |  |  | 0.0101246 | 0.008180112 | 0.02239913 | 0.008200359 | 0.03469047 | 0.008180112
[5 empty] | 0.01383056 | 0.009401486 |  |  | 0.01098523 | 0.009816134 | 0.02346072 | 0.009840431 | 0.03742695 | 0.009816134
График E50 |  | График E |  |  | 0.01532964 | 0.01140626 |  |  | 0.01146031 | 0.01070625 | 0.02533858 | 0.0115121 | 0.03921685 | 0.01070625
eps | q | sigma |  |  | 0.01549025 | 0.01303573 |  |  | 0.01276474 | 0.01308818 | 0.02658979 | 0.01312058 | 0.04291969 | 0.01308818
Горизонтальная линия E50 |  | Касательная |  |  | 0.0165951 | 0.01466519 |  |  | 0.01355339 | 0.0147242 | 0.0288325 | 0.01476065 | 0.04579567 | 0.0147242
0 |  | a | b |  | 0.0176406 | 0.01629466 |  |  | 0.01442663 | 0.01636022 | 0.03060609 | 0.01640072 | 0.04885008 | 0.01636022
|  |  | 0 |  | 0.01862314 | 0.01792412 |  |  | 0.01537621 | 0.01799625 | 0.03218361 | 0.01804079 | 0.05184965 | 0.01799625
Вертикальная линия E50 |  | p1 и p2 |  |  | 0.01853913 | 0.01955359 |  |  | 0.01609392 | 0.01963227 | 0.03423812 | 0.01968086 | 0.05496112 | 0.01963227
| 0 | 0 |  |  | 0.01938495 | 0.02118306 |  |  | 0.0168715 | 0.02126829 | 0.03614268 | 0.02132093 | 0.05765119 | 0.02126829
[5 empty] | 0.021157 | 0.02281252 |  |  | 0.01760074 | 0.02290431 | 0.03777034 | 0.02296101 | 0.0602866 | 0.02290431
Касательная линия E50 |  |  |  |  | 0.02185169 | 0.02444199 |  |  | 0.0182734 | 0.02454034 | 0.03959415 | 0.02460108 | 0.06263409 | 0.02454034
0 | 0 | Горизонтальная 1 |  |  | 0.0214654 | 0.02607145 |  |  | 0.01898125 | 0.02617636 | 0.04108718 | 0.02624115 | 0.06426036 | 0.02617636
[5 empty] | 0.02399454 | 0.02770092 |  |  | 0.01941605 | 0.02781238 | 0.04242247 | 0.02788122 | 0.06663216 | 0.02781238
Горизонтальная линия qкр |  |  |  |  | 0.0244355 | 0.02933038 |  |  | 0.01976957 | 0.0294484 | 0.04337308 | 0.02952129 | 0.0676162 | 0.0294484
Горизонтальная линия q |  | Горизонтальная 2 |  |  | 0.02378923 | 0.03095985 |  |  | 0.02023358 | 0.03108443 | 0.04421207 | 0.03116137 | 0.06887922 | 0.03108443
0 |  | 0 |  |  | 0.0241152 | 0.03258932 |  |  | 0.02061722 | 0.03272045 | 0.04491557 | 0.03280144 | 0.0699515 | 0.03272045
[5 empty] | 0.0234311 | 0.03421878 |  |  | 0.02088622 | 0.03435647 | 0.04551928 | 0.03444151 | 0.07117204 | 0.03435647
Вертикальная линия q |  |  |  |  | 0.02573479 | 0.03584825 |  |  | 0.02114632 | 0.03599249 | 0.04620494 | 0.03608158 | 0.07226207 | 0.03599249
| 0 |  |  |  | 0.02502415 | 0.03747771 |  |  | 0.0212957 | 0.03762852 | 0.04666854 | 0.03772165 | 0.07301547 | 0.03762852
[5 empty] | 0.02529704 | 0.03910718 |  |  | 0.0216326 | 0.03926454 | 0.04740612 | 0.03936173 | 0.07332611 | 0.03926454
[5 empty] | 0.02455133 | 0.04073665 |  |  | 0.0217552 | 0.04090056 | 0.04781368 | 0.0410018 | 0.07418786 | 0.04090056
[5 empty] | 0.02478487 | 0.04236611 |  |  | 0.02206174 | 0.04253658 | 0.04828724 | 0.04264187 | 0.07499461 | 0.04253658
[5 empty] | 0.02699555 | 0.04399558 |  |  | 0.0221504 | 0.0441726 | 0.04872281 | 0.04428194 | 0.07544023 | 0.0441726
[5 empty] | 0.02718122 | 0.04562504 |  |  | 0.02231942 | 0.04580863 | 0.04891639 | 0.04592201 | 0.07611859 | 0.04580863
[5 empty] | 0.02733974 | 0.04725451 |  |  | 0.02236699 | 0.04744465 | 0.04966402 | 0.04756208 | 0.07672357 | 0.04744465
[5 empty] | 0.026469 | 0.04888397 |  |  | 0.02259132 | 0.04908067 | 0.04996169 | 0.04920216 | 0.07754905 | 0.04908067
[5 empty] | 0.02556685 | 0.05051344 |  |  | 0.02279064 | 0.05071669 | 0.05020543 | 0.05084223 | 0.07788889 | 0.05071669
[5 empty] | 0.02766112 | 0.05214291 |  |  | 0.02266314 | 0.05235272 | 0.05009125 | 0.0524823 | 0.07813699 | 0.05235272
[5 empty] | 0.02665978 | 0.05377237 |  |  | 0.02292063 | 0.05398874 | 0.05067717 | 0.05412237 | 0.07843371 | 0.05398874
[5 empty] | 0.0256561 | 0.05540184 |  |  | 0.02272059 | 0.05562476 | 0.05017316 | 0.05576244 | 0.07833357 | 0.05562476
[5 empty] | 0.02663377 | 0.0570313 |  |  | 0.0229118 | 0.05726078 | 0.05026958 | 0.05740252 | 0.07780352 | 0.05726078
[5 empty] | 0.02759459 | 0.05866077 |  |  | 0.02268832 | 0.05889681 | 0.05043047 | 0.05904259 | 0.07832317 | 0.05889681
[5 empty] | 0.02653967 | 0.06029023 |  |  | 0.02285108 | 0.06053283 | 0.05055995 | 0.06068266 | 0.07819574 | 0.06053283
[5 empty] | 0.02747014 | 0.0619197 |  |  | 0.02270103 | 0.06216885 | 0.05006011 | 0.06232273 | 0.07742446 | 0.06216885
[5 empty] | 0.02538713 | 0.06354917 |  |  | 0.02273911 | 0.06380487 | 0.04983306 | 0.0639628 | 0.07711256 | 0.06380487
[5 empty] | 0.02529176 | 0.06517863 |  |  | 0.02246626 | 0.0654409 | 0.0498809 | 0.06560288 | 0.07746326 | 0.0654409
[5 empty] | 0.02718516 | 0.0668081 |  |  | 0.02248342 | 0.06707692 | 0.04960573 | 0.06724295 | 0.0771798 | 0.06707692
[5 empty] | 0.02606844 | 0.06843756 |  |  | 0.02229154 | 0.06871294 | 0.04950966 | 0.06888302 | 0.0764654 | 0.06871294
[5 empty] | 0.02594275 | 0.07006703 |  |  | 0.02219157 | 0.07034896 | 0.04919477 | 0.07052309 | 0.07612329 | 0.07034896
[5 empty] | 0.02480919 | 0.0716965 |  |  | 0.02218444 | 0.07198499 | 0.04936318 | 0.07216316 | 0.07595669 | 0.07198499
[5 empty] | 0.0266689 | 0.07332596 |  |  | 0.0219711 | 0.07362101 | 0.04861698 | 0.07380323 | 0.07556884 | 0.07362101
[5 empty] | 0.024523 | 0.07495543 |  |  | 0.02195249 | 0.07525703 | 0.04865828 | 0.07544331 | 0.07476296 | 0.07525703
[5 empty] | 0.02637262 | 0.07658489 |  |  | 0.02192955 | 0.07689305 | 0.04828917 | 0.07708338 | 0.07444228 | 0.07689305
[5 empty] | 0.02421887 | 0.07821436 |  |  | 0.02160324 | 0.07852908 | 0.04781176 | 0.07872345 | 0.07461003 | 0.07852908
[5 empty] | 0.02406289 | 0.07984382 |  |  | 0.02147448 | 0.0801651 | 0.04762815 | 0.08036352 | 0.07366943 | 0.0801651
[5 empty] | 0.02590579 | 0.08147329 |  |  | 0.02134423 | 0.08180112 | 0.04744043 | 0.08200359 | 0.07332372 | 0.08180112
[5 empty] | 0.02574871 | 0.08310276 |  |  | 0.02121342 | 0.08343714 | 0.04735072 | 0.08364367 | 0.07307611 | 0.08343714
[5 empty] | 0.02559277 | 0.08473222 |  |  | 0.02118301 | 0.08507317 | 0.04716111 | 0.08528374 | 0.07272984 | 0.08507317
[5 empty] | 0.02443654 | 0.08636169 |  |  | 0.02115393 | 0.08670919 | 0.0463737 | 0.08692381 | 0.07198814 | 0.08670919
[5 empty] | 0.02326066 | 0.08799115 |  |  | 0.02091889 | 0.08834521 | 0.0462846 | 0.08856388 | 0.07132601 | 0.08834521
[5 empty] | 0.02306387 | 0.08962062 |  |  | 0.02066491 | 0.08998123 | 0.04625781 | 0.09020395 | 0.07099911 | 0.08998123
[5 empty] | 0.02284982 | 0.09125008 |  |  | 0.02069475 | 0.09161725 | 0.04589262 | 0.09184403 | 0.07031683 | 0.09161725
[5 empty] | 0.02362219 | 0.09287955 |  |  | 0.02051148 | 0.09325328 | 0.04509588 | 0.0934841 | 0.06968968 | 0.09325328
[5 empty] | 0.02338463 | 0.09450902 |  |  | 0.02021817 | 0.0948893 | 0.04477443 | 0.09512417 | 0.06882817 | 0.0948893
[5 empty] | 0.02414081 | 0.09613848 |  |  | 0.01991789 | 0.09652532 | 0.04413513 | 0.09676424 | 0.06834283 | 0.09652532
[5 empty] | 0.0238944 | 0.09776795 |  |  | 0.01971372 | 0.09816134 | 0.04378481 | 0.09840431 | 0.06764417 | 0.09816134
[5 empty] | 0.02264905 | 0.09939741 |  |  | 0.01950873 | 0.09979737 | 0.04323031 | 0.1000444 | 0.06694271 | 0.09979737
[5 empty] | 0.02140843 | 0.1010269 |  |  | 0.019406 | 0.1014334 | 0.0432785 | 0.1016845 | 0.06644896 | 0.1014334
[5 empty] | 0.02217622 | 0.1026563 |  |  | 0.01910859 | 0.1030694 | 0.0427362 | 0.1033245 | 0.06607343 | 0.1030694
[5 empty] | 0.02295414 | 0.1042858 |  |  | 0.01911958 | 0.1047054 | 0.04191027 | 0.1049646 | 0.06512665 | 0.1047054
[5 empty] | 0.02171747 | 0.1059153 |  |  | 0.0187322 | 0.1063415 | 0.04200052 | 0.1066047 | 0.06418543 | 0.1063415
[5 empty] | 0.02046162 | 0.1075447 |  |  | 0.01872737 | 0.1079775 | 0.04115892 | 0.1082447 | 0.06338452 | 0.1079775
[5 empty] | 0.02219185 | 0.1091742 |  |  | 0.01840857 | 0.1096135 | 0.04058304 | 0.1098848 | 0.06333579 | 0.1096135
[5 empty] | 0.0199134 | 0.1108037 |  |  | 0.01818019 | 0.1112495 | 0.04048269 | 0.1115249 | 0.06185427 | 0.1112495
[5 empty] | 0.02163151 | 0.1124331 |  |  | 0.01784663 | 0.1128855 | 0.04006765 | 0.113165 | 0.06125504 | 0.1128855
[5 empty] | 0.02135144 | 0.1140626 |  |  | 0.01761229 | 0.1145216 | 0.03904775 | 0.114805 | 0.06045314 | 0.1145216
[5 empty] | 0.01907842 | 0.1156921 |  |  | 0.01758157 | 0.1161576 | 0.03873276 | 0.1164451 | 0.05976362 | 0.1161576
[5 empty] | 0.0198177 | 0.1173215 |  |  | 0.01725887 | 0.1177936 | 0.03813249 | 0.1180852 | 0.05880154 | 0.1177936
[5 empty] | 0.02057452 | 0.118951 |  |  | 0.01704859 | 0.1194296 | 0.03765674 | 0.1197252 | 0.05808196 | 0.1194296
[5 empty] | 0.02035414 | 0.1205805 |  |  | 0.01675512 | 0.1210657 | 0.03751531 | 0.1213653 | 0.05761992 | 0.1210657
[5 empty] | 0.0191618 | 0.1222099 |  |  | 0.01658287 | 0.1227017 | 0.037218 | 0.1230054 | 0.05743049 | 0.1227017
[5 empty] | 0.02000274 | 0.1238394 |  |  | 0.01643624 | 0.1243377 | 0.0363746 | 0.1246455 | 0.05662871 | 0.1243377
[5 empty] | 0.01788221 | 0.1254689 |  |  | 0.01651962 | 0.1259737 | 0.03609492 | 0.1262855 | 0.05602964 | 0.1259737
[5 empty] | 0.01980546 | 0.1270983 |  |  | 0.01633741 | 0.1276097 | 0.03638875 | 0.1279256 | 0.05604833 | 0.1276097
[5 empty] | 0.01977772 | 0.1287278 |  |  | 0.01629402 | 0.1292458 | 0.03586589 | 0.1295657 | 0.05589984 | 0.1292458
[5 empty] | 0.01878139 | 0.1303573 |  |  | 0.01628904 | 0.1308818 | 0.03593446 | 0.1312058 | 0.05578282 | 0.1308818
[5 empty] | 0.01879264 | 0.1319867 |  |  | 0.01639544 | 0.1325178 | 0.03614452 | 0.1328458 | 0.05610473 | 0.1325178
[5 empty] | 0.01981107 | 0.1336162 |  |  | 0.01640799 | 0.1341538 | 0.03606844 | 0.1344859 | 0.05614766 | 0.1341538
[5 empty] | 0.01983628 | 0.1352457 |  |  | 0.01622636 | 0.1357899 | 0.0361055 | 0.136126 | 0.05601051 | 0.1357899
[5 empty] | 0.01986789 | 0.1368751 |  |  | 0.01625022 | 0.1374259 | 0.03635499 | 0.137766 | 0.05599218 | 0.1374259
[5 empty] | 0.01790552 | 0.1385046 |  |  | 0.01647926 | 0.1390619 | 0.03631618 | 0.1394061 | 0.05629156 | 0.1390619
[5 empty] | 0.01894879 | 0.1401341 |  |  | 0.01651316 | 0.1406979 | 0.03648835 | 0.1410462 | 0.05590754 | 0.1406979
[5 empty] | 0.0189973 | 0.1417635 |  |  | 0.01655158 | 0.1423339 | 0.03607078 | 0.1426863 | 0.05613901 | 0.1423339
[5 empty] | 0.01805067 | 0.143393 |  |  | 0.0165942 | 0.14397 | 0.03646276 | 0.1443263 | 0.05658488 | 0.14397
[5 empty] | 0.02010851 | 0.1450225 |  |  | 0.01654071 | 0.145606 | 0.03656357 | 0.1459664 | 0.05634403 | 0.145606
[5 empty] | 0.01817044 | 0.1466519 |  |  | 0.01649078 | 0.147242 | 0.03637247 | 0.1476065 | 0.05711536 | 0.147242
[5 empty] | 0.02023608 | 0.1482814 |  |  | 0.01654408 | 0.148878 | 0.03698876 | 0.1492465 | 0.05659776 | 0.148878
[5 empty] | 0.02033202 | 0.1499109 |  |  | 0.01680661 | 0.1505141 | 0.03711446 | 0.1508866 | 0.05751173 | 0.1505141
[5 empty] | 0.02048944 | 0.1515403 |  |  | 0.01691673 | 0.1521501 | 0.03702803 | 0.1525267 | 0.05788856 | 0.1521501
[5 empty] | 0.01869703 | 0.1531698 |  |  | 0.0169729 | 0.1537861 | 0.03734961 | 0.1541668 | 0.05792296 | 0.1537861
[5 empty] | 0.01994315 | 0.1547993 |  |  | 0.01716536 | 0.1554221 | 0.03785745 | 0.1558068 | 0.05868155 | 0.1554221
[5 empty] | 0.02121617 | 0.1564287 |  |  | 0.01748435 | 0.1570582 | 0.03842982 | 0.1574469 | 0.05983094 | 0.1570582
[5 empty] | 0.01950444 | 0.1580582 |  |  | 0.01772012 | 0.1586942 | 0.038945 | 0.159087 | 0.05993772 | 0.1586942
[5 empty] | 0.02179634 | 0.1596876 |  |  | 0.0178629 | 0.1603302 | 0.03928123 | 0.160727 | 0.0608685 | 0.1603302
[5 empty] | 0.02208022 | 0.1613171 |  |  | 0.01800293 | 0.1619662 | 0.04001679 | 0.1623671 | 0.0619899 | 0.1619662
[5 empty] | 0.02034446 | 0.1629466 |  |  | 0.01843047 | 0.1636022 | 0.04052995 | 0.1640072 | 0.06306853 | 0.1636022
[5 empty] | 0.02157741 | 0.164576 |  |  | 0.01853575 | 0.1652383 | 0.04109895 | 0.1656473 | 0.06357098 | 0.1652383
[5 empty] | 0.02078309 | 0.1662055 |  |  | 0.01861271 | 0.1668743 | 0.04150395 | 0.1672873 | 0.06407655 | 0.1668743
[5 empty] | 0.02098325 | 0.167835 |  |  | 0.01898086 | 0.1685103 | 0.0416789 | 0.1689274 | 0.06495193 | 0.1685103
[5 empty] | 0.02117864 | 0.1694644 |  |  | 0.0191449 | 0.1701463 | 0.04214459 | 0.1705675 | 0.06511329 | 0.1701463
[5 empty] | 0.02236965 | 0.1710939 |  |  | 0.01910516 | 0.1717824 | 0.0424017 | 0.1722075 | 0.06576171 | 0.1717824
[5 empty] | 0.02355664 | 0.1727234 |  |  | 0.01936195 | 0.1734184 | 0.04275094 | 0.1738476 | 0.06609822 | 0.1734184
[5 empty] | 0.02173997 | 0.1743528 |  |  | 0.01941557 | 0.1750544 | 0.04309298 | 0.1754877 | 0.06692391 | 0.1750544
[5 empty] | 0.02392002 | 0.1759823 |  |  | 0.01956634 | 0.1766904 | 0.04342851 | 0.1771278 | 0.06723982 | 0.1766904
[5 empty] | 0.02209716 | 0.1776118 |  |  | 0.01991455 | 0.1783264 | 0.04375823 | 0.1787678 | 0.06764701 | 0.1783264
[5 empty] | 0.02427175 | 0.1792412 |  |  | 0.02006053 | 0.1799625 | 0.04388283 | 0.1804079 | 0.06844655 | 0.1799625
[5 empty] | 0.02344416 | 0.1808707 |  |  | 0.02010458 | 0.1815985 | 0.04430299 | 0.182048 | 0.06853949 | 0.1815985
[5 empty] | 0.02361477 | 0.1825002 |  |  | 0.02014702 | 0.1832345 | 0.04451941 | 0.1836881 | 0.0693269 | 0.1832345
[5 empty] | 0.02478617 | 0.1841296 |  |  | 0.02028839 | 0.1848705 | 0.04473277 | 0.1853281 | 0.07011067 | 0.1848705
[5 empty] | 0.02296757 | 0.1857591 |  |  | 0.0204365 | 0.1865066 | 0.04555652 | 0.1869682 | 0.0704175 | 0.1865066
[5 empty] | 0.02415452 | 0.1873886 |  |  | 0.02079105 | 0.1881426 | 0.04589707 | 0.1886083 | 0.07074637 | 0.1881426
[5 empty] | 0.02534066 | 0.189018 |  |  | 0.02094673 | 0.1897786 | 0.04594257 | 0.1902483 | 0.07147909 | 0.1897786
[5 empty] | 0.02351968 | 0.1906475 |  |  | 0.02099821 | 0.1914146 | 0.04648118 | 0.1918884 | 0.07149747 | 0.1914146
[5 empty] | 0.02368521 | 0.192277 |  |  | 0.02124019 | 0.1930506 | 0.04640106 | 0.1935285 | 0.0724833 | 0.1930506
[5 empty] | 0.02583093 | 0.1939064 |  |  | 0.02126733 | 0.1946867 | 0.04679036 | 0.1951686 | 0.07301839 | 0.1946867
[5 empty] | 0.02595048 | 0.1955359 |  |  | 0.02147433 | 0.1963227 | 0.04693724 | 0.1968086 | 0.07308454 | 0.1963227
[5 empty] | 0.02403754 | 0.1971654 |  |  | 0.02145587 | 0.1979587 | 0.04742985 | 0.1984487 | 0.07346356 | 0.1979587
[5 empty] | 0.02510558 | 0.1987948 |  |  | 0.02151433 | 0.1995947 | 0.04746517 | 0.2000888 | 0.07366361 | 0.1995947
[5 empty] | 0.02517215 | 0.2004243 |  |  | 0.0216701 | 0.2012308 | 0.04768928 | 0.2017288 | 0.07395443 | 0.2012308
[5 empty] | 0.02623723 | 0.2020538 |  |  | 0.02162462 | 0.2028668 | 0.04791064 | 0.2033689 | 0.074241 | 0.2028668
[5 empty] | 0.02430079 | 0.2036832 |  |  | 0.02177788 | 0.2045028 | 0.04782921 | 0.205009 | 0.07452326 | 0.2045028
[5 empty] | 0.02536281 | 0.2053127 |  |  | 0.02162986 | 0.2061388 | 0.04774494 | 0.2066491 | 0.07460114 | 0.2061388
[5 empty] | 0.02442327 | 0.2069422 |  |  | 0.02188054 | 0.2077748 | 0.0483578 | 0.2082891 | 0.07447457 | 0.2077748
[5 empty] | 0.02548215 | 0.2085716 |  |  | 0.02182991 | 0.2094109 | 0.04806773 | 0.2099292 | 0.07494349 | 0.2094109
[5 empty] | 0.02653942 | 0.2102011 |  |  | 0.02177793 | 0.2110469 | 0.0485747 | 0.2115693 | 0.07470783 | 0.2110469
[5 empty] | 0.02659505 | 0.2118306 |  |  | 0.0219246 | 0.2126829 | 0.04847866 | 0.2132093 | 0.07536753 | 0.2126829
[5 empty] | 0.02464903 | 0.21346 |  |  | 0.02186989 | 0.2143189 | 0.04877956 | 0.2148494 | 0.07542251 | 0.2143189
[5 empty] | 0.02470133 | 0.2150895 |  |  | 0.02191378 | 0.215955 | 0.04837737 | 0.2164895 | 0.07557271 | 0.215955
[5 empty] | 0.02675193 | 0.216719 |  |  | 0.02205626 | 0.217591 | 0.04897204 | 0.2181296 | 0.07531807 | 0.217591
[5 empty] | 0.02480081 | 0.2183484 |  |  | 0.0220973 | 0.219227 | 0.04856352 | 0.2197696 | 0.07575851 | 0.219227
[5 empty] | 0.02684793 | 0.2199779 |  |  | 0.02213689 | 0.220863 | 0.04885178 | 0.2214097 | 0.07609397 | 0.220863
[5 empty] | 0.02589328 | 0.2216073 |  |  | 0.022075 | 0.222499 | 0.04873676 | 0.2230498 | 0.07592438 | 0.222499
[5 empty] | 0.02493684 | 0.2232368 |  |  | 0.02211161 | 0.2241351 | 0.04901843 | 0.2246898 | 0.07594967 | 0.2241351
[5 empty] | 0.02597858 | 0.2248663 |  |  | 0.02214671 | 0.2257711 | 0.04909675 | 0.2263299 | 0.07636979 | 0.2257711
[5 empty] | 0.02701847 | 0.2264957 |  |  | 0.02228028 | 0.2274071 | 0.04947166 | 0.22797 | 0.07598465 | 0.2274071
[5 empty] | 0.02505651 | 0.2281252 |  |  | 0.02231229 | 0.2290431 | 0.04924312 | 0.2296101 | 0.0763942 | 0.2290431
[5 empty] | 0.02509265 | 0.2297547 |  |  | 0.02224273 | 0.2306792 | 0.0493111 | 0.2312501 | 0.07679837 | 0.2306792
[5 empty] | 0.02612688 | 0.2313841 |  |  | 0.02237158 | 0.2323152 | 0.04917555 | 0.2328902 | 0.07659708 | 0.2323152
[5 empty] | 0.02615917 | 0.2330136 |  |  | 0.02249881 | 0.2339512 | 0.04953641 | 0.2345303 | 0.07679028 | 0.2339512
[5 empty] | 0.02518951 | 0.2346431 |  |  | 0.02232442 | 0.2355872 | 0.04949366 | 0.2361704 | 0.07707789 | 0.2355872
[5 empty] | 0.02521786 | 0.2362725 |  |  | 0.02234837 | 0.2372232 | 0.04944725 | 0.2378104 | 0.07685986 | 0.2372232
[5 empty] | 0.02524421 | 0.237902 |  |  | 0.02237065 | 0.2388593 | 0.04949713 | 0.2394505 | 0.0766361 | 0.2388593
[5 empty] | 0.02526853 | 0.2395315 |  |  | 0.02259124 | 0.2404953 | 0.04954325 | 0.2410906 | 0.07710656 | 0.2404953
[5 empty] | 0.0272908 | 0.2411609 |  |  | 0.02251012 | 0.2421313 | 0.04978559 | 0.2427306 | 0.07697117 | 0.2421313
[5 empty] | 0.02531099 | 0.2427904 |  |  | 0.02252727 | 0.2437673 | 0.04952408 | 0.2443707 | 0.07672986 | 0.2437673
[5 empty] | 0.02732908 | 0.2444199 |  |  | 0.02244268 | 0.2454034 | 0.0497587 | 0.2460108 | 0.07708257 | 0.2454034
[5 empty] | 0.02534505 | 0.2460493 |  |  | 0.02245631 | 0.2470394 | 0.04978939 | 0.2476509 | 0.07702922 | 0.2470394
[5 empty] | 0.02635888 | 0.2476788 |  |  | 0.02246815 | 0.2486754 | 0.04961611 | 0.2492909 | 0.07736975 | 0.2486754
[5 empty] | 0.02537053 | 0.2493083 |  |  | 0.02257819 | 0.2503114 | 0.05013882 | 0.250931 | 0.0772041 | 0.2503114
[5 empty] | 0.02738 | 0.2509377 |  |  | 0.0226864 | 0.2519475 | 0.04995747453 | 0.2525711 | 0.07703219 | 0.2519475
[5 empty] | 0.02738725 | 0.2525672 |  |  | 0.02259276 | 0.2535835 | 0.04967203 | 0.2542111 | 0.07735396 | 0.2535835
[5 empty] | 0.02639226 | 0.2541967 |  |  | 0.02249726 | 0.2552195 | 0.04978244 | 0.2558512 | 0.07756935 | 0.2552195
[5 empty] | 0.026395 | 0.2558261 |  |  | 0.02269987 | 0.2568555 | 0.04978867 | 0.2574913 | 0.07717828 | 0.2568555
[5 empty] | 0.02639236 | 0.2574556 |  |  | 0.02260005 | 0.2584915 | 0.0497906 | 0.2591314 | 0.07707891 | 0.2584915
[5 empty] | 0.02733682 | 0.2590851 |  |  | 0.02256302 | 0.2601276 | 0.04972125 | 0.2607714 | 0.07735218 | 0.2601276
[5 empty] | 0.02721789 | 0.2607145 |  |  | 0.02247205 | 0.2617636 | 0.04943072 | 0.2624115 | 0.0768409 | 0.2617636
[5 empty] | 0.02604283 | 0.262344 |  |  | 0.02223325 | 0.2633996 | 0.0496326 | 0.2640516 | 0.07666594 | 0.2633996
[5 empty] | 0.02581893 | 0.2639735 |  |  | 0.02215272 | 0.2650356 | 0.04884048 | 0.2656916 | 0.07614817 | 0.2650356
[5 empty] | 0.02555346 | 0.2656029 |  |  | 0.02183656 | 0.2666717 | 0.04866795 | 0.2673317 | 0.07510847 | 0.2666717
[5 empty] | 0.02525369 | 0.2672324 |  |  | 0.02179087 | 0.2683077 | 0.0479286 | 0.2689718 | 0.07386773 | 0.2683077
[5 empty] | 0.02392689 | 0.2688619 |  |  | 0.02152175 | 0.2699437 | 0.04723602 | 0.2706119 | 0.07294681 | 0.2699437
[5 empty] | 0.02358034 | 0.2704913 |  |  | 0.02103531 | 0.2715797 | 0.0466038 | 0.2722519 | 0.0725666 | 0.2715797
[5 empty] | 0.02422132 | 0.2721208 |  |  | 0.02083763 | 0.2732157 | 0.04604552 | 0.273892 | 0.07154796 | 0.2732157
[5 empty] | 0.0228571 | 0.2737503 |  |  | 0.02053483 | 0.2748518 | 0.04547477 | 0.2755321 | 0.07031178 | 0.2748518
[5 empty] | 0.02449495 | 0.2753797 |  |  | 0.020133 | 0.2764878 | 0.04490515 | 0.2771721 | 0.06887893 | 0.2764878
[5 empty] | 0.02414214 | 0.2770092 |  |  | 0.01983825 | 0.2781238 | 0.04435024 | 0.2788122 | 0.06847029 | 0.2781238
[5 empty] | 0.02380596 | 0.2786387 |  |  | 0.01965667 | 0.2797598 | 0.04332363 | 0.2804523 | 0.06700673 | 0.2797598
[5 empty] | 0.02149368 | 0.2802681 |  |  | 0.01949436 | 0.2813959 | 0.04263891 | 0.2820924 | 0.06650913 | 0.2813959
[5 empty] | 0.02320561 | 0.2818976 |  |  | 0.01905349 | 0.2830319 | 0.04240303 | 0.2837324 | 0.06538488 | 0.2830319
[5 empty] | 0.02291897 | 0.283527 |  |  | 0.01891511 | 0.2846679 | 0.0417748 | 0.2853725 | 0.06506915 | 0.2846679
[5 empty] | 0.02163125 | 0.2851565 |  |  | 0.01867583 | 0.2863039 | 0.04144456 | 0.2870126 | 0.06425033 | 0.2863039
[5 empty] | 0.02134242 | 0.286786 |  |  | 0.01833562 | 0.2879399 | 0.04061227 | 0.2886527 | 0.06292835 | 0.2879399
[5 empty] | 0.02105246 | 0.2884154 |  |  | 0.01809448 | 0.289576 | 0.04017791 | 0.2902927 | 0.06200316 | 0.289576
[5 empty] | 0.02176137 | 0.2900449 |  |  | 0.01785238 | 0.291212 | 0.03964143 | 0.2919328 | 0.06177472 | 0.291212
[5 empty] | 0.02146912 | 0.2916744 |  |  | 0.01780932 | 0.292848 | 0.03920281 | 0.2935729 | 0.06024298 | 0.292848
[5 empty] | 0.0191757 | 0.2933038 |  |  | 0.01736529 | 0.294484 | 0.03846201 | 0.2952129 | 0.05990789 | 0.294484
[5 empty] | 0.01888109 | 0.2949333 |  |  | 0.01732025 | 0.2961201 | 0.03781901 | 0.296853 | 0.0590694 | 0.2961201
[5 empty] | 0.01858526 | 0.2965628 |  |  | 0.01707421 | 0.2977561 | 0.03777377 | 0.2984931 | 0.05822746 | 0.2977561
[5 empty] | 0.01928821 | 0.2981922 |  |  | 0.01682715 | 0.2993921 | 0.03692626 | 0.3001332 | 0.05748201 | 0.2993921
[5 empty] | 0.01998992 | 0.2998217 |  |  | 0.01637905 | 0.3010281 | 0.03657644 | 0.3017732 | 0.05623302 | 0.3010281
[5 empty] | 0.01769037 | 0.3014512 |  |  | 0.0162299 | 0.3026641 | 0.03562429 | 0.3034133 | 0.05528043 | 0.3026641
[5 empty] | 0.01738954 | 0.3030806 |  |  | 0.01607968 | 0.3043002 | 0.03546977 | 0.3050534 | 0.05452419 | 0.3043002
[5 empty] | 0.01708742 | 0.3047101 |  |  | 0.01572838 | 0.3059362 | 0.03491285 | 0.3066934 | 0.05346425 | 0.3059362
[5 empty] | 0.01678398 | 0.3063396 |  |  | 0.01557599 | 0.3075722 | 0.0339535 | 0.3083335 | 0.05300056 | 0.3075722
[5 empty] | 0.01747922 | 0.307969 |  |  | 0.01532248 | 0.3092082 | 0.03369168 | 0.3099736 | 0.05173308 | 0.3092082
[5 empty] | 0.01717311 | 0.3095985 |  |  | 0.01496785 | 0.3108443 | 0.03302737 | 0.3116137 | 0.05116175 | 0.3108443
[5 empty] | 0.01586563 | 0.311228 |  |  | 0.01461209 | 0.3124803 | 0.03236053 | 0.3132537 | 0.05058653 | 0.3124803
[5 empty] | 0.01755678 | 0.3128574 |  |  | 0.01445517 | 0.3141163 | 0.03189113 | 0.3148938 | 0.04910736 | 0.3141163
[5 empty] | 0.01624653 | 0.3144869 |  |  | 0.01409708 | 0.3157523 | 0.03151913 | 0.3165339 | 0.04852419 | 0.3157523
[5 empty] | 0.01693486 | 0.3161164 |  |  | 0.01403781 | 0.3173883 | 0.03104451 | 0.3181739 | 0.04763699 | 0.3173883
[5 empty] | 0.01662176 | 0.3177458 |  |  | 0.01357735 | 0.3190244 | 0.03006723 | 0.319814 | 0.04694568 | 0.3190244
[5 empty] | 0.01630721 | 0.3193753 |  |  | 0.01331567 | 0.3206604 | 0.02968726 | 0.3214541 | 0.04615024 | 0.3206604
[5 empty] | 0.01499119 | 0.3210048 |  |  | 0.01305277 | 0.3222964 | 0.02900457 | 0.3230942 | 0.0453506 | 0.3222964
[5 empty] | 0.01467369 | 0.3226342 |  |  | 0.01278863 | 0.3239324 | 0.02861913 | 0.3247342 | 0.04424672 | 0.3239324
[5 empty] | 0.01335469 | 0.3242637 |  |  | 0.01252324 | 0.3255685 | 0.02813089 | 0.3263743 | 0.04333855 | 0.3255685