## 1
Общество с ограниченной ответственностью "Инженерная геология" (ООО "ИнжГео") | [11 empty] | Общество с ограниченной ответственностью "Инженерная геология" (ООО "ИнжГео")
Юр. адрес: 117279, г. Москва, ул. Миклухо-Маклая, 36 а, этаж 5, пом. XXIII к. 76-84 | [11 empty] | Юр. адрес: 117279, г. Москва, ул. Миклухо-Маклая, 36 а, этаж 5, пом. XXIII к. 76-84 | [8 empty] | нагр |  |  | X0 | Y0 | R |  | нагр |  |  |  | X0 | Y0 | R | нагр |  |  |  | X0 | Y0 | R |  | нагр |  |  |  | X0 | Y0 | R
Телефон/факс +7 (495) 132-30-00, Адрес электронной почты inbox@inj-geo.ru | [11 empty] | Телефон/факс +7 (495) 132-30-00, Адрес электронной почты inbox@inj-geo.ru | [12 empty] | 0 | [7 empty] | 0 | [6 empty] | 0 | [7 empty] | 0
[21 empty] | девиатор | [6 empty] | девиатор | [6 empty] | девиатор | [7 empty] | девиатор
Испытательная лаборатория ООО «ИнжГео» | [11 empty] | Испытательная лаборатория ООО «ИнжГео» | [8 empty] | x0 | Угол | X | Y |  |  |  | x0 |  | Угол | X | Y |  |  | x0 |  | Угол | X | Y |  |  |  | x0 |  | Угол | X | Y
Адрес места осуществления деятельности лаборатории: г. Москва, просп. Вернадского, д. 51, стр. 1 | [11 empty] | Адрес места осуществления деятельности лаборатории: г. Москва, просп. Вернадского, д. 51, стр. 1 | [9 empty] | 0 | [7 empty] | 0 | [6 empty] | 0 | [7 empty] | 0
Телефон +7(910)4557682, E-mail: slg85@mail.ru | [11 empty] | Телефон +7(910)4557682, E-mail: slg85@mail.ru | [9 empty] | 5 | [7 empty] | 5 | [6 empty] | 5 | [7 empty] | 5
[22 empty] | 10 | [7 empty] | 10 | [6 empty] | 10 | [7 empty] | 10
[12 empty] | Протокол испытаний № 13-63/46 от 14-12-2022 | [9 empty] | 15 | [7 empty] | 15 | [6 empty] | 15 | [7 empty] | 15
[22 empty] | 20 | [7 empty] | 20 | [6 empty] | 20 | [7 empty] | 20
[12 empty] | Наименование и адрес заказчика: Переход трубопровода через р. Енисей | [9 empty] | 25 | [7 empty] | 25 | [6 empty] | 25 | [7 empty] | 25
[12 empty] | Наименование объекта: ООО Регионстрой | [9 empty] | 30 | [7 empty] | 30 | [6 empty] | 30 | [7 empty] | 30
Наименование используемого метода/методики: ГОСТ 12248.4-2020 | [11 empty] | Наименование используемого метода/методики: ГОСТ 12248.3-2020 | [9 empty] | 35 | [7 empty] | 35 | [6 empty] | 35 | [7 empty] | 35
Условия проведения испытания: температура окружающей среды (18 - 25)0С, влажность воздуха (40 - 75)% | [11 empty] | Условия проведения испытания: температура окружающей среды (18 - 25)0С, влажность воздуха (40 - 75)% | [9 empty] | 40 | [7 empty] | 40 | [6 empty] | 40 | [7 empty] | 40
[12 empty] | Дата получение объекта подлежащего испытаниям: 17-11-2022 | [9 empty] | 45 | [7 empty] | 45 | [6 empty] | 45 | [7 empty] | 45
[12 empty] | Дата испытания: 25.10.2022-19.11.2046 | [9 empty] | 50 | [7 empty] | 50 | [6 empty] | 50 | [7 empty] | 50
[22 empty] | 55 | [7 empty] | 55 | [6 empty] | 55 | [7 empty] | 55
Испытание грунтов методом трехосного сжатия | [11 empty] | Испытание грунтов методом трехосного сжатия | [9 empty] | 60 | [7 empty] | 60 | [6 empty] | 60 | [7 empty] | 60
[22 empty] | 65 | [7 empty] | 65 | [6 empty] | 65 | [7 empty] | 65
Лабораторный номер: | [6 empty] | We, д.е. = |  |  |  |  | Лабораторный номер: |  | 1081 |  |  |  | We, д.е. = | 0.5050936 |  |  | 70 | [7 empty] | 70 | [6 empty] | 70 | [7 empty] | 70
Номер скважины: | [6 empty] | ρ, г/см3 = |  |  |  |  | Номер скважины: |  | BH-010 |  |  |  | ρ, г/см3 = | 1.6 |  |  | 75 | [7 empty] | 75 | [6 empty] | 75 | [7 empty] | 75
Глубина отбора, м: | [6 empty] | ρs, г/см3 = |  |  |  |  | Глубина отбора, м: |  | 1.1 |  |  |  | ρs, г/см3 = | 2.72 |  |  | 80 | [7 empty] | 80 | [6 empty] | 80 | [7 empty] | 80
Наименование грунта: | [6 empty] | e, д.е. = |  |  |  |  | Наименование грунта: |  | Суглинок, после оттаивания текучий, легкий песчанистый |  |  |  | e, д.е. = | 1.55865912 |  |  | 85 | [7 empty] | 85 | [6 empty] | 85 | [7 empty] | 85
Схема проведения опыта: | [6 empty] | IL, д.е. = |  |  |  |  | Схема проведения опыта: |  | КД |  |  |  | IL, д.е. = | 2.2 |  |  | 90 | [7 empty] | 90 | [6 empty] | 90 | [7 empty] | 90
[22 empty] | 95 | [7 empty] | 95 | [6 empty] | 95 | [7 empty] | 95
[22 empty] | 100 | [7 empty] | 100 | [6 empty] | 100 | [7 empty] | 100
Результаты испытаний | [11 empty] | Результаты испытаний | [9 empty] | 105 | [7 empty] | 105 | [6 empty] | 105 | [7 empty] | 105
[22 empty] | 110 | [7 empty] | 110 | [6 empty] | 110 | [7 empty] | 110
[22 empty] | 115 | [7 empty] | 115 | [6 empty] | 115 | [7 empty] | 115
[22 empty] | 120 | [7 empty] | 120 | [6 empty] | 120 | [7 empty] | 120
[22 empty] | 125 | [7 empty] | 125 | [6 empty] | 125 | [7 empty] | 125
[22 empty] | 130 | [7 empty] | 130 | [6 empty] | 130 | [7 empty] | 130
[22 empty] | 135 | [7 empty] | 135 | [6 empty] | 135 | [7 empty] | 135
[22 empty] | 140 | [7 empty] | 140 | [6 empty] | 140 | [7 empty] | 140
[22 empty] | 145 | [7 empty] | 145 | [6 empty] | 145 | [7 empty] | 145
[22 empty] | 150 | [7 empty] | 150 | [6 empty] | 150 | [7 empty] | 150
[22 empty] | 155 | [7 empty] | 155 | [6 empty] | 155 | [7 empty] | 155
[22 empty] | 160 | [7 empty] | 160 | [6 empty] | 160 | [7 empty] | 160
[22 empty] | 165 | [7 empty] | 165 | [6 empty] | 165 | [7 empty] | 165
[22 empty] | 170 | [7 empty] | 170 | [6 empty] | 170 | [7 empty] | 170
[22 empty] | 175 | [7 empty] | 175 | [6 empty] | 175 | [7 empty] | 175
[22 empty] | 180 | [7 empty] | 180 | [6 empty] | 180 | [7 empty] | 180
[13 empty] | Давление в камере, Мпа σ3 | Вертикальная нагрузка, Мпа σ1 | Поровое давление, Мпа u
| K0, д.е. | 0.809191 |  |  |  |  | Коэфф. Точки | [5 empty] | 0.05 | 0.08813738 | [5 empty] | 1 | [6 empty] | σ3,кПа | σ1,кПа | u, кПа |  |  |  | 4
| q_zg, МПа | 0.04045955 | [10 empty] | 0.15 | 0.2352978 | [27 empty] | δ3, Мпа | δ1-δ3, МПа | δ1, МПа | δ1, КПа
|  |  | Модуль деформации, МПа: | [9 empty] | 0.25 | 0.3824582 | [21 empty] | С, МПа:
|  |  | Е0= |  | Точки модуля (полное напр.), МПа |  |  |  | 0.04045955 | 0.06473528 | [25 empty] | φ, град:
|  |  | E50 = |  | qf (полное напр.), МПа |  |  |  | 0.06092408 | [26 empty] | E, Мпа
|  |  | Коэф. Поперечной деформации, ϑ = | [9 empty] | Эффективные значения угла внутреннего трения и удельного сцепления ϕ', С' | [13 empty] | x | 0
[13 empty] | ϕ', град. = | 11 | [12 empty] | y |  |  |  | С, кПа | φ,°
[13 empty] | С', МПа = | 0.006
| Исполнитель: | [6 empty] | Морозов Д.С. |  |  |  |  | Исполнитель: |  |  |  |  | Морозов Д.С.
| Начальник исп. лаборатории: | [6 empty] | Семиколенова Л.Г. |  |  |  |  | Начальник исп. лаборатории: |  |  |  |  | Семиколенова Л.Г.
Лист 1 , всего листов 2 | [11 empty] | Лист 2 , всего листов 2
Частичное воспроизведение протокола испытаний без письменного разрешения ООО «ИнжГео» ЗАПРЕЩАЕТСЯ | [11 empty] | Частичное воспроизведение протокола испытаний без письменного разрешения ООО «ИнжГео» ЗАПРЕЩАЕТСЯ
[5 empty] | второй график |  | первый график | [9 empty] | К Пуассона
dev50 | epsE50 | ind | devE0 | epsE0 | dev | eps | sigma |  | dev1 | eps1 | dev2 | eps2 | dev3 | eps3 |  | Глины
0.01092408 | 0.009096571 |  |  |  | 0 | 0 |  |  | 0 | 0 | 0 | 0 | 0 | 0 |  | < 0 | 0,20-0,30
ind |  |  |  |  | 0.002722135 | 0.001627934 |  |  | 0.003353069 | 0.001638712 | 0.009948044 | 0.001643625 | 0.02031881 | 0.001634528 |  | 0-0,25 | 0,30-0,38
2 |  |  |  |  | 0.006068933 | 0.00303219 |  |  | 0.0075 | 0.0037471875 | 0.0225 | 0.00407303 | 0.0375 | 0.003469618 |  | 0,25< | 0,38-0,45
E0 |  |  |  |  | 0.007997795 | 0.004883801 |  |  | 0.009469975 | 0.004916137 | 0.0254118 | 0.004930874 | 0.04459892 | 0.004903584 |  | Суглинки | 0,35-0,37
epsE0 | devE0 |  |  |  | 0.007300067 | 0.006511734 |  |  | 0.01221585 | 0.00655485 | 0.02975389 | 0.006574498 | 0.05245271 | 0.006538112 |  | Пески и супеси | 0,30-0,35
0.00303219 | 0.006068933 |  |  |  | 0.008362321 | 0.008139668 |  |  | 0.01497539 | 0.008193562 | 0.03403741 | 0.008218123 | 0.05875852 | 0.00817264
[5 empty] | 0.01092408 | 0.009096571 |  |  | 0.01741482 | 0.009832275 | 0.03731193 | 0.009861748 | 0.06622912 | 0.01040885
График E50 |  | График E |  |  | 0.0102207 | 0.01139553 |  |  | 0.01906869 | 0.0112415625 | 0.04264891 | 0.01221909 | 0.06896367 | 0.0114417
eps | q | sigma |  |  | 0.01110505 | 0.01302347 |  |  | 0.02086351 | 0.0131097 | 0.04401396 | 0.013149 | 0.07430806 | 0.01307622
Горизонтальная линия E50 |  | Касательная |  |  | 0.01195609 | 0.0146514 |  |  | 0.02225913 | 0.01474841 | 0.04712068 | 0.01479262 | 0.07997433 | 0.01471075
0 |  | a | b |  | 0.01276919 | 0.01627934 |  |  | 0.02378592 | 0.01638712 | 0.05031199 | 0.01643625 | 0.08431911 | 0.01634528
|  |  | 0 |  | 0.01353971 | 0.01790727 |  |  | 0.02543752 | 0.01802584 | 0.05405465 | 0.01807987 | 0.08879905 | 0.01797981
Вертикальная линия E50 |  | p1 и p2 |  |  | 0.01626301 | 0.0195352 |  |  | 0.02680752 | 0.01966455 | 0.05741541 | 0.0197235 | 0.09417079 | 0.01961434
| 0 | 0 |  |  | 0.01493446 | 0.02116314 |  |  | 0.02798955 | 0.02130326 | 0.06026101 | 0.02136712 | 0.09799097 | 0.02124886
[5 empty] | 0.01754942 | 0.02279107 |  |  | 0.02907724 | 0.02294197 | 0.06315821 | 0.02301074 | 0.1025162 | 0.02288339
Касательная линия E50 |  |  |  |  | 0.01610324 | 0.024419 |  |  | 0.0303642 | 0.02458069 | 0.06547376 | 0.02465437 | 0.1065032 | 0.02451792
0 | 0 | Горизонтальная 1 |  |  | 0.01659131 | 0.02604694 |  |  | 0.03134404 | 0.0262194 | 0.0684744 | 0.02629799 | 0.1099086 | 0.02615245
[5 empty] | 0.01800896 | 0.02767487 |  |  | 0.03211039 | 0.02785811 | 0.0702269 | 0.02794162 | 0.1122889 | 0.02778698
Горизонтальная линия qкр |  |  |  |  | 0.01835158 | 0.0293028 |  |  | 0.03295687 | 0.02949682 | 0.072098 | 0.02958524 | 0.115701 | 0.0294215
Горизонтальная линия q |  | Горизонтальная 2 |  |  | 0.01862386 | 0.03093074 |  |  | 0.03337709 | 0.03113554 | 0.07385445 | 0.03122887 | 0.1170013 | 0.03105603
0 |  | 0 |  |  | 0.01987986 | 0.03255867 |  |  | 0.03397063 | 0.03277425 | 0.07566301 | 0.03287249 | 0.1193041 | 0.03269056
[5 empty] | 0.01912764 | 0.0341866 |  |  | 0.03442276 | 0.03441296 | 0.07610095 | 0.03451612 | 0.1200496 | 0.03432509
Вертикальная линия q |  |  |  |  | 0.01836552 | 0.03581454 |  |  | 0.03486089 | 0.03605167 | 0.07770135 | 0.03615974 | 0.121342 | 0.03595961
| 0 |  |  |  | 0.01959181 | 0.03744247 |  |  | 0.03518201 | 0.03769039 | 0.07856706 | 0.03780337 | 0.123871 | 0.03759414
[5 empty] | 0.01980485 | 0.03907041 |  |  | 0.03578313 | 0.0393291 | 0.07969133 | 0.03944699 | 0.1248262 | 0.03922867
[5 empty] | 0.01900294 | 0.04069834 |  |  | 0.03596127 | 0.04096781 | 0.08006742 | 0.04109062 | 0.1261974 | 0.0408632
[5 empty] | 0.0201844 | 0.04232627 |  |  | 0.03661343 | 0.04260652 | 0.08068856 | 0.04273424 | 0.1276742 | 0.04249773
[5 empty] | 0.01934756 | 0.04395421 |  |  | 0.03673661 | 0.04424524 | 0.08184801 | 0.04437786 | 0.1286463 | 0.04413225
[5 empty] | 0.02049073 | 0.04558214 |  |  | 0.03692783 | 0.04588395 | 0.082439 | 0.04602149 | 0.1288034 | 0.04576678
[5 empty] | 0.02061224 | 0.04721007 |  |  | 0.0374841 | 0.04752266 | 0.0827548 | 0.04766511 | 0.1305352 | 0.04740131
[5 empty] | 0.0197104 | 0.04883801 |  |  | 0.03740241 | 0.04916137 | 0.08348863 | 0.04930874 | 0.1310314 | 0.04903584
[5 empty] | 0.02178353 | 0.05046594 |  |  | 0.03757978 | 0.05080008 | 0.08373376 | 0.05095236 | 0.1305817 | 0.05067037
[5 empty] | 0.02184816 | 0.05209387 |  |  | 0.03791322 | 0.0524388 | 0.08488342 | 0.05259599 | 0.1321757 | 0.05230489
[5 empty] | 0.01984798 | 0.05372181 |  |  | 0.03813738 | 0.05407751 | 0.08503086 | 0.05423961 | 0.1324582 | 0.05393942
[5 empty] | 0.02084237 | 0.05534974 |  |  | 0.03803632 | 0.05571622 | 0.08529782 | 0.05588324 | 0.131256 | 0.05557395
[5 empty] | 0.02182263 | 0.05697767 |  |  | 0.03792912 | 0.05735493 | 0.08489504 | 0.05752686 | 0.1316922 | 0.05720848
[5 empty] | 0.02178974 | 0.05860561 |  |  | 0.03799642 | 0.05899365 | 0.08514869 | 0.05917049 | 0.1322444 | 0.05884301
[5 empty] | 0.02174459 | 0.06023354 |  |  | 0.03774033 | 0.06063236 | 0.08504797 | 0.06081411 | 0.1319181 | 0.06047753
[5 empty] | 0.02068805 | 0.06186148 |  |  | 0.03766242 | 0.06227107 | 0.08499646 | 0.06245774 | 0.1305187 | 0.06211206
[5 empty] | 0.01962102 | 0.06348941 |  |  | 0.03776429 | 0.06390978 | 0.08399771 | 0.06410136 | 0.1306515 | 0.06374659
[5 empty] | 0.02054437 | 0.06511734 |  |  | 0.0374475 | 0.0655485 | 0.08375529 | 0.06574498 | 0.1304222 | 0.06538112
[5 empty] | 0.02045901 | 0.06674528 |  |  | 0.03761363 | 0.06718721 | 0.08417274 | 0.06738861 | 0.130436 | 0.06701565
[5 empty] | 0.0203658 | 0.06837321 |  |  | 0.03746425 | 0.06882592 | 0.08385363 | 0.06903223 | 0.1297985 | 0.06865017
[5 empty] | 0.02026565 | 0.07000114 |  |  | 0.03730096 | 0.07046463 | 0.08310152 | 0.07067586 | 0.129015 | 0.0702847
[5 empty] | 0.01915943 | 0.07162908 |  |  | 0.03712531 | 0.07210335 | 0.08291996 | 0.07231948 | 0.127591 | 0.07191923
[5 empty] | 0.02004802 | 0.07325701 |  |  | 0.03693889 | 0.07374206 | 0.08211253 | 0.07396311 | 0.127732 | 0.07355376
[5 empty] | 0.01993233 | 0.07488494 |  |  | 0.03644328 | 0.07538077 | 0.08158276 | 0.07560673 | 0.1264434 | 0.07518829
[5 empty] | 0.01881322 | 0.07651288 |  |  | 0.03634006 | 0.07701948 | 0.08123424 | 0.07725036 | 0.1255305 | 0.07682281
[5 empty] | 0.01869159 | 0.07814081 |  |  | 0.03633079 | 0.0786582 | 0.08137051 | 0.07889398 | 0.1251989 | 0.07845734
[5 empty] | 0.01856833 | 0.07976874 |  |  | 0.03591706 | 0.08029691 | 0.08059513 | 0.08053761 | 0.125054 | 0.08009187
[5 empty] | 0.01844431 | 0.08139668 |  |  | 0.03590045 | 0.08193562 | 0.08041167 | 0.08218123 | 0.1235012 | 0.0817264
[5 empty] | 0.01932043 | 0.08302461 |  |  | 0.03548253 | 0.08357433 | 0.07952368 | 0.08382486 | 0.123446 | 0.08336093
[5 empty] | 0.02019757 | 0.08465255 |  |  | 0.03546488 | 0.08521305 | 0.07903472 | 0.08546848 | 0.1220938 | 0.08499545
[5 empty] | 0.01907309 | 0.08628048 |  |  | 0.03524907 | 0.08685176 | 0.07884835 | 0.0871121 | 0.1212499 | 0.08662998
[5 empty] | 0.01893187 | 0.08790841 |  |  | 0.03472964 | 0.08849047 | 0.07836697 | 0.08875573 | 0.1206562 | 0.08826451
[5 empty] | 0.01877456 | 0.08953635 |  |  | 0.03468018 | 0.09012918 | 0.07723838 | 0.09039935 | 0.1204539 | 0.08989904
[5 empty] | 0.01760404 | 0.09116428 |  |  | 0.03430249 | 0.0917679 | 0.07664128 | 0.09204298 | 0.1181605 | 0.09153357
[5 empty] | 0.01942319 | 0.09279221 |  |  | 0.03420171 | 0.09340661 | 0.07628725 | 0.0936866 | 0.1180938 | 0.09316809
[5 empty] | 0.01823491 | 0.09442015 |  |  | 0.03388297 | 0.09504532 | 0.0758879 | 0.09533023 | 0.1166715 | 0.09480262
[5 empty] | 0.01804207 | 0.09604808 |  |  | 0.03345141 | 0.09668403 | 0.07455483 | 0.09697385 | 0.1161112 | 0.09643715
[5 empty] | 0.01784757 | 0.09767601 |  |  | 0.03291218 | 0.09832275 | 0.07389962 | 0.09861748 | 0.1141308 | 0.09807168
[5 empty] | 0.01665429 | 0.09930395 |  |  | 0.0327704 | 0.09996146 | 0.07383388 | 0.1002611 | 0.112648 | 0.09970621
[5 empty] | 0.01846511 | 0.1009319 |  |  | 0.03253122 | 0.1016002 | 0.0726692 | 0.1019047 | 0.1114803 | 0.1013407
[5 empty] | 0.01628293 | 0.1025598 |  |  | 0.03219977 | 0.1032389 | 0.07181719 | 0.1035484 | 0.1106456 | 0.1029753
[5 empty] | 0.0161076 | 0.1041877 |  |  | 0.03178121 | 0.1048776 | 0.07148943 | 0.105192 | 0.1090616 | 0.1046098
[5 empty] | 0.0159187 | 0.1058157 |  |  | 0.03157232 | 0.1065163 | 0.07019623 | 0.1068356 | 0.1090694 | 0.1062443
[5 empty] | 0.0157152 | 0.1074436 |  |  | 0.03093704 | 0.108155 | 0.06977113 | 0.1084792 | 0.1069756 | 0.1078788
[5 empty] | 0.01750124 | 0.1090715 |  |  | 0.03057683 | 0.1097937 | 0.06858332 | 0.1101228 | 0.1059043 | 0.1095134
[5 empty] | 0.01528095 | 0.1106995 |  |  | 0.03039904 | 0.1114324 | 0.0684494 | 0.1117665 | 0.1054807 | 0.1111479
[5 empty] | 0.01505847 | 0.1123274 |  |  | 0.02991102 | 0.1130712 | 0.06728597 | 0.1134101 | 0.1038304 | 0.1127824
[5 empty] | 0.01683791 | 0.1139553 |  |  | 0.02942013 | 0.1147099 | 0.06670962 | 0.1150537 | 0.1015785 | 0.114417
[5 empty] | 0.01562342 | 0.1155833 |  |  | 0.02903372 | 0.1163486 | 0.06553697 | 0.1166973 | 0.1014505 | 0.1160515
[5 empty] | 0.01641913 | 0.1172112 |  |  | 0.02895915 | 0.1179873 | 0.06458461 | 0.118341 | 0.09927174 | 0.117686
[5 empty] | 0.01522916 | 0.1188392 |  |  | 0.02850378 | 0.119626 | 0.06356914 | 0.1199846 | 0.09866754 | 0.1193205
[5 empty] | 0.01405765 | 0.1204671 |  |  | 0.02797496 | 0.1212647 | 0.06280716 | 0.1216282 | 0.09676327 | 0.1209551
[5 empty] | 0.01490874 | 0.122095 |  |  | 0.02798005 | 0.1229034 | 0.06211527 | 0.1232718 | 0.09668429 | 0.1225896
[5 empty] | 0.01478654 | 0.123723 |  |  | 0.02752641 | 0.1245421 | 0.06161008 | 0.1249155 | 0.09475593 | 0.1242241
[5 empty] | 0.01569519 | 0.1253509 |  |  | 0.02732138 | 0.1261809 | 0.06100818 | 0.1265591 | 0.09430357 | 0.1258587
[5 empty] | 0.01363883 | 0.1269788 |  |  | 0.02707233 | 0.1278196 | 0.06072618 | 0.1282027 | 0.09445255 | 0.1274932
[5 empty] | 0.01562146 | 0.1286068 |  |  | 0.02698661 | 0.1294583 | 0.06028067 | 0.1298463 | 0.09452823 | 0.1291277
[5 empty] | 0.01362505 | 0.1302347 |  |  | 0.02716871 | 0.131097 | 0.06038825 | 0.13149 | 0.09341449 | 0.1307622
[5 empty] | 0.01363458 | 0.1318626 |  |  | 0.02727732 | 0.1327357 | 0.06039875 | 0.1331336 | 0.09365538 | 0.1323968
[5 empty] | 0.01464972 | 0.1334906 |  |  | 0.02729629 | 0.1343744 | 0.06073326 | 0.1347772 | 0.09413151 | 0.1340313
[5 empty] | 0.01467019 | 0.1351185 |  |  | 0.02712509 | 0.1360131 | 0.0606903 | 0.1364208 | 0.09424103 | 0.1356658
[5 empty] | 0.01569566 | 0.1367464 |  |  | 0.02726316 | 0.1376518 | 0.06056865 | 0.1380645 | 0.09428207 | 0.1373003
[5 empty] | 0.01572585 | 0.1383744 |  |  | 0.02740998 | 0.1392906 | 0.06106708 | 0.1397081 | 0.09435276 | 0.1389349
[5 empty] | 0.01576045 | 0.1400023 |  |  | 0.027365 | 0.1409293 | 0.06078438 | 0.1413517 | 0.09515124 | 0.1405694
[5 empty] | 0.01479915 | 0.1416302 |  |  | 0.02722768 | 0.142568 | 0.06151932 | 0.1429953 | 0.09487566 | 0.1422039
[5 empty] | 0.01584164 | 0.1432582 |  |  | 0.02749748 | 0.1442067 | 0.0612707 | 0.144639 | 0.09532414 | 0.1438385
[5 empty] | 0.01588764 | 0.1448861 |  |  | 0.02757385 | 0.1458454 | 0.06153728 | 0.1462826 | 0.09549483 | 0.145473
[5 empty] | 0.01593683 | 0.146514 |  |  | 0.02745627 | 0.1474841 | 0.06201785 | 0.1479262 | 0.09538585 | 0.1471075
[5 empty] | 0.01498891 | 0.148142 |  |  | 0.02754418 | 0.1491228 | 0.06221118 | 0.1495698 | 0.09589536 | 0.148742
[5 empty] | 0.01606972 | 0.1497699 |  |  | 0.02794124 | 0.1507615 | 0.06211607 | 0.1512135 | 0.09717426 | 0.1503766
[5 empty] | 0.01519832 | 0.1513978 |  |  | 0.02810966 | 0.1524003 | 0.06222913 | 0.1528571 | 0.09663841 | 0.1520111
[5 empty] | 0.01436556 | 0.1530258 |  |  | 0.02815779 | 0.154039 | 0.06303316 | 0.1545007 | 0.09796274 | 0.1536456
[5 empty] | 0.01456227 | 0.1546537 |  |  | 0.02856931 | 0.1556777 | 0.06389137 | 0.1561443 | 0.09889101 | 0.1552802
[5 empty] | 0.01477928 | 0.1562816 |  |  | 0.02882791 | 0.1573164 | 0.06446695 | 0.157788 | 0.101067 | 0.1569147
[5 empty] | 0.01600744 | 0.1579096 |  |  | 0.02911726 | 0.1589551 | 0.06512308 | 0.1594316 | 0.1025344 | 0.1585492
[5 empty] | 0.01723757 | 0.1595375 |  |  | 0.02952106 | 0.1605938 | 0.06582293 | 0.1610752 | 0.103737 | 0.1601837
[5 empty] | 0.01646051 | 0.1611654 |  |  | 0.02992299 | 0.1622325 | 0.06672968 | 0.1627188 | 0.1041187 | 0.1618183
[5 empty] | 0.0156671 | 0.1627934 |  |  | 0.03050673 | 0.1638712 | 0.06750651 | 0.1643625 | 0.1062231 | 0.1634528
[5 empty] | 0.01684818 | 0.1644213 |  |  | 0.03075596 | 0.16551 | 0.0689166 | 0.1660061 | 0.107794 | 0.1650873
[5 empty] | 0.01600983 | 0.1660492 |  |  | 0.03125699 | 0.1671487 | 0.06912313 | 0.1676497 | 0.1085057 | 0.1667219
[5 empty] | 0.01716742 | 0.1676772 |  |  | 0.03153835 | 0.1687874 | 0.069659 | 0.1692933 | 0.1095744 | 0.1683564
[5 empty] | 0.01832129 | 0.1693051 |  |  | 0.03161279 | 0.1704261 | 0.07047898 | 0.170937 | 0.1104196 | 0.1699909
[5 empty] | 0.01847172 | 0.170933 |  |  | 0.03188083 | 0.1720648 | 0.07128423 | 0.1725806 | 0.1106431 | 0.1716254
[5 empty] | 0.017619 | 0.172561 |  |  | 0.03224299 | 0.1737035 | 0.07187592 | 0.1742242 | 0.1124467 | 0.17326
[5 empty] | 0.01676344 | 0.1741889 |  |  | 0.03229979 | 0.1753422 | 0.07265521 | 0.1758678 | 0.1130322 | 0.1748945
[5 empty] | 0.01890531 | 0.1758168 |  |  | 0.03265174 | 0.1769809 | 0.07302328 | 0.1775115 | 0.1135014 | 0.176529
[5 empty] | 0.0190449 | 0.1774448 |  |  | 0.03309936 | 0.1786197 | 0.07308129 | 0.1791551 | 0.114556 | 0.1781635
[5 empty] | 0.01718252 | 0.1790727 |  |  | 0.03314317 | 0.1802584 | 0.07423041 | 0.1807987 | 0.1149979 | 0.1797981
[5 empty] | 0.01731845 | 0.1807006 |  |  | 0.03338369 | 0.1818971 | 0.0748718 | 0.1824423 | 0.1159287 | 0.1814326
[5 empty] | 0.01745297 | 0.1823286 |  |  | 0.03362143 | 0.1835358 | 0.07550665 | 0.184086 | 0.1173504 | 0.1830671
[5 empty] | 0.01758868 | 0.1839565 |  |  | 0.03395694 | 0.1851745 | 0.0755361 | 0.1857296 | 0.1177675 | 0.1847017
[5 empty] | 0.01873236 | 0.1855844 |  |  | 0.03420156 | 0.1868132 | 0.0757759 | 0.1873732 | 0.1181267 | 0.1863362
[5 empty] | 0.01788002 | 0.1872124 |  |  | 0.03455818 | 0.1884519 | 0.07664664 | 0.1890168 | 0.1201206 | 0.1879707
[5 empty] | 0.01802665 | 0.1888403 |  |  | 0.0346179 | 0.1900906 | 0.0775294 | 0.1906605 | 0.1207187 | 0.1896052
[5 empty] | 0.01916726 | 0.1904682 |  |  | 0.03497184 | 0.1917294 | 0.07770411 | 0.1923041 | 0.1218903 | 0.1912398
[5 empty] | 0.01829687 | 0.1920962 |  |  | 0.03511109 | 0.1933681 | 0.07845071 | 0.1939477 | 0.1218047 | 0.1928743
[5 empty] | 0.01841047 | 0.1937241 |  |  | 0.03552677 | 0.1950068 | 0.07864913 | 0.1955913 | 0.1232313 | 0.1945088
[5 empty] | 0.02050306 | 0.195352 |  |  | 0.03540999 | 0.1966455 | 0.07897931 | 0.197235 | 0.1241394 | 0.1961434
[5 empty] | 0.02056976 | 0.19698 |  |  | 0.03575186 | 0.1982842 | 0.07972118 | 0.1988786 | 0.1233985 | 0.1977779
[5 empty] | 0.01862336 | 0.1986079 |  |  | 0.03565196 | 0.1999229 | 0.07956117 | 0.2005222 | 0.1246321 | 0.1994124
[5 empty] | 0.01867581 | 0.2002358 |  |  | 0.03574516 | 0.2015616 | 0.07977128 | 0.2021658 | 0.1250535 | 0.2010469
[5 empty] | 0.01972708 | 0.2018638 |  |  | 0.03603628 | 0.2032003 | 0.08007675 | 0.2038095 | 0.1244678 | 0.2026815
[5 empty] | 0.01977715 | 0.2034917 |  |  | 0.03592531 | 0.2048391 | 0.08087752 | 0.2054531 | 0.1246749 | 0.204316
[5 empty] | 0.02082601 | 0.2051196 |  |  | 0.0361122 | 0.2064778 | 0.08037351 | 0.2070967 | 0.1254745 | 0.2059505
[5 empty] | 0.01887363 | 0.2067476 |  |  | 0.03619693 | 0.2081165 | 0.08096464 | 0.2087403 | 0.1253666 | 0.2075851
[5 empty] | 0.01992001 | 0.2083755 |  |  | 0.03647946 | 0.2097552 | 0.08115085 | 0.210384 | 0.1257511 | 0.2092196
[5 empty] | 0.02096512 | 0.2100034 |  |  | 0.03625976 | 0.2113939 | 0.08173205 | 0.2120276 | 0.1268279 | 0.2108541
[5 empty] | 0.02000893 | 0.2116314 |  |  | 0.0365378 | 0.2130326 | 0.08110817 | 0.2136712 | 0.1263968 | 0.2124886
[5 empty] | 0.01905144 | 0.2132593 |  |  | 0.03651354 | 0.2146713 | 0.08157915 | 0.2153148 | 0.1262578 | 0.2141232
[5 empty] | 0.01909263 | 0.2148872 |  |  | 0.03648695 | 0.21631 | 0.0814449 | 0.2169584 | 0.1266108 | 0.2157577
[5 empty] | 0.02013247 | 0.2165152 |  |  | 0.03685801 | 0.2179488 | 0.08220536 | 0.2186021 | 0.1271555 | 0.2173922
[5 empty] | 0.01917096 | 0.2181431 |  |  | 0.03662667 | 0.2195875 | 0.08256044 | 0.2202457 | 0.127392 | 0.2190267
[5 empty] | 0.02020806 | 0.219771 |  |  | 0.0368929 | 0.2212262 | 0.08241008 | 0.2218893 | 0.12822 | 0.2206613
[5 empty] | 0.02024376 | 0.221399 |  |  | 0.03675667 | 0.2228649 | 0.08205419 | 0.2235329 | 0.1283396 | 0.2222958
[5 empty] | 0.02127805 | 0.2230269 |  |  | 0.03691795 | 0.2245036 | 0.08279272 | 0.2251766 | 0.1277505 | 0.2239303
[5 empty] | 0.0213109 | 0.2246548 |  |  | 0.03717671 | 0.2261423 | 0.08282558 | 0.2268202 | 0.1284526 | 0.2255649
[5 empty] | 0.0203423 | 0.2262828 |  |  | 0.03713291 | 0.227781 | 0.08325269 | 0.2284638 | 0.129146 | 0.2271994
[5 empty] | 0.02037223 | 0.2279107 |  |  | 0.03718652 | 0.2294197 | 0.082574 | 0.2301074 | 0.1295303 | 0.2288339
[5 empty] | 0.02140067 | 0.2295386 |  |  | 0.0372375 | 0.2310585 | 0.08338941 | 0.2317511 | 0.1293056 | 0.2304684
[5 empty] | 0.01942759 | 0.2311666 |  |  | 0.03728583 | 0.2326972 | 0.08359886 | 0.2333947 | 0.1289716 | 0.232103
[5 empty] | 0.019453 | 0.2327945 |  |  | 0.03713147 | 0.2343359 | 0.08310228 | 0.2350383 | 0.1300284 | 0.2337375
[5 empty] | 0.02147685 | 0.2344224 |  |  | 0.0373744 | 0.2359746 | 0.08349958 | 0.2366819 | 0.1295757 | 0.235372
[5 empty] | 0.02049915 | 0.2360504 |  |  | 0.03731456 | 0.2376133 | 0.0830907 | 0.2383256 | 0.1300136 | 0.2370066
[5 empty] | 0.02151986 | 0.2376783 |  |  | 0.03745194 | 0.239252 | 0.08367557 | 0.2399692 | 0.1294417 | 0.2386411
[5 empty] | 0.02153897 | 0.2393062 |  |  | 0.03738651 | 0.2408907 | 0.0834541 | 0.2416128 | 0.1301602 | 0.2402756
[5 empty] | 0.01955646 | 0.2409342 |  |  | 0.03751821 | 0.2425294 | 0.08372622 | 0.2432564 | 0.1306687 | 0.2419101
[5 empty] | 0.02057232 | 0.2425621 |  |  | 0.03734704 | 0.2441682 | 0.08369187 | 0.2449001 | 0.1297673 | 0.2435447
[5 empty] | 0.01958652 | 0.24419 |  |  | 0.03747295 | 0.2458069 | 0.08405097 | 0.2465437 | 0.1299557 | 0.2451792
[5 empty] | 0.01959904 | 0.245818 |  |  | 0.0375959 | 0.2474456 | 0.08390343 | 0.2481873 | 0.130734 | 0.2468137
[5 empty] | 0.02160988 | 0.2474459 |  |  | 0.03741588 | 0.2490843 | 0.0840492 | 0.2498309 | 0.1300019 | 0.2484482
[5 empty] | 0.019619 | 0.2490738 |  |  | 0.03773284 | 0.250723 | 0.08418819 | 0.2514746 | 0.1307594 | 0.2500828
[5 empty] | 0.02162639 | 0.2507018 |  |  | 0.03754675 | 0.2523617 | 0.08412033 | 0.2531182 | 0.1311064 | 0.2517173
[5 empty] | 0.02063204 | 0.2523297 |  |  | 0.03755758 | 0.2540004 | 0.08384555 | 0.2547618 | 0.1305427 | 0.2533518
[5 empty] | 0.02163592 | 0.2539576 |  |  | 0.0376653 | 0.2556391 | 0.08376378 | 0.2564054 | 0.1299682 | 0.2549864
[5 empty] | 0.02163802 | 0.2555856 |  |  | 0.03756986 | 0.2572778 | 0.08407493 | 0.2580491 | 0.1301828 | 0.2566209
[5 empty] | 0.02063518 | 0.2572135 |  |  | 0.03777105 | 0.2589166 | 0.08397894 | 0.2596927 | 0.1303816 | 0.2582554
[5 empty] | 0.02158935 | 0.2588414 |  |  | 0.03771567 | 0.2605553 | 0.08438063 | 0.2613363 | 0.1304556 | 0.2598899
[5 empty] | 0.01949375 | 0.2604694 |  |  | 0.0375696 | 0.262194 | 0.08327584 | 0.2629799 | 0.1303198 | 0.2615245
[5 empty] | 0.02135412 | 0.2620973 |  |  | 0.03724302 | 0.2638327 | 0.08348724 | 0.2646236 | 0.1284094 | 0.263159
[5 empty] | 0.02117618 | 0.2637252 |  |  | 0.03684614 | 0.2654714 | 0.08223784 | 0.2662672 | 0.1282594 | 0.2647935
[5 empty] | 0.01996567 | 0.2653532 |  |  | 0.03668916 | 0.2671101 | 0.08215067 | 0.2679108 | 0.1260051 | 0.2664281
[5 empty] | 0.01972831 | 0.2669811 |  |  | 0.03598228 | 0.2687488 | 0.08044875 | 0.2695544 | 0.1251816 | 0.2680626
[5 empty] | 0.01946984 | 0.268609 |  |  | 0.0355357 | 0.2703875 | 0.0797551 | 0.2711981 | 0.1236241 | 0.2696971
[5 empty] | 0.01819598 | 0.270237 |  |  | 0.03525963 | 0.2720263 | 0.07879274 | 0.2728417 | 0.1213677 | 0.2713316
[5 empty] | 0.01791246 | 0.2718649 |  |  | 0.03466426 | 0.273665 | 0.0775847 | 0.2744853 | 0.1209476 | 0.2729662
[5 empty] | 0.01762501 | 0.2734928 |  |  | 0.0340598 | 0.2753037 | 0.07695399 | 0.2761289 | 0.118599 | 0.2746007
[5 empty] | 0.01733937 | 0.2751208 |  |  | 0.03355644 | 0.2769424 | 0.07562363 | 0.2777726 | 0.117257 | 0.2762352
[5 empty] | 0.01706125 | 0.2767487 |  |  | 0.03316439 | 0.2785811 | 0.07431666 | 0.2794162 | 0.1150567 | 0.2778698
[5 empty] | 0.0187964 | 0.2783766 |  |  | 0.03269385 | 0.2802198 | 0.07365608 | 0.2810598 | 0.1136334 | 0.2795043
[5 empty] | 0.01755054 | 0.2800046 |  |  | 0.03235501 | 0.2818585 | 0.07206493 | 0.2827034 | 0.1113222 | 0.2811388
[5 empty] | 0.01632345 | 0.2816325 |  |  | 0.0317526 | 0.2834972 | 0.07135773 | 0.2843471 | 0.1105332 | 0.2827733
[5 empty] | 0.01809724 | 0.2832604 |  |  | 0.03145537 | 0.285136 | 0.0708669 | 0.2859907 | 0.1098568 | 0.2844079
[5 empty] | 0.01787017 | 0.2848884 |  |  | 0.03115664 | 0.2867747 | 0.06927266 | 0.2876343 | 0.1082751 | 0.2860424
[5 empty] | 0.01564223 | 0.2865163 |  |  | 0.03055636 | 0.2884134 | 0.06837497 | 0.2892779 | 0.1064881 | 0.2876769
[5 empty] | 0.01641341 | 0.2881442 |  |  | 0.03025452 | 0.2900521 | 0.06767377 | 0.2909216 | 0.1051957 | 0.2893114
[5 empty] | 0.01618369 | 0.2897722 |  |  | 0.0297511 | 0.2916908 | 0.066969 | 0.2925652 | 0.1032978 | 0.290946
[5 empty] | 0.01695306 | 0.2914001 |  |  | 0.02934607 | 0.2933295 | 0.06576061 | 0.2942088 | 0.1016943 | 0.2925805
[5 empty] | 0.0147215 | 0.293028 |  |  | 0.0290394 | 0.2949682 | 0.06514855 | 0.2958524 | 0.1007852 | 0.294215
[5 empty] | 0.014489 | 0.294656 |  |  | 0.02863107 | 0.2966069 | 0.06393276 | 0.2974961 | 0.09917038 | 0.2958496
[5 empty] | 0.01625555 | 0.2962839 |  |  | 0.02812107 | 0.2982457 | 0.06351319 | 0.2991397 | 0.09754972 | 0.2974841
[5 empty] | 0.01602113 | 0.2979118 |  |  | 0.02780935 | 0.2998844 | 0.06258978 | 0.3007833 | 0.09662316 | 0.2991186
[5 empty] | 0.01478573 | 0.2995398 |  |  | 0.0272959 | 0.3015231 | 0.06156248 | 0.3024269 | 0.09559061 | 0.3007531
[5 empty] | 0.01454934 | 0.3011677 |  |  | 0.0269807 | 0.3031618 | 0.06063123 | 0.3040706 | 0.09325199 | 0.3023877
[5 empty] | 0.01331194 | 0.3027956 |  |  | 0.02676372 | 0.3048005 | 0.05939598 | 0.3057142 | 0.09200722 | 0.3040222
[5 empty] | 0.01307352 | 0.3044236 |  |  | 0.02634494 | 0.3064392 | 0.05815668 | 0.3073578 | 0.09125622 | 0.3056567
[5 empty] | 0.01383406 | 0.3060515 |  |  | 0.02582433 | 0.3080779 | 0.05741326 | 0.3090014 | 0.0887989 | 0.3072913
[5 empty] | 0.01459356 | 0.3076794 |  |  | 0.02530186 | 0.3097166 | 0.05626568 | 0.3106451 | 0.08843518 | 0.3089258
[5 empty] | 0.013352 | 0.3093074 |  |  | 0.02487752 | 0.3113554 | 0.05531388 | 0.3122887 | 0.08646497 | 0.3105603
[5 empty] | 0.01210936 | 0.3109353 |  |  | 0.02465128 | 0.3129941 | 0.05515781 | 0.3139323 | 0.0843882 | 0.3121948
[5 empty] | 0.01286563 | 0.3125632 |  |  | 0.02402312 | 0.3146328 | 0.05419741 | 0.3155759 | 0.08290478 | 0.3138294
[5 empty] | 0.0126208 | 0.3141912 |  |  | 0.02379301 | 0.3162715 | 0.05293262 | 0.3172196 | 0.08181462 | 0.3154639
[5 empty] | 0.01337485 | 0.3158191 |  |  | 0.02336092 | 0.3179102 | 0.0520634 | 0.3188632 | 0.08011764 | 0.3170984
[5 empty] | 0.01312778 | 0.317447 |  |  | 0.02282684 | 0.3195489 | 0.05098969 | 0.3205068 | 0.07931376 | 0.318733
[5 empty] | 0.01087956 | 0.319075 |  |  | 0.02249074 | 0.3211876 | 0.05011142 | 0.3221504 | 0.0774029 | 0.3203675
[5 empty] | 0.01063019 | 0.3207029 |  |  | 0.02185259 | 0.3228263 | 0.04922856 | 0.323794 | 0.07598497 | 0.322002
[5 empty] | 0.01237964 | 0.3223308 |  |  | 0.02161237 | 0.3244651 | 0.04794105 | 0.3254377 | 0.07475989 | 0.3236365
[5 empty] | 0.01012791 | 0.3239588 |  |  | 0.02097006 | 0.3261038 | 0.04724882 | 0.3270813 | 0.07292757 | 0.3252711