## 1
Общество с ограниченной ответственностью "Инженерная геология" (ООО "ИнжГео") | [11 empty] | Общество с ограниченной ответственностью "Инженерная геология" (ООО "ИнжГео")
Юр. адрес: 117279, г. Москва, ул. Миклухо-Маклая, 36 а, этаж 5, пом. XXIII к. 76-84 | [11 empty] | Юр. адрес: 117279, г. Москва, ул. Миклухо-Маклая, 36 а, этаж 5, пом. XXIII к. 76-84 | [8 empty] | нагр |  |  | X0 | Y0 | R |  | нагр |  |  |  | X0 | Y0 | R | нагр |  |  |  | X0 | Y0 | R |  | нагр |  |  |  | X0 | Y0 | R
Телефон/факс +7 (495) 132-30-00, Адрес электронной почты inbox@inj-geo.ru | [11 empty] | Телефон/факс +7 (495) 132-30-00, Адрес электронной почты inbox@inj-geo.ru | [12 empty] | 0 | [7 empty] | 0 | [6 empty] | 0 | [7 empty] | 0
[21 empty] | девиатор | [6 empty] | девиатор | [6 empty] | девиатор | [7 empty] | девиатор
Испытательная лаборатория ООО «ИнжГео» | [11 empty] | Испытательная лаборатория ООО «ИнжГео» | [8 empty] | x0 | Угол | X | Y |  |  |  | x0 |  | Угол | X | Y |  |  | x0 |  | Угол | X | Y |  |  |  | x0 |  | Угол | X | Y
Адрес места осуществления деятельности лаборатории: г. Москва, просп. Вернадского, д. 51, стр. 1 | [11 empty] | Адрес места осуществления деятельности лаборатории: г. Москва, просп. Вернадского, д. 51, стр. 1 | [9 empty] | 0 | [7 empty] | 0 | [6 empty] | 0 | [7 empty] | 0
Телефон +7(910)4557682, E-mail: slg85@mail.ru | [11 empty] | Телефон +7(910)4557682, E-mail: slg85@mail.ru | [9 empty] | 5 | [7 empty] | 5 | [6 empty] | 5 | [7 empty] | 5
[22 empty] | 10 | [7 empty] | 10 | [6 empty] | 10 | [7 empty] | 10
[12 empty] | Протокол испытаний № 13-63/49 от 17-12-2022 | [9 empty] | 15 | [7 empty] | 15 | [6 empty] | 15 | [7 empty] | 15
[22 empty] | 20 | [7 empty] | 20 | [6 empty] | 20 | [7 empty] | 20
[12 empty] | Наименование и адрес заказчика: Переход трубопровода через р. Енисей | [9 empty] | 25 | [7 empty] | 25 | [6 empty] | 25 | [7 empty] | 25
[12 empty] | Наименование объекта: ООО Регионстрой | [9 empty] | 30 | [7 empty] | 30 | [6 empty] | 30 | [7 empty] | 30
Наименование используемого метода/методики: ГОСТ 12248.4-2020 | [11 empty] | Наименование используемого метода/методики: ГОСТ 12248.3-2020 | [9 empty] | 35 | [7 empty] | 35 | [6 empty] | 35 | [7 empty] | 35
Условия проведения испытания: температура окружающей среды (18 - 25)0С, влажность воздуха (40 - 75)% | [11 empty] | Условия проведения испытания: температура окружающей среды (18 - 25)0С, влажность воздуха (40 - 75)% | [9 empty] | 40 | [7 empty] | 40 | [6 empty] | 40 | [7 empty] | 40
[12 empty] | Дата получение объекта подлежащего испытаниям: 20-11-2022 | [9 empty] | 45 | [7 empty] | 45 | [6 empty] | 45 | [7 empty] | 45
[12 empty] | Дата испытания: 25.10.2022-19.11.2049 | [9 empty] | 50 | [7 empty] | 50 | [6 empty] | 50 | [7 empty] | 50
[22 empty] | 55 | [7 empty] | 55 | [6 empty] | 55 | [7 empty] | 55
Испытание грунтов методом трехосного сжатия | [11 empty] | Испытание грунтов методом трехосного сжатия | [9 empty] | 60 | [7 empty] | 60 | [6 empty] | 60 | [7 empty] | 60
[22 empty] | 65 | [7 empty] | 65 | [6 empty] | 65 | [7 empty] | 65
Лабораторный номер: | [6 empty] | We, д.е. = |  |  |  |  | Лабораторный номер: |  | 1084 |  |  |  | We, д.е. = | 0.588900444 |  |  | 70 | [7 empty] | 70 | [6 empty] | 70 | [7 empty] | 70
Номер скважины: | [6 empty] | ρ, г/см3 = |  |  |  |  | Номер скважины: |  | BH-012 |  |  |  | ρ, г/см3 = | 1.63 |  |  | 75 | [7 empty] | 75 | [6 empty] | 75 | [7 empty] | 75
Глубина отбора, м: | [6 empty] | ρs, г/см3 = |  |  |  |  | Глубина отбора, м: |  | 2.4 |  |  |  | ρs, г/см3 = | 2.72 |  |  | 80 | [7 empty] | 80 | [6 empty] | 80 | [7 empty] | 80
Наименование грунта: | [6 empty] | e, д.е. = |  |  |  |  | Наименование грунта: |  | Суглинок, после оттаивания текучий, легкий пылеватый |  |  |  | e, д.е. = | 1.651417 |  |  | 85 | [7 empty] | 85 | [6 empty] | 85 | [7 empty] | 85
Схема проведения опыта: | [6 empty] | IL, д.е. = |  |  |  |  | Схема проведения опыта: |  | КД |  |  |  | IL, д.е. = | 3.382 |  |  | 90 | [7 empty] | 90 | [6 empty] | 90 | [7 empty] | 90
[22 empty] | 95 | [7 empty] | 95 | [6 empty] | 95 | [7 empty] | 95
[22 empty] | 100 | [7 empty] | 100 | [6 empty] | 100 | [7 empty] | 100
Результаты испытаний | [11 empty] | Результаты испытаний | [9 empty] | 105 | [7 empty] | 105 | [6 empty] | 105 | [7 empty] | 105
[22 empty] | 110 | [7 empty] | 110 | [6 empty] | 110 | [7 empty] | 110
[22 empty] | 115 | [7 empty] | 115 | [6 empty] | 115 | [7 empty] | 115
[22 empty] | 120 | [7 empty] | 120 | [6 empty] | 120 | [7 empty] | 120
[22 empty] | 125 | [7 empty] | 125 | [6 empty] | 125 | [7 empty] | 125
[22 empty] | 130 | [7 empty] | 130 | [6 empty] | 130 | [7 empty] | 130
[22 empty] | 135 | [7 empty] | 135 | [6 empty] | 135 | [7 empty] | 135
[22 empty] | 140 | [7 empty] | 140 | [6 empty] | 140 | [7 empty] | 140
[22 empty] | 145 | [7 empty] | 145 | [6 empty] | 145 | [7 empty] | 145
[22 empty] | 150 | [7 empty] | 150 | [6 empty] | 150 | [7 empty] | 150
[22 empty] | 155 | [7 empty] | 155 | [6 empty] | 155 | [7 empty] | 155
[22 empty] | 160 | [7 empty] | 160 | [6 empty] | 160 | [7 empty] | 160
[22 empty] | 165 | [7 empty] | 165 | [6 empty] | 165 | [7 empty] | 165
[22 empty] | 170 | [7 empty] | 170 | [6 empty] | 170 | [7 empty] | 170
[22 empty] | 175 | [7 empty] | 175 | [6 empty] | 175 | [7 empty] | 175
[22 empty] | 180 | [7 empty] | 180 | [6 empty] | 180 | [7 empty] | 180
[13 empty] | Давление в камере, Мпа σ3 | Вертикальная нагрузка, Мпа σ1 | Поровое давление, Мпа u
| K0, д.е. | 0.7920883 |  |  |  |  | Коэфф. Точки | [5 empty] | 0.05 | 0.09353711 | [5 empty] | 1 | [6 empty] | σ3,кПа | σ1,кПа | u, кПа |  |  |  | 4
| q_zg, МПа | 0.03960442 | [10 empty] | 0.15 | 0.2460342 | [27 empty] | δ3, Мпа | δ1-δ3, МПа | δ1, МПа | δ1, КПа
|  |  | Модуль деформации, МПа: | [9 empty] | 0.25 | 0.3985313 | [21 empty] | С, МПа:
|  |  | Е0= |  | Точки модуля (полное напр.), МПа |  |  |  | 0.03960442 | 0.06336706 | [25 empty] | φ, град:
|  |  | E50 = |  | qf (полное напр.), МПа |  |  |  | 0.06247539 | [26 empty] | E, Мпа
|  |  | Коэф. Поперечной деформации, ϑ = | [9 empty] | Эффективные значения угла внутреннего трения и удельного сцепления ϕ', С' | [13 empty] | x | 0
[13 empty] | ϕ', град. = | 12 | [12 empty] | y |  |  |  | С, кПа | φ,°
[13 empty] | С', МПа = | 0.007
| Исполнитель: | [6 empty] | Морозов Д.С. |  |  |  |  | Исполнитель: |  |  |  |  | Морозов Д.С.
| Начальник исп. лаборатории: | [6 empty] | Семиколенова Л.Г. |  |  |  |  | Начальник исп. лаборатории: |  |  |  |  | Семиколенова Л.Г.
Лист 1 , всего листов 2 | [11 empty] | Лист 2 , всего листов 2
Частичное воспроизведение протокола испытаний без письменного разрешения ООО «ИнжГео» ЗАПРЕЩАЕТСЯ | [11 empty] | Частичное воспроизведение протокола испытаний без письменного разрешения ООО «ИнжГео» ЗАПРЕЩАЕТСЯ
[5 empty] | второй график |  | первый график | [9 empty] | К Пуассона
dev50 | epsE50 | ind | devE0 | epsE0 | dev | eps | sigma |  | dev1 | eps1 | dev2 | eps2 | dev3 | eps3 |  | Глины
0.01247539 | 0.007742878 |  |  |  | 0 | 0 |  |  | 0 | 0 | 0 | 0 | 0 | 0 |  | < 0 | 0,20-0,30
ind |  |  |  |  | 0.004041237 | 0.001621131 |  |  | 0.003691037 | 0.001631344 | 0.01164605 | 0.001632863 | 0.01901395 | 0.00163448 |  | 0-0,25 | 0,30-0,38
2 |  |  |  |  | 0.005940662 | 0.002580959 |  |  | 0.0075 | 0.003258424 | 0.0225 | 0.0033592 | 0.0375 | 0.003466408 |  | 0,25< | 0,38-0,45
E0 |  |  |  |  | 0.008419889 | 0.004863393 |  |  | 0.01101409 | 0.004894032 | 0.02947433 | 0.00489859 | 0.04645795 | 0.004903439 |  | Суглинки | 0,35-0,37
epsE0 | devE0 |  |  |  | 0.01035105 | 0.006484524 |  |  | 0.01533826 | 0.006525376 | 0.03636307 | 0.006531453 | 0.05669238 | 0.006537918 |  | Пески и супеси | 0,30-0,35
0.002580959 | 0.005940662 |  |  |  | 0.01247539 | 0.007742878 |  |  | 0.01886695 | 0.008156721 | 0.04219689 | 0.008164317 | 0.06467285 | 0.008172398
[5 empty] | 0.01391063 | 0.009726787 |  |  | 0.02176855 | 0.009775272 | 0.0480171 | 0.0100776 | 0.07426565 | 0.01039923
График E50 |  | График E |  |  | 0.01500332 | 0.01134792 |  |  | 0.02352765 | 0.01141941 | 0.05087904 | 0.01143004 | 0.07714394 | 0.01144136
eps | q | sigma |  |  | 0.0140242 | 0.01296905 |  |  | 0.02535241 | 0.01305075 | 0.05482395 | 0.01306291 | 0.08406374 | 0.01307584
Горизонтальная линия E50 |  | Касательная |  |  | 0.01497353 | 0.01459018 |  |  | 0.02725849 | 0.0146821 | 0.0590058 | 0.01469577 | 0.09010591 | 0.01471032
0 |  | a | b |  | 0.01685154 | 0.01621131 |  |  | 0.02924505 | 0.01631344 | 0.06280813 | 0.01632863 | 0.09493476 | 0.0163448
|  |  | 0 |  | 0.01865845 | 0.01783244 |  |  | 0.03081126 | 0.01794479 | 0.06651445 | 0.0179615 | 0.1005146 | 0.01797928
Вертикальная линия E50 |  | p1 и p2 |  |  | 0.01839452 | 0.01945357 |  |  | 0.03195628 | 0.01957613 | 0.06960828 | 0.01959436 | 0.1058098 | 0.01961375
| 0 | 0 |  |  | 0.02005996 | 0.0210747 |  |  | 0.03337928 | 0.02120747 | 0.07257313 | 0.02122722 | 0.1103846 | 0.02124823
[5 empty] | 0.02065503 | 0.02269584 |  |  | 0.03477942 | 0.02283882 | 0.07549253 | 0.02286009 | 0.1155034 | 0.02288271
Касательная линия E50 |  |  |  |  | 0.01917995 | 0.02431697 |  |  | 0.03585587 | 0.02447016 | 0.07745 | 0.02449295 | 0.1198304 | 0.02451719
0 | 0 | Горизонтальная 1 |  |  | 0.01963497 | 0.0259381 |  |  | 0.03650778 | 0.02610151 | 0.08042905 | 0.02612581 | 0.12343 | 0.02615167
[5 empty] | 0.02102031 | 0.02755923 |  |  | 0.03743434 | 0.02773285 | 0.0821132 | 0.02775868 | 0.1264665 | 0.02778615
Горизонтальная линия qкр |  |  |  |  | 0.02133817 | 0.02918036 |  |  | 0.03823469 | 0.02936419 | 0.08388597 | 0.02939154 | 0.1289043 | 0.02942063
Горизонтальная линия q |  | Горизонтальная 2 |  |  | 0.02263131 | 0.03080149 |  |  | 0.03870879 | 0.03099554 | 0.08503089 | 0.0310244 | 0.1316075 | 0.03105511
0 |  | 0 |  |  | 0.02191561 | 0.03242262 |  |  | 0.0393253 | 0.03262688 | 0.08677657 | 0.03265727 | 0.1333025 | 0.03268959
[5 empty] | 0.02218918 | 0.03404375 |  |  | 0.03972662 | 0.03425823 | 0.0871895 | 0.03429013 | 0.1350352 | 0.03432407
Вертикальная линия q |  |  |  |  | 0.02145012 | 0.03566488 |  |  | 0.04020937 | 0.03588957 | 0.08856265 | 0.03592299 | 0.1373082 | 0.03595855
| 0 |  |  |  | 0.02269653 | 0.03728602 |  |  | 0.0407702 | 0.03752091 | 0.08948856 | 0.03755586 | 0.1382102 | 0.03759303
[5 empty] | 0.02192652 | 0.03890715 |  |  | 0.04090573 | 0.03915226 | 0.09005979 | 0.03918872 | 0.1396293 | 0.03922751
[5 empty] | 0.0221382 | 0.04052828 |  |  | 0.04171259 | 0.0407836 | 0.09166886 | 0.04082158 | 0.1412542 | 0.04086199
[5 empty] | 0.02432967 | 0.04214941 |  |  | 0.04208741 | 0.04241495 | 0.09180834 | 0.04245445 | 0.1430732 | 0.04249647
[5 empty] | 0.02249903 | 0.04377054 |  |  | 0.04212682 | 0.04404629 | 0.09277076 | 0.04408731 | 0.1429747 | 0.04413095
[5 empty] | 0.02264438 | 0.04539167 |  |  | 0.04262744 | 0.04567764 | 0.09384868 | 0.04572017 | 0.1448473 | 0.04576543
[5 empty] | 0.02276385 | 0.0470128 |  |  | 0.04258592 | 0.04730898 | 0.09403462 | 0.04735304 | 0.1453793 | 0.04739991
[5 empty] | 0.02385551 | 0.04863393 |  |  | 0.04309887 | 0.04894032 | 0.09492115 | 0.0489859 | 0.1459591 | 0.04903439
[5 empty] | 0.02291749 | 0.05025506 |  |  | 0.04316293 | 0.05057167 | 0.0949008 | 0.05061876 | 0.1465753 | 0.05066887
[5 empty] | 0.02495078 | 0.05187619 |  |  | 0.04307472 | 0.05220301 | 0.09516611 | 0.05225163 | 0.1480162 | 0.05230335
[5 empty] | 0.02494792 | 0.05349733 |  |  | 0.04353711 | 0.05383436 | 0.09603421 | 0.05388449 | 0.1485313 | 0.05393783
[5 empty] | 0.02293029 | 0.05511846 |  |  | 0.04333276 | 0.0554657 | 0.09572925 | 0.05551735 | 0.1477287 | 0.05557231
[5 empty] | 0.02289745 | 0.05673959 |  |  | 0.04330281 | 0.05709704 | 0.09567257 | 0.05715022 | 0.1484567 | 0.05720678
[5 empty] | 0.02485041 | 0.05836072 |  |  | 0.04304593 | 0.05872839 | 0.09565579 | 0.05878308 | 0.1482905 | 0.05884126
[5 empty] | 0.02479016 | 0.05998185 |  |  | 0.04306389 | 0.06035973 | 0.09528283 | 0.06041594 | 0.1470363 | 0.06047574
[5 empty] | 0.02471769 | 0.06160298 |  |  | 0.04285849 | 0.06199108 | 0.09475761 | 0.06204881 | 0.1466002 | 0.06211022
[5 empty] | 0.02363402 | 0.06322411 |  |  | 0.04293148 | 0.06362242 | 0.09488408 | 0.06368167 | 0.1458882 | 0.0637447
[5 empty] | 0.02354013 | 0.06484524 |  |  | 0.04298465 | 0.06525376 | 0.09406615 | 0.06531453 | 0.1455064 | 0.06537918
[5 empty] | 0.02443704 | 0.06646637 |  |  | 0.04241977 | 0.06688511 | 0.09450776 | 0.0669474 | 0.144961 | 0.06701366
[5 empty] | 0.02332573 | 0.06808751 |  |  | 0.04223862 | 0.06851645 | 0.09401283 | 0.06858026 | 0.145458 | 0.06864814
[5 empty] | 0.0232072 | 0.06970864 |  |  | 0.04244298 | 0.0701478 | 0.0928853 | 0.07021312 | 0.1441035 | 0.07028262
[5 empty] | 0.02208246 | 0.07132977 |  |  | 0.04193462 | 0.07177914 | 0.0925291 | 0.07184599 | 0.1443037 | 0.0719171
[5 empty] | 0.0239525 | 0.0729509 |  |  | 0.04181531 | 0.07341049 | 0.09224814 | 0.07347885 | 0.1429645 | 0.07355158
[5 empty] | 0.02381832 | 0.07457203 |  |  | 0.04148685 | 0.07504183 | 0.09134637 | 0.07511171 | 0.1413922 | 0.07518606
[5 empty] | 0.02368092 | 0.07619316 |  |  | 0.04135099 | 0.07667317 | 0.09092771 | 0.07674458 | 0.1415928 | 0.07682054
[5 empty] | 0.02354131 | 0.07781429 |  |  | 0.04130952 | 0.07830452 | 0.09099609 | 0.07837744 | 0.1398724 | 0.07845502
[5 empty] | 0.02240047 | 0.07943542 |  |  | 0.04066421 | 0.07993586 | 0.09045544 | 0.0800103 | 0.140337 | 0.0800895
[5 empty] | 0.02325941 | 0.08105655 |  |  | 0.04061684 | 0.08156721 | 0.08930968 | 0.08164317 | 0.1381929 | 0.08172398
[5 empty] | 0.02111913 | 0.08267769 |  |  | 0.04026919 | 0.08319855 | 0.08946276 | 0.08327603 | 0.137446 | 0.08335846
[5 empty] | 0.02198023 | 0.08429882 |  |  | 0.04032303 | 0.08482989 | 0.08831859 | 0.08490889 | 0.1364026 | 0.08499294
[5 empty] | 0.02082762 | 0.08591995 |  |  | 0.03997869 | 0.08646124 | 0.08758042 | 0.08654176 | 0.1356686 | 0.08662742
[5 empty] | 0.0206555 | 0.08754108 |  |  | 0.03950764 | 0.08809258 | 0.08759314 | 0.08817462 | 0.134978 | 0.0882619
[5 empty] | 0.02246714 | 0.08916221 |  |  | 0.03920263 | 0.08972393 | 0.08662907 | 0.08980748 | 0.1339657 | 0.08989638
[5 empty] | 0.02126578 | 0.09078334 |  |  | 0.03906945 | 0.09135527 | 0.08630102 | 0.09144035 | 0.1332514 | 0.09153086
[5 empty] | 0.02105468 | 0.09240447 |  |  | 0.03871387 | 0.09298661 | 0.08512178 | 0.09307321 | 0.131955 | 0.09316534
[5 empty] | 0.0198371 | 0.0940256 |  |  | 0.03804169 | 0.09461796 | 0.08440417 | 0.09470607 | 0.1312963 | 0.09479981
[5 empty] | 0.01961629 | 0.09564673 |  |  | 0.0376587 | 0.0962493 | 0.08376097 | 0.09633894 | 0.1301952 | 0.09643429
[5 empty] | 0.0193955 | 0.09726787 |  |  | 0.03747067 | 0.09788065 | 0.08320499 | 0.0979718 | 0.1275716 | 0.09806877
[5 empty] | 0.02117799 | 0.098889 |  |  | 0.03728341 | 0.09951199 | 0.08194903 | 0.09960466 | 0.1274452 | 0.09970325
[5 empty] | 0.01996702 | 0.1005101 |  |  | 0.03690269 | 0.1011433 | 0.0814059 | 0.1012375 | 0.1262361 | 0.1013377
[5 empty] | 0.02076584 | 0.1021313 |  |  | 0.03613431 | 0.1027747 | 0.0804884 | 0.1028704 | 0.1242639 | 0.1029722
[5 empty] | 0.01855967 | 0.1037524 |  |  | 0.03608331 | 0.104406 | 0.07930927 | 0.1045033 | 0.1223486 | 0.1046067
[5 empty] | 0.02033493 | 0.1053735 |  |  | 0.03561579 | 0.1060374 | 0.07880785 | 0.1061361 | 0.1220236 | 0.1062412
[5 empty] | 0.01909629 | 0.1069947 |  |  | 0.03521675 | 0.1076687 | 0.07753449 | 0.107769 | 0.1211845 | 0.1078757
[5 empty] | 0.0188484 | 0.1086158 |  |  | 0.03459447 | 0.1093001 | 0.0772075 | 0.1094018 | 0.1193587 | 0.1095101
[5 empty] | 0.01859592 | 0.1102369 |  |  | 0.03445724 | 0.1109314 | 0.07544522 | 0.1110347 | 0.1175744 | 0.1111446
[5 empty] | 0.01934352 | 0.111858 |  |  | 0.03411335 | 0.1125627 | 0.07486597 | 0.1126676 | 0.1160601 | 0.1127791
[5 empty] | 0.01709584 | 0.1134792 |  |  | 0.03337106 | 0.1141941 | 0.07408808 | 0.1143004 | 0.1150443 | 0.1144136
[5 empty] | 0.01785756 | 0.1151003 |  |  | 0.03303868 | 0.1158254 | 0.07312986 | 0.1159333 | 0.1132554 | 0.116048
[5 empty] | 0.01663332 | 0.1167214 |  |  | 0.03262448 | 0.1174568 | 0.07210965 | 0.1175662 | 0.1117218 | 0.1176825
[5 empty] | 0.01642779 | 0.1183426 |  |  | 0.03203676 | 0.1190881 | 0.07164577 | 0.119199 | 0.1107718 | 0.119317
[5 empty] | 0.01824563 | 0.1199637 |  |  | 0.03208378 | 0.1207195 | 0.07075655 | 0.1208319 | 0.1093341 | 0.1209515
[5 empty] | 0.0160915 | 0.1215848 |  |  | 0.03167385 | 0.1223508 | 0.06946031 | 0.1224648 | 0.1080369 | 0.122586
[5 empty] | 0.01697005 | 0.123206 |  |  | 0.03151524 | 0.1239822 | 0.06887537 | 0.1240976 | 0.1070087 | 0.1242204
[5 empty] | 0.01788594 | 0.1248271 |  |  | 0.03091624 | 0.1256135 | 0.06892007 | 0.1257305 | 0.106378 | 0.1258549
[5 empty] | 0.01684385 | 0.1264482 |  |  | 0.03078513 | 0.1272448 | 0.06801273 | 0.1273633 | 0.1056731 | 0.1274894
[5 empty] | 0.01584103 | 0.1280694 |  |  | 0.0309302 | 0.1288762 | 0.06777166 | 0.1289962 | 0.1059226 | 0.1291239
[5 empty] | 0.01684853 | 0.1296905 |  |  | 0.03093333 | 0.1305075 | 0.06867161 | 0.1306291 | 0.1059076 | 0.1307584
[5 empty] | 0.01586257 | 0.1313116 |  |  | 0.03114947 | 0.1321389 | 0.06850437 | 0.1322619 | 0.1060536 | 0.1323928
[5 empty] | 0.0178828 | 0.1329327 |  |  | 0.03077701 | 0.1337702 | 0.06856248 | 0.1338948 | 0.1053391 | 0.1340273
[5 empty] | 0.0169089 | 0.1345539 |  |  | 0.03121533 | 0.1354016 | 0.06874458 | 0.1355277 | 0.1064621 | 0.1356618
[5 empty] | 0.0169405 | 0.136175 |  |  | 0.03116384 | 0.1370329 | 0.06894933 | 0.1371605 | 0.1053203 | 0.1372963
[5 empty] | 0.01697727 | 0.1377961 |  |  | 0.03092192 | 0.1386643 | 0.06817537 | 0.1387934 | 0.1058118 | 0.1389308
[5 empty] | 0.01801887 | 0.1394173 |  |  | 0.03138897 | 0.1402956 | 0.06862137 | 0.1404262 | 0.1056345 | 0.1405652
[5 empty] | 0.01606495 | 0.1410384 |  |  | 0.03126437 | 0.1419269 | 0.06908597 | 0.1420591 | 0.1066862 | 0.1421997
[5 empty] | 0.01611518 | 0.1426595 |  |  | 0.03114752 | 0.1435583 | 0.06876784 | 0.143692 | 0.1061649 | 0.1438342
[5 empty] | 0.01616921 | 0.1442807 |  |  | 0.0316378 | 0.1451896 | 0.06956561 | 0.1453248 | 0.1072685 | 0.1454687
[5 empty] | 0.01822669 | 0.1459018 |  |  | 0.03143462 | 0.146821 | 0.06947796 | 0.1469577 | 0.106995 | 0.1471032
[5 empty] | 0.01829369 | 0.1475229 |  |  | 0.03183735 | 0.1484523 | 0.06930352 | 0.1485906 | 0.1076421 | 0.1487376
[5 empty] | 0.0174113 | 0.1491441 |  |  | 0.03197731 | 0.1500837 | 0.07049485 | 0.1502234 | 0.1089676 | 0.1503721
[5 empty] | 0.01857839 | 0.1507652 |  |  | 0.0321144 | 0.151715 | 0.07049829 | 0.1518563 | 0.1095134 | 0.1520066
[5 empty] | 0.01878465 | 0.1523863 |  |  | 0.03223288 | 0.1533463 | 0.07078559 | 0.1534892 | 0.1102506 | 0.1536411
[5 empty] | 0.01901972 | 0.1540075 |  |  | 0.03291436 | 0.1549777 | 0.07251609 | 0.155122 | 0.1114164 | 0.1552756
[5 empty] | 0.01727328 | 0.1556286 |  |  | 0.03294048 | 0.156609 | 0.07334915 | 0.1567549 | 0.1121476 | 0.15691
[5 empty] | 0.01753499 | 0.1572497 |  |  | 0.03369284 | 0.1582404 | 0.07434411 | 0.1583877 | 0.1137811 | 0.1585445
[5 empty] | 0.01879451 | 0.1588708 |  |  | 0.03405307 | 0.1598717 | 0.07516034 | 0.1600206 | 0.1154539 | 0.160179
[5 empty] | 0.01804151 | 0.160492 |  |  | 0.03430281 | 0.1615031 | 0.07645717 | 0.1616535 | 0.117103 | 0.1618135
[5 empty] | 0.01826566 | 0.1621131 |  |  | 0.03502366 | 0.1631344 | 0.07739397 | 0.1632863 | 0.1192653 | 0.163448
[5 empty] | 0.01845897 | 0.1637342 |  |  | 0.03519726 | 0.1647658 | 0.07743008 | 0.1649192 | 0.1208777 | 0.1650824
[5 empty] | 0.02064086 | 0.1653554 |  |  | 0.03572364 | 0.1663971 | 0.07885595 | 0.1665521 | 0.1215119 | 0.1667169
[5 empty] | 0.01881833 | 0.1669765 |  |  | 0.03573991 | 0.1680284 | 0.07895579 | 0.1681849 | 0.1225979 | 0.1683514
[5 empty] | 0.02099171 | 0.1685976 |  |  | 0.03644861 | 0.1696598 | 0.08033878 | 0.1698178 | 0.1229577 | 0.1699859
[5 empty] | 0.02016134 | 0.1702188 |  |  | 0.03675032 | 0.1712911 | 0.08100621 | 0.1714507 | 0.1248932 | 0.1716204
[5 empty] | 0.02032753 | 0.1718399 |  |  | 0.03674561 | 0.1729225 | 0.08165937 | 0.1730835 | 0.1255063 | 0.1732548
[5 empty] | 0.01949062 | 0.173461 |  |  | 0.03693509 | 0.1745538 | 0.08219955 | 0.1747164 | 0.1257992 | 0.1748893
[5 empty] | 0.01965093 | 0.1750822 |  |  | 0.03731932 | 0.1761852 | 0.08272803 | 0.1763492 | 0.1271738 | 0.1765238
[5 empty] | 0.02180879 | 0.1767033 |  |  | 0.0375989 | 0.1778165 | 0.08264611 | 0.1779821 | 0.128232 | 0.1781583
[5 empty] | 0.01996454 | 0.1783244 |  |  | 0.0381744 | 0.1794479 | 0.08395508 | 0.179615 | 0.129576 | 0.1797928
[5 empty] | 0.02011849 | 0.1799456 |  |  | 0.03814641 | 0.1810792 | 0.08385623 | 0.1812478 | 0.1300077 | 0.1814272
[5 empty] | 0.02127098 | 0.1815667 |  |  | 0.03841551 | 0.1827105 | 0.08475084 | 0.1828807 | 0.131429 | 0.1830617
[5 empty] | 0.02242853 | 0.1831878 |  |  | 0.03888465 | 0.1843419 | 0.08554372 | 0.1845136 | 0.1324453 | 0.1846962
[5 empty] | 0.0205942 | 0.1848089 |  |  | 0.03886909 | 0.1859732 | 0.08626907 | 0.1861464 | 0.1327088 | 0.1863307
[5 empty] | 0.02276235 | 0.1864301 |  |  | 0.03926326 | 0.1876046 | 0.08631766 | 0.1877793 | 0.1340113 | 0.1879652
[5 empty] | 0.02092737 | 0.1880512 |  |  | 0.03945714 | 0.1892359 | 0.08786735 | 0.1894121 | 0.1358182 | 0.1895996
[5 empty] | 0.02308361 | 0.1896723 |  |  | 0.03974072 | 0.1908673 | 0.08839598 | 0.191045 | 0.1359954 | 0.1912341
[5 empty] | 0.02322544 | 0.1912935 |  |  | 0.04030398 | 0.1924986 | 0.0885814 | 0.1926779 | 0.1374084 | 0.1928686
[5 empty] | 0.02134723 | 0.1929146 |  |  | 0.04043691 | 0.19413 | 0.08890146 | 0.1943107 | 0.1384229 | 0.1945031
[5 empty] | 0.02344335 | 0.1945357 |  |  | 0.0404295 | 0.1957613 | 0.08943401 | 0.1959436 | 0.1389045 | 0.1961375
[5 empty] | 0.02351093 | 0.1961569 |  |  | 0.04087172 | 0.1973926 | 0.0897569 | 0.1975765 | 0.1383188 | 0.197772
[5 empty] | 0.02257147 | 0.197778 |  |  | 0.04077937 | 0.199024 | 0.08979609 | 0.1992093 | 0.1397927 | 0.1994065
[5 empty] | 0.02163069 | 0.1993991 |  |  | 0.04118447 | 0.2006553 | 0.09002851 | 0.2008422 | 0.1403532 | 0.201041
[5 empty] | 0.02368857 | 0.2010203 |  |  | 0.04098722 | 0.2022867 | 0.09025574 | 0.2024751 | 0.1400056 | 0.2026755
[5 empty] | 0.02274509 | 0.2026414 |  |  | 0.04118759 | 0.203918 | 0.09097771 | 0.2041079 | 0.1409498 | 0.2043099
[5 empty] | 0.02180022 | 0.2042625 |  |  | 0.04108553 | 0.2055494 | 0.09109431 | 0.2057408 | 0.1414858 | 0.2059444
[5 empty] | 0.02285395 | 0.2058836 |  |  | 0.04148101 | 0.2071807 | 0.09090549 | 0.2073736 | 0.1406133 | 0.2075789
[5 empty] | 0.02190626 | 0.2075048 |  |  | 0.04157399 | 0.208812 | 0.09141115 | 0.2090065 | 0.1412323 | 0.2092134
[5 empty] | 0.02195713 | 0.2091259 |  |  | 0.04146444 | 0.2104434 | 0.09191121 | 0.2106394 | 0.1413427 | 0.2108479
[5 empty] | 0.02300653 | 0.210747 |  |  | 0.04145231 | 0.2120747 | 0.0921056 | 0.2122722 | 0.1413442 | 0.2124823
[5 empty] | 0.02305445 | 0.2123682 |  |  | 0.04183758 | 0.2137061 | 0.09219423 | 0.2139051 | 0.1416368 | 0.2141168
[5 empty] | 0.02210086 | 0.2139893 |  |  | 0.0417202 | 0.2153374 | 0.09257701 | 0.215538 | 0.1419204 | 0.2157513
[5 empty] | 0.02414574 | 0.2156104 |  |  | 0.04180014 | 0.2169688 | 0.09265387 | 0.2171708 | 0.1425949 | 0.2173858
[5 empty] | 0.02418908 | 0.2172316 |  |  | 0.04177736 | 0.2186001 | 0.09302473 | 0.2188037 | 0.14256 | 0.2190203
[5 empty] | 0.02423084 | 0.2188527 |  |  | 0.04215182 | 0.2202315 | 0.0922895 | 0.2204366 | 0.1438157 | 0.2206547
[5 empty] | 0.02427102 | 0.2204738 |  |  | 0.04192349 | 0.2218628 | 0.09294811 | 0.2220694 | 0.1430618 | 0.2222892
[5 empty] | 0.02230959 | 0.222095 |  |  | 0.04219233 | 0.2234941 | 0.09290046 | 0.2237023 | 0.1443983 | 0.2239237
[5 empty] | 0.02334653 | 0.2237161 |  |  | 0.04215831 | 0.2251255 | 0.09274649 | 0.2253351 | 0.143925 | 0.2255582
[5 empty] | 0.02438182 | 0.2253372 |  |  | 0.04222138 | 0.2267568 | 0.0936861 | 0.226968 | 0.1439417 | 0.2271927
[5 empty] | 0.02341543 | 0.2269584 |  |  | 0.04238151 | 0.2283882 | 0.09311922 | 0.2286009 | 0.1451484 | 0.2288271
[5 empty] | 0.02344735 | 0.2285795 |  |  | 0.04263866 | 0.2300195 | 0.09374577 | 0.2302337 | 0.1454449 | 0.2304616
[5 empty] | 0.02447756 | 0.2302006 |  |  | 0.0423928 | 0.2316509 | 0.09376566 | 0.2318666 | 0.1456311 | 0.2320961
[5 empty] | 0.02450604 | 0.2318217 |  |  | 0.04274389 | 0.2332822 | 0.09407881 | 0.2334995 | 0.1450069 | 0.2337306
[5 empty] | 0.02353276 | 0.2334429 |  |  | 0.04269189 | 0.2349136 | 0.09388514 | 0.2351323 | 0.1459721 | 0.2353651
[5 empty] | 0.0225577 | 0.235064 |  |  | 0.04263676 | 0.2365449 | 0.09408457 | 0.2367652 | 0.1449266 | 0.2369995
[5 empty] | 0.02458085 | 0.2366851 |  |  | 0.04257848 | 0.2381762 | 0.09367702 | 0.2383981 | 0.1454703 | 0.238634
[5 empty] | 0.02460219 | 0.2383063 |  |  | 0.04281699 | 0.2398076 | 0.09396241 | 0.2400309 | 0.1461031 | 0.2402685
[5 empty] | 0.02462168 | 0.2399274 |  |  | 0.04265227 | 0.2414389 | 0.09474065 | 0.2416638 | 0.1459248 | 0.241903
[5 empty] | 0.02263931 | 0.2415485 |  |  | 0.04288428 | 0.2430703 | 0.09411166 | 0.2432966 | 0.1463353 | 0.2435375
[5 empty] | 0.02265507 | 0.2431697 |  |  | 0.04291298 | 0.2447016 | 0.09477536 | 0.2449295 | 0.1454345 | 0.2451719
[5 empty] | 0.02466893 | 0.2447908 |  |  | 0.04283834 | 0.246333 | 0.09493167 | 0.2465624 | 0.1455222 | 0.2468064
[5 empty] | 0.02368086 | 0.2464119 |  |  | 0.04266031 | 0.2479643 | 0.09438052 | 0.2481952 | 0.1456984 | 0.2484409
[5 empty] | 0.02269086 | 0.2480331 |  |  | 0.04287886 | 0.2495957 | 0.0941218 | 0.2498281 | 0.1466628 | 0.2500754
[5 empty] | 0.02269889 | 0.2496542 |  |  | 0.04299396 | 0.251227 | 0.09455546 | 0.251461 | 0.1459155 | 0.2517099
[5 empty] | 0.02370494 | 0.2512753 |  |  | 0.04280556 | 0.2528583 | 0.0950814 | 0.2530938 | 0.1468561 | 0.2533443
[5 empty] | 0.02470899 | 0.2528965 |  |  | 0.04311363 | 0.2544897 | 0.09489954 | 0.2547267 | 0.1459848 | 0.2549788
[5 empty] | 0.02371101 | 0.2545176 |  |  | 0.04311814 | 0.256121 | 0.0945098 | 0.2563595 | 0.1465012 | 0.2566133
[5 empty] | 0.02470292 | 0.2561387 |  |  | 0.04301557 | 0.2577524 | 0.09430659 | 0.2579924 | 0.1462996 | 0.2582478
[5 empty] | 0.02364075 | 0.2577598 |  |  | 0.042633 | 0.2593837 | 0.09403316 | 0.2596253 | 0.1456458 | 0.2598823
[5 empty] | 0.02252332 | 0.259381 |  |  | 0.04244989 | 0.2610151 | 0.0945366 | 0.2612581 | 0.1453446 | 0.2615167
[5 empty] | 0.02235707 | 0.2610021 |  |  | 0.04237773 | 0.2626464 | 0.09374232 | 0.262891 | 0.1443355 | 0.2631512
[5 empty] | 0.02414848 | 0.2626232 |  |  | 0.04222801 | 0.2642777 | 0.09267574 | 0.2645239 | 0.1432579 | 0.2647857
[5 empty] | 0.022904 | 0.2642444 |  |  | 0.04141221 | 0.2659091 | 0.09216227 | 0.2661567 | 0.1413512 | 0.2664202
[5 empty] | 0.02363009 | 0.2658655 |  |  | 0.04134183 | 0.2675404 | 0.09042731 | 0.2677896 | 0.1403549 | 0.2680546
[5 empty] | 0.02233321 | 0.2674866 |  |  | 0.04062835 | 0.2691718 | 0.09009629 | 0.2694225 | 0.1381083 | 0.2696891
[5 empty] | 0.02201984 | 0.2691078 |  |  | 0.04028327 | 0.2708031 | 0.08859462 | 0.2710553 | 0.1372509 | 0.2713236
[5 empty] | 0.02169642 | 0.2707289 |  |  | 0.03931807 | 0.2724345 | 0.08734771 | 0.2726882 | 0.1348221 | 0.2729581
[5 empty] | 0.02036942 | 0.27235 |  |  | 0.03894423 | 0.2740658 | 0.08578097 | 0.274321 | 0.1325613 | 0.2745926
[5 empty] | 0.0200453 | 0.2739712 |  |  | 0.03837326 | 0.2756972 | 0.08461983 | 0.2759539 | 0.131608 | 0.276227
[5 empty] | 0.01973053 | 0.2755923 |  |  | 0.03791664 | 0.2773285 | 0.08328968 | 0.2775868 | 0.1292016 | 0.2778615
[5 empty] | 0.02043155 | 0.2772134 |  |  | 0.03708586 | 0.2789598 | 0.08181595 | 0.2792196 | 0.1273814 | 0.279496
[5 empty] | 0.02015484 | 0.2788345 |  |  | 0.0369924 | 0.2805912 | 0.08152404 | 0.2808525 | 0.125187 | 0.2811305
[5 empty] | 0.02089751 | 0.2804557 |  |  | 0.03613788 | 0.2822225 | 0.08061937 | 0.2824854 | 0.1237296 | 0.282765
[5 empty] | 0.01864016 | 0.2820768 |  |  | 0.03578626 | 0.2838539 | 0.07932235 | 0.2841182 | 0.1231861 | 0.2843994
[5 empty] | 0.01838183 | 0.2836979 |  |  | 0.03563292 | 0.2854852 | 0.07822153 | 0.2857511 | 0.1204368 | 0.2860339
[5 empty] | 0.01912251 | 0.2853191 |  |  | 0.03487784 | 0.2871166 | 0.07711686 | 0.287384 | 0.1196816 | 0.2876684
[5 empty] | 0.01786219 | 0.2869402 |  |  | 0.03472099 | 0.2887479 | 0.07590829 | 0.2890168 | 0.1181202 | 0.2893029
[5 empty] | 0.01960085 | 0.2885613 |  |  | 0.03396234 | 0.2903793 | 0.07479574 | 0.2906497 | 0.1161528 | 0.2909374
[5 empty] | 0.01833848 | 0.2901825 |  |  | 0.03350187 | 0.2920106 | 0.07427916 | 0.2922825 | 0.115379 | 0.2925718
[5 empty] | 0.01707505 | 0.2918036 |  |  | 0.03333955 | 0.2936419 | 0.0726585 | 0.2939154 | 0.112699 | 0.2942063
[5 empty] | 0.01881056 | 0.2934247 |  |  | 0.03277535 | 0.2952733 | 0.07163368 | 0.2955483 | 0.1115125 | 0.2958408
[5 empty] | 0.01654499 | 0.2950459 |  |  | 0.03220924 | 0.2969046 | 0.07110465 | 0.2971811 | 0.1096195 | 0.2974753
[5 empty] | 0.01627833 | 0.296667 |  |  | 0.0316412 | 0.298536 | 0.06967135 | 0.298814 | 0.1081199 | 0.2991098
[5 empty] | 0.01801055 | 0.2982881 |  |  | 0.0310712 | 0.3001673 | 0.06853372 | 0.3004469 | 0.1067135 | 0.3007442
[5 empty] | 0.01774165 | 0.2999093 |  |  | 0.03069921 | 0.3017987 | 0.0682917 | 0.3020797 | 0.1045004 | 0.3023787
[5 empty] | 0.0164716 | 0.3015304 |  |  | 0.03052521 | 0.30343 | 0.06684523 | 0.3037126 | 0.1036804 | 0.3040132
[5 empty] | 0.0162004 | 0.3031515 |  |  | 0.02974916 | 0.3050614 | 0.06569424 | 0.3053454 | 0.1012533 | 0.3056477
[5 empty] | 0.01592803 | 0.3047726 |  |  | 0.02927105 | 0.3066927 | 0.06463868 | 0.3069783 | 0.1005192 | 0.3072822
[5 empty] | 0.01465447 | 0.3063938 |  |  | 0.02889084 | 0.308324 | 0.0637785 | 0.3086112 | 0.09867794 | 0.3089166
[5 empty] | 0.0143797 | 0.3080149 |  |  | 0.02830851 | 0.3099554 | 0.06251361 | 0.310244 | 0.09702937 | 0.3105511
[5 empty] | 0.01410372 | 0.309636 |  |  | 0.02782402 | 0.3115867 | 0.06154398 | 0.3118769 | 0.09477345 | 0.3121856
[5 empty] | 0.01382651 | 0.3112572 |  |  | 0.02753736 | 0.3132181 | 0.06036953 | 0.3135098 | 0.09341007 | 0.3138201
[5 empty] | 0.01454804 | 0.3128783 |  |  | 0.02704849 | 0.3148494 | 0.05929021 | 0.3151426 | 0.09243913 | 0.3154546
[5 empty] | 0.01326831 | 0.3144994 |  |  | 0.02645739 | 0.3164808 | 0.05860596 | 0.3167755 | 0.08966056 | 0.317089
[5 empty] | 0.01298731 | 0.3161206 |  |  | 0.02616403 | 0.3181121 | 0.05711671 | 0.3184084 | 0.08907424 | 0.3187235
[5 empty] | 0.01270501 | 0.3177417 |  |  | 0.02526838 | 0.3197434 | 0.05612241 | 0.3200412 | 0.08748009 | 0.320358
[5 empty] | 0.01442139 | 0.3193628 |  |  | 0.02477042 | 0.3213748 | 0.055323 | 0.3216741 | 0.08547802 | 0.3219925
[5 empty] | 0.01213646 | 0.320984 |  |  | 0.02457012 | 0.3230061 | 0.05371841 | 0.3233069 | 0.08286793 | 0.323627
[5 empty] | 0.01385018 | 0.3226051 |  |  | 0.02376745 | 0.3246375 | 0.05320859 | 0.3249398 | 0.08234973 | 0.3252614