## 1
Общество с ограниченной ответственностью "Инженерная геология" (ООО "ИнжГео") | [11 empty] | Общество с ограниченной ответственностью "Инженерная геология" (ООО "ИнжГео")
Юр. адрес: 117279, г. Москва, ул. Миклухо-Маклая, 36 а, этаж 5, пом. XXIII к. 76-84 | [11 empty] | Юр. адрес: 117279, г. Москва, ул. Миклухо-Маклая, 36 а, этаж 5, пом. XXIII к. 76-84 | [8 empty] | нагр |  |  | X0 | Y0 | R |  | нагр |  |  |  | X0 | Y0 | R | нагр |  |  |  | X0 | Y0 | R |  | нагр |  |  |  | X0 | Y0 | R
Телефон/факс +7 (495) 132-30-00, Адрес электронной почты inbox@inj-geo.ru | [11 empty] | Телефон/факс +7 (495) 132-30-00, Адрес электронной почты inbox@inj-geo.ru | [12 empty] | 0 | [7 empty] | 0 | [6 empty] | 0 | [7 empty] | 0
[21 empty] | девиатор | [6 empty] | девиатор | [6 empty] | девиатор | [7 empty] | девиатор
Испытательная лаборатория ООО «ИнжГео» | [11 empty] | Испытательная лаборатория ООО «ИнжГео» | [8 empty] | x0 | Угол | X | Y |  |  |  | x0 |  | Угол | X | Y |  |  | x0 |  | Угол | X | Y |  |  |  | x0 |  | Угол | X | Y
Адрес места осуществления деятельности лаборатории: г. Москва, просп. Вернадского, д. 51, стр. 1 | [11 empty] | Адрес места осуществления деятельности лаборатории: г. Москва, просп. Вернадского, д. 51, стр. 1 | [9 empty] | 0 | [7 empty] | 0 | [6 empty] | 0 | [7 empty] | 0
Телефон +7(910)4557682, E-mail: slg85@mail.ru | [11 empty] | Телефон +7(910)4557682, E-mail: slg85@mail.ru | [9 empty] | 5 | [7 empty] | 5 | [6 empty] | 5 | [7 empty] | 5
[22 empty] | 10 | [7 empty] | 10 | [6 empty] | 10 | [7 empty] | 10
[12 empty] | Протокол испытаний № 13-63/55 от 23-12-2022 | [9 empty] | 15 | [7 empty] | 15 | [6 empty] | 15 | [7 empty] | 15
[22 empty] | 20 | [7 empty] | 20 | [6 empty] | 20 | [7 empty] | 20
[12 empty] | Наименование и адрес заказчика: Переход трубопровода через р. Енисей | [9 empty] | 25 | [7 empty] | 25 | [6 empty] | 25 | [7 empty] | 25
[12 empty] | Наименование объекта: ООО Регионстрой | [9 empty] | 30 | [7 empty] | 30 | [6 empty] | 30 | [7 empty] | 30
Наименование используемого метода/методики: ГОСТ 12248.4-2020 | [11 empty] | Наименование используемого метода/методики: ГОСТ 12248.3-2020 | [9 empty] | 35 | [7 empty] | 35 | [6 empty] | 35 | [7 empty] | 35
Условия проведения испытания: температура окружающей среды (18 - 25)0С, влажность воздуха (40 - 75)% | [11 empty] | Условия проведения испытания: температура окружающей среды (18 - 25)0С, влажность воздуха (40 - 75)% | [9 empty] | 40 | [7 empty] | 40 | [6 empty] | 40 | [7 empty] | 40
[12 empty] | Дата получение объекта подлежащего испытаниям: 26-11-2022 | [9 empty] | 45 | [7 empty] | 45 | [6 empty] | 45 | [7 empty] | 45
[12 empty] | Дата испытания: 25.10.2022-19.11.2055 | [9 empty] | 50 | [7 empty] | 50 | [6 empty] | 50 | [7 empty] | 50
[22 empty] | 55 | [7 empty] | 55 | [6 empty] | 55 | [7 empty] | 55
Испытание грунтов методом трехосного сжатия | [11 empty] | Испытание грунтов методом трехосного сжатия | [9 empty] | 60 | [7 empty] | 60 | [6 empty] | 60 | [7 empty] | 60
[22 empty] | 65 | [7 empty] | 65 | [6 empty] | 65 | [7 empty] | 65
Лабораторный номер: | [6 empty] | We, д.е. = |  |  |  |  | Лабораторный номер: |  | 1090 |  |  |  | We, д.е. = | 0.596223276 |  |  | 70 | [7 empty] | 70 | [6 empty] | 70 | [7 empty] | 70
Номер скважины: | [6 empty] | ρ, г/см3 = |  |  |  |  | Номер скважины: |  | BH-017 |  |  |  | ρ, г/см3 = | 1.61 |  |  | 75 | [7 empty] | 75 | [6 empty] | 75 | [7 empty] | 75
Глубина отбора, м: | [6 empty] | ρs, г/см3 = |  |  |  |  | Глубина отбора, м: |  | 0.9 |  |  |  | ρs, г/см3 = | 2.73 |  |  | 80 | [7 empty] | 80 | [6 empty] | 80 | [7 empty] | 80
Наименование грунта: | [6 empty] | e, д.е. = |  |  |  |  | Наименование грунта: |  | Суглинок, после оттаивания текучий, легкий песчанистый |  |  |  | e, д.е. = | 1.706639468 |  |  | 85 | [7 empty] | 85 | [6 empty] | 85 | [7 empty] | 85
Схема проведения опыта: | [6 empty] | IL, д.е. = |  |  |  |  | Схема проведения опыта: |  | КД |  |  |  | IL, д.е. = | 3.492 |  |  | 90 | [7 empty] | 90 | [6 empty] | 90 | [7 empty] | 90
[22 empty] | 95 | [7 empty] | 95 | [6 empty] | 95 | [7 empty] | 95
[22 empty] | 100 | [7 empty] | 100 | [6 empty] | 100 | [7 empty] | 100
Результаты испытаний | [11 empty] | Результаты испытаний | [9 empty] | 105 | [7 empty] | 105 | [6 empty] | 105 | [7 empty] | 105
[22 empty] | 110 | [7 empty] | 110 | [6 empty] | 110 | [7 empty] | 110
[22 empty] | 115 | [7 empty] | 115 | [6 empty] | 115 | [7 empty] | 115
[22 empty] | 120 | [7 empty] | 120 | [6 empty] | 120 | [7 empty] | 120
[22 empty] | 125 | [7 empty] | 125 | [6 empty] | 125 | [7 empty] | 125
[22 empty] | 130 | [7 empty] | 130 | [6 empty] | 130 | [7 empty] | 130
[22 empty] | 135 | [7 empty] | 135 | [6 empty] | 135 | [7 empty] | 135
[22 empty] | 140 | [7 empty] | 140 | [6 empty] | 140 | [7 empty] | 140
[22 empty] | 145 | [7 empty] | 145 | [6 empty] | 145 | [7 empty] | 145
[22 empty] | 150 | [7 empty] | 150 | [6 empty] | 150 | [7 empty] | 150
[22 empty] | 155 | [7 empty] | 155 | [6 empty] | 155 | [7 empty] | 155
[22 empty] | 160 | [7 empty] | 160 | [6 empty] | 160 | [7 empty] | 160
[22 empty] | 165 | [7 empty] | 165 | [6 empty] | 165 | [7 empty] | 165
[22 empty] | 170 | [7 empty] | 170 | [6 empty] | 170 | [7 empty] | 170
[22 empty] | 175 | [7 empty] | 175 | [6 empty] | 175 | [7 empty] | 175
[22 empty] | 180 | [7 empty] | 180 | [6 empty] | 180 | [7 empty] | 180
[13 empty] | Давление в камере, Мпа σ3 | Вертикальная нагрузка, Мпа σ1 | Поровое давление, Мпа u
| K0, д.е. | 0.7580781 |  |  |  |  | Коэфф. Точки | [5 empty] | 0.05 | 0.09471195 | [5 empty] | 1 | [6 empty] | σ3,кПа | σ1,кПа | u, кПа |  |  |  | 4
| q_zg, МПа | 0.03790391 | [10 empty] | 0.15 | 0.258537 | [27 empty] | δ3, Мпа | δ1-δ3, МПа | δ1, МПа | δ1, КПа
|  |  | Модуль деформации, МПа: | [9 empty] | 0.25 | 0.4223621 | [21 empty] | С, МПа:
|  |  | Е0= |  | Точки модуля (полное напр.), МПа |  |  |  | 0.03790391 | 0.06064625 | [25 empty] | φ, град:
|  |  | E50 = |  | qf (полное напр.), МПа |  |  |  | 0.06023405 | [26 empty] | E, Мпа
|  |  | Коэф. Поперечной деформации, ϑ = | [9 empty] | Эффективные значения угла внутреннего трения и удельного сцепления ϕ', С' | [13 empty] | x | 0
[13 empty] | ϕ', град. = | 14 | [12 empty] | y |  |  |  | С, кПа | φ,°
[13 empty] | С', МПа = | 0.005
| Исполнитель: | [6 empty] | Морозов Д.С. |  |  |  |  | Исполнитель: |  |  |  |  | Морозов Д.С.
| Начальник исп. лаборатории: | [6 empty] | Семиколенова Л.Г. |  |  |  |  | Начальник исп. лаборатории: |  |  |  |  | Семиколенова Л.Г.
Лист 1 , всего листов 2 | [11 empty] | Лист 2 , всего листов 2
Частичное воспроизведение протокола испытаний без письменного разрешения ООО «ИнжГео» ЗАПРЕЩАЕТСЯ | [11 empty] | Частичное воспроизведение протокола испытаний без письменного разрешения ООО «ИнжГео» ЗАПРЕЩАЕТСЯ
[5 empty] | второй график |  | первый график | [9 empty] | К Пуассона
dev50 | epsE50 | ind | devE0 | epsE0 | dev | eps | sigma |  | dev1 | eps1 | dev2 | eps2 | dev3 | eps3 |  | Глины
0.01023405 | 0.007410419 |  |  |  | 0 | 0 |  |  | 0 | 0 | 0 | 0 | 0 | 0 |  | < 0 | 0,20-0,30
ind |  |  |  |  | 0.003152622 | 0.00161946 |  |  | 0.003561932 | 0.001631344 | 0.01275232 | 0.001628131 | 0.01746253 | 0.001636802 |  | 0-0,25 | 0,30-0,38
2 |  |  |  |  | 0.005685586 | 0.00247014 |  |  | 0.0075 | 0.003258424 | 0.0225 | 0.003045256 | 0.0375 | 0.003620471 |  | 0,25< | 0,38-0,45
E0 |  |  |  |  | 0.007374912 | 0.004858381 |  |  | 0.01143189 | 0.004894032 | 0.03369736 | 0.004884392 | 0.04658896 | 0.004910406 |  | Суглинки | 0,35-0,37
epsE0 | devE0 |  |  |  | 0.009644018 | 0.006477842 |  |  | 0.01573323 | 0.006525376 | 0.0419768 | 0.006512522 | 0.05925397 | 0.006547208 |  | Пески и супеси | 0,30-0,35
0.00247014 | 0.005685586 |  |  |  | 0.01023405 | 0.007410419 |  |  | 0.01913864 | 0.008156721 | 0.05013888 | 0.008140653 | 0.07093867 | 0.008184011
[5 empty] | 0.01154754 | 0.009716763 |  |  | 0.02235597 | 0.009775272 | 0.0542685 | 0.009135768 | 0.07980212 | 0.009820813
График E50 |  | График E |  |  | 0.01041159 | 0.01133622 |  |  | 0.02427938 | 0.01141941 | 0.06088163 | 0.01139691 | 0.08618103 | 0.01086141
eps | q | sigma |  |  | 0.01122611 | 0.01295568 |  |  | 0.02636196 | 0.01305075 | 0.06582914 | 0.01302504 | 0.09486907 | 0.01309442
Горизонтальная линия E50 |  | Касательная |  |  | 0.01198982 | 0.01457514 |  |  | 0.02812022 | 0.0146821 | 0.06999526 | 0.01465317 | 0.1028582 | 0.01473122
0 |  | a | b |  | 0.01370143 | 0.0161946 |  |  | 0.02965368 | 0.01631344 | 0.07337564 | 0.01628131 | 0.1088526 | 0.01636802
|  |  | 0 |  | 0.01435966 | 0.01781406 |  |  | 0.03136184 | 0.01794479 | 0.07796595 | 0.01790944 | 0.1157201 | 0.01800482
Вертикальная линия E50 |  | p1 и p2 |  |  | 0.01396322 | 0.01943353 |  |  | 0.03294422 | 0.01957613 | 0.08126187 | 0.01953757 | 0.1221284 | 0.01964163
| 0 | 0 |  |  | 0.01451084 | 0.02105299 |  |  | 0.03440033 | 0.02120747 | 0.08425905 | 0.0211657 | 0.1283452 | 0.02127843
[5 empty] | 0.01600122 | 0.02267245 |  |  | 0.03562968 | 0.02283882 | 0.08755316 | 0.02279383 | 0.1324381 | 0.02291523
Касательная линия E50 |  |  |  |  | 0.01743307 | 0.02429191 |  |  | 0.03663178 | 0.02447016 | 0.08993986 | 0.02442196 | 0.1385749 | 0.02455203
0 | 0 | Горизонтальная 1 |  |  | 0.01580513 | 0.02591137 |  |  | 0.03780615 | 0.02610151 | 0.09191483 | 0.02605009 | 0.1418233 | 0.02618883
[5 empty] | 0.0161161 | 0.02753083 |  |  | 0.03855229 | 0.02773285 | 0.09367374 | 0.02767822 | 0.146051 | 0.02782564
Горизонтальная линия qкр |  |  |  |  | 0.01637022 | 0.02915029 |  |  | 0.03916972 | 0.02936419 | 0.09521223 | 0.02930635 | 0.1484257 | 0.02946244
Горизонтальная линия q |  | Горизонтальная 2 |  |  | 0.01660921 | 0.03076975 |  |  | 0.03955873 | 0.03099554 | 0.09705909 | 0.03093448 | 0.1518151 | 0.03109924
0 |  | 0 |  |  | 0.01784068 | 0.03238921 |  |  | 0.04048918 | 0.03262688 | 0.09863179 | 0.03256261 | 0.1536653 | 0.03273604
[5 empty] | 0.01906308 | 0.03400867 |  |  | 0.04060402 | 0.03425823 | 0.09986382 | 0.03419074 | 0.1562943 | 0.03437284
Вертикальная линия q |  |  |  |  | 0.01727486 | 0.03562813 |  |  | 0.04119981 | 0.03588957 | 0.1007468 | 0.03581887 | 0.1575573 | 0.03600965
| 0 |  |  |  | 0.01847446 | 0.03724759 |  |  | 0.04177307 | 0.03752091 | 0.1022725 | 0.037447 | 0.1595408 | 0.03764645
[5 empty] | 0.01766034 | 0.03886705 |  |  | 0.04232036 | 0.03915226 | 0.1027324 | 0.03907513 | 0.1612315 | 0.03928325
[5 empty] | 0.01983095 | 0.04048651 |  |  | 0.04253819 | 0.0407836 | 0.1033182 | 0.04070326 | 0.1629157 | 0.04092005
[5 empty] | 0.01998473 | 0.04210597 |  |  | 0.04292313 | 0.04241495 | 0.1045216 | 0.04233139 | 0.1648801 | 0.04255686
[5 empty] | 0.01912013 | 0.04372543 |  |  | 0.04347169 | 0.04404629 | 0.1050343 | 0.04395952 | 0.1671111 | 0.04419366
[5 empty] | 0.01823562 | 0.04534489 |  |  | 0.04388043 | 0.04567764 | 0.1063477 | 0.04558765 | 0.1684953 | 0.04583046
[5 empty] | 0.01832962 | 0.04696435 |  |  | 0.04384588 | 0.04730898 | 0.1067537 | 0.04721579 | 0.1683191 | 0.04746726
[5 empty] | 0.02040061 | 0.04858381 |  |  | 0.04416458 | 0.04894032 | 0.1069439 | 0.04884392 | 0.1689692 | 0.04910406
[5 empty] | 0.02046811 | 0.05020327 |  |  | 0.04413306 | 0.05057167 | 0.1073098 | 0.05047205 | 0.170032 | 0.05074087
[5 empty] | 0.0194673 | 0.05182273 |  |  | 0.04424787 | 0.05220301 | 0.108537 | 0.05210018 | 0.1713941 | 0.05237767
[5 empty] | 0.01946421 | 0.05344219 |  |  | 0.04471195 | 0.05383436 | 0.1075358 | 0.05372831 | 0.1723621 | 0.05401447
[5 empty] | 0.02044757 | 0.05506166 |  |  | 0.04440748 | 0.0554657 | 0.1078095 | 0.05535644 | 0.1706621 | 0.05565127
[5 empty] | 0.01841863 | 0.05668112 |  |  | 0.04447672 | 0.05709704 | 0.1074128 | 0.05698457 | 0.171805 | 0.05728807
[5 empty] | 0.0203782 | 0.05830058 |  |  | 0.0446183 | 0.05872839 | 0.1079506 | 0.0586127 | 0.1707367 | 0.05892488
[5 empty] | 0.02032709 | 0.05992004 |  |  | 0.04453406 | 0.06035973 | 0.1073274 | 0.06024083 | 0.1705643 | 0.06056168
[5 empty] | 0.01826612 | 0.0615395 |  |  | 0.0444258 | 0.06199108 | 0.1076476 | 0.06186896 | 0.1714949 | 0.06219848
[5 empty] | 0.01919611 | 0.06315896 |  |  | 0.04399537 | 0.06362242 | 0.1064155 | 0.06349709 | 0.1693356 | 0.06383528
[5 empty] | 0.01911788 | 0.06477842 |  |  | 0.04384458 | 0.06525376 | 0.1061356 | 0.06512522 | 0.1702935 | 0.06547208
[5 empty] | 0.01903223 | 0.06639788 |  |  | 0.04357525 | 0.06688511 | 0.1056123 | 0.06675335 | 0.1688757 | 0.06710889
[5 empty] | 0.01894 | 0.06801734 |  |  | 0.04338921 | 0.06851645 | 0.1060499 | 0.06838148 | 0.1674893 | 0.06874569
[5 empty] | 0.01984199 | 0.0696368 |  |  | 0.04318829 | 0.0701478 | 0.1056529 | 0.07000961 | 0.1684414 | 0.07038249
[5 empty] | 0.01773902 | 0.07125626 |  |  | 0.04307431 | 0.07177914 | 0.1042257 | 0.07163774 | 0.1670392 | 0.07201929
[5 empty] | 0.01763192 | 0.07287572 |  |  | 0.04314909 | 0.07341049 | 0.1038726 | 0.07326587 | 0.1655896 | 0.0736561
[5 empty] | 0.01852149 | 0.07449518 |  |  | 0.04291445 | 0.07504183 | 0.1031982 | 0.074894 | 0.1657999 | 0.0752929
[5 empty] | 0.01740855 | 0.07611464 |  |  | 0.04227223 | 0.07667317 | 0.1026067 | 0.07652214 | 0.1646771 | 0.0769297
[5 empty] | 0.01829393 | 0.0777341 |  |  | 0.04212424 | 0.07830452 | 0.1028026 | 0.07815027 | 0.1627284 | 0.0785665
[5 empty] | 0.01917843 | 0.07935356 |  |  | 0.04197232 | 0.07993586 | 0.1015902 | 0.0797784 | 0.1629608 | 0.0802033
[5 empty] | 0.01706288 | 0.08097302 |  |  | 0.04161827 | 0.08156721 | 0.1007741 | 0.08140653 | 0.1613814 | 0.08184011
[5 empty] | 0.01694809 | 0.08259248 |  |  | 0.04166394 | 0.08319855 | 0.1000586 | 0.08303466 | 0.1601974 | 0.08347691
[5 empty] | 0.01883376 | 0.08421194 |  |  | 0.04131114 | 0.08482989 | 0.09984801 | 0.08466279 | 0.1586157 | 0.08511371
[5 empty] | 0.01670611 | 0.0858314 |  |  | 0.0411602 | 0.08646124 | 0.09913042 | 0.08629092 | 0.1575437 | 0.08675051
[5 empty] | 0.01856289 | 0.08745086 |  |  | 0.04088184 | 0.08809258 | 0.09893035 | 0.08791905 | 0.157636 | 0.08838731
[5 empty] | 0.01840677 | 0.08907032 |  |  | 0.0405686 | 0.08972393 | 0.09805004 | 0.08954718 | 0.1560868 | 0.09002412
[5 empty] | 0.01624041 | 0.09068978 |  |  | 0.03992642 | 0.09135527 | 0.09670384 | 0.09117531 | 0.1556142 | 0.09166092
[5 empty] | 0.01806647 | 0.09230925 |  |  | 0.03966125 | 0.09298661 | 0.09570609 | 0.09280344 | 0.1541413 | 0.09329772
[5 empty] | 0.01588761 | 0.09392871 |  |  | 0.03937903 | 0.09461796 | 0.09487113 | 0.09443157 | 0.1522913 | 0.09493452
[5 empty] | 0.0177065 | 0.09554817 |  |  | 0.0386857 | 0.0962493 | 0.09371331 | 0.0960597 | 0.1497873 | 0.09657132
[5 empty] | 0.01652578 | 0.09716763 |  |  | 0.03848721 | 0.09788065 | 0.09354697 | 0.09768783 | 0.1491524 | 0.09820813
[5 empty] | 0.01534814 | 0.09878709 |  |  | 0.03788949 | 0.09951199 | 0.09188644 | 0.09931596 | 0.1469099 | 0.09984493
[5 empty] | 0.01717622 | 0.1004065 |  |  | 0.0376985 | 0.1011433 | 0.09084608 | 0.1009441 | 0.1467828 | 0.1014817
[5 empty] | 0.01501239 | 0.102026 |  |  | 0.03752018 | 0.1027747 | 0.09064023 | 0.1025722 | 0.1439943 | 0.1031185
[5 empty] | 0.01684108 | 0.1036455 |  |  | 0.0367597 | 0.104406 | 0.08906933 | 0.1042004 | 0.1433675 | 0.1047553
[5 empty] | 0.0166551 | 0.1052649 |  |  | 0.03678227 | 0.1060374 | 0.08833213 | 0.1058285 | 0.1408633 | 0.1063921
[5 empty] | 0.01445827 | 0.1068844 |  |  | 0.03627246 | 0.1076687 | 0.08752209 | 0.1074566 | 0.1408301 | 0.1080289
[5 empty] | 0.01525439 | 0.1085038 |  |  | 0.03593879 | 0.1093001 | 0.08685973 | 0.1090847 | 0.1376896 | 0.1096657
[5 empty] | 0.01404727 | 0.1101233 |  |  | 0.03548976 | 0.1109314 | 0.0856656 | 0.1107129 | 0.1370749 | 0.1113025
[5 empty] | 0.01584072 | 0.1117428 |  |  | 0.03463388 | 0.1125627 | 0.08476021 | 0.112341 | 0.1342192 | 0.1129393
[5 empty] | 0.01363856 | 0.1133622 |  |  | 0.03427967 | 0.1141941 | 0.0836641 | 0.1139691 | 0.1327555 | 0.1145761
[5 empty] | 0.01344459 | 0.1149817 |  |  | 0.03373562 | 0.1158254 | 0.08179781 | 0.1155973 | 0.1319171 | 0.116213
[5 empty] | 0.01326262 | 0.1166012 |  |  | 0.03361024 | 0.1174568 | 0.08138186 | 0.1172254 | 0.130637 | 0.1178498
[5 empty] | 0.01409648 | 0.1182206 |  |  | 0.03291205 | 0.1190881 | 0.08033678 | 0.1188535 | 0.1278483 | 0.1194866
[5 empty] | 0.01294995 | 0.1198401 |  |  | 0.03294955 | 0.1207195 | 0.07948312 | 0.1204817 | 0.1259843 | 0.1211234
[5 empty] | 0.01382686 | 0.1214595 |  |  | 0.03233126 | 0.1223508 | 0.07894139 | 0.1221098 | 0.1260779 | 0.1227602
[5 empty] | 0.01273102 | 0.123079 |  |  | 0.03196567 | 0.1239822 | 0.07783213 | 0.1237379 | 0.1237625 | 0.124397
[5 empty] | 0.01466623 | 0.1246985 |  |  | 0.0321613 | 0.1256135 | 0.07737588 | 0.1253661 | 0.123171 | 0.1260338
[5 empty] | 0.01263631 | 0.1263179 |  |  | 0.03162665 | 0.1272448 | 0.07769315 | 0.1269942 | 0.1225366 | 0.1276706
[5 empty] | 0.01363616 | 0.1279374 |  |  | 0.03197024 | 0.1288762 | 0.07690404 | 0.1286223 | 0.1227925 | 0.1293074
[5 empty] | 0.01264298 | 0.1295568 |  |  | 0.03157346 | 0.1305075 | 0.07682148 | 0.1302504 | 0.1230436 | 0.1309442
[5 empty] | 0.01465512 | 0.1311763 |  |  | 0.03189003 | 0.1321389 | 0.07766838 | 0.1318786 | 0.122789 | 0.132581
[5 empty] | 0.0146723 | 0.1327958 |  |  | 0.03191831 | 0.1337702 | 0.07694325 | 0.1335067 | 0.1219809 | 0.1342178
[5 empty] | 0.01469424 | 0.1344152 |  |  | 0.03165767 | 0.1354016 | 0.07784455 | 0.1351348 | 0.1219167 | 0.1358546
[5 empty] | 0.01272066 | 0.1360347 |  |  | 0.03170749 | 0.1370329 | 0.0778708 | 0.136763 | 0.1229941 | 0.1374914
[5 empty] | 0.01275127 | 0.1376541 |  |  | 0.03216714 | 0.1386643 | 0.07792047 | 0.1383911 | 0.1230105 | 0.1391282
[5 empty] | 0.01278581 | 0.1392736 |  |  | 0.03193599 | 0.1402956 | 0.07799206 | 0.1400192 | 0.1224636 | 0.140765
[5 empty] | 0.01382398 | 0.1408931 |  |  | 0.03221342 | 0.1419269 | 0.07748407 | 0.1416474 | 0.1238509 | 0.1424018
[5 empty] | 0.01486551 | 0.1425125 |  |  | 0.03199882 | 0.1435583 | 0.07809497 | 0.1432755 | 0.12397 | 0.1440386
[5 empty] | 0.01291013 | 0.144132 |  |  | 0.03219154 | 0.1451896 | 0.07812327 | 0.1449036 | 0.1244184 | 0.1456754
[5 empty] | 0.01495754 | 0.1457514 |  |  | 0.03249096 | 0.146821 | 0.07906746 | 0.1465317 | 0.1253937 | 0.1473122
[5 empty] | 0.0140155 | 0.1473709 |  |  | 0.03249647 | 0.1484523 | 0.07852602 | 0.1481599 | 0.1244936 | 0.148949
[5 empty] | 0.01311679 | 0.1489904 |  |  | 0.0328402 | 0.1500837 | 0.07982412 | 0.149788 | 0.1263533 | 0.1505858
[5 empty] | 0.01525766 | 0.1506098 |  |  | 0.0328837 | 0.151715 | 0.08026031 | 0.1514161 | 0.1260623 | 0.1522226
[5 empty] | 0.01342966 | 0.1522293 |  |  | 0.03301077 | 0.1533463 | 0.08088906 | 0.1530443 | 0.1281216 | 0.1538594
[5 empty] | 0.01562434 | 0.1538487 |  |  | 0.03360255 | 0.1549777 | 0.08226481 | 0.1546724 | 0.1294577 | 0.1554962
[5 empty] | 0.01383325 | 0.1554682 |  |  | 0.03384016 | 0.156609 | 0.08234204 | 0.1563005 | 0.1306971 | 0.157133
[5 empty] | 0.01504793 | 0.1570877 |  |  | 0.03450473 | 0.1582404 | 0.08437519 | 0.1579287 | 0.1323665 | 0.1587698
[5 empty] | 0.01525993 | 0.1587071 |  |  | 0.03487738 | 0.1598717 | 0.08561873 | 0.1595568 | 0.1349922 | 0.1604066
[5 empty] | 0.0164608 | 0.1603266 |  |  | 0.03563925 | 0.1615031 | 0.08642711 | 0.1611849 | 0.1355008 | 0.1620434
[5 empty] | 0.01464209 | 0.161946 |  |  | 0.03577146 | 0.1631344 | 0.08775479 | 0.1628131 | 0.1384188 | 0.1636802
[5 empty] | 0.01479854 | 0.1635655 |  |  | 0.03615514 | 0.1647658 | 0.08825622 | 0.1644412 | 0.1394727 | 0.165317
[5 empty] | 0.01594722 | 0.165185 |  |  | 0.03639034 | 0.1663971 | 0.0889597 | 0.1660693 | 0.1398115 | 0.1669538
[5 empty] | 0.01609231 | 0.1668044 |  |  | 0.03671514 | 0.1680284 | 0.0895429 | 0.1676974 | 0.141478 | 0.1685906
[5 empty] | 0.01523408 | 0.1684239 |  |  | 0.03713216 | 0.1696598 | 0.09010758 | 0.1693256 | 0.1422136 | 0.1702274
[5 empty] | 0.0153728 | 0.1700433 |  |  | 0.03774201 | 0.1712911 | 0.09125516 | 0.1709537 | 0.1436206 | 0.1718642
[5 empty] | 0.01750874 | 0.1716628 |  |  | 0.03794528 | 0.1729225 | 0.09248711 | 0.1725818 | 0.1455013 | 0.173501
[5 empty] | 0.01764216 | 0.1732823 |  |  | 0.03834257 | 0.1745538 | 0.09260486 | 0.17421 | 0.146858 | 0.1751378
[5 empty] | 0.01777334 | 0.1749017 |  |  | 0.03853447 | 0.1761852 | 0.09320986 | 0.1758381 | 0.1473932 | 0.1767746
[5 empty] | 0.01790253 | 0.1765212 |  |  | 0.03882159 | 0.1778165 | 0.09430355 | 0.1774662 | 0.1481091 | 0.1784114
[5 empty] | 0.01803002 | 0.1781406 |  |  | 0.03910453 | 0.1794479 | 0.09448737 | 0.1790944 | 0.150408 | 0.1800482
[5 empty] | 0.01715606 | 0.1797601 |  |  | 0.03908388 | 0.1810792 | 0.09526278 | 0.1807225 | 0.1518924 | 0.181685
[5 empty] | 0.01728096 | 0.1813796 |  |  | 0.03946024 | 0.1827105 | 0.09563122 | 0.1823506 | 0.1528645 | 0.1833218
[5 empty] | 0.01641085 | 0.182999 |  |  | 0.03993664 | 0.1843419 | 0.09700517 | 0.1839788 | 0.1534277 | 0.1849586
[5 empty] | 0.01754698 | 0.1846185 |  |  | 0.04032875 | 0.1859732 | 0.09741871 | 0.1856069 | 0.1539392 | 0.1865954
[5 empty] | 0.01668474 | 0.186238 |  |  | 0.04023086 | 0.1876046 | 0.09805224 | 0.187235 | 0.1558008 | 0.1882322
[5 empty] | 0.01781953 | 0.1878574 |  |  | 0.04073267 | 0.1892359 | 0.09888093 | 0.1888631 | 0.1572725 | 0.189869
[5 empty] | 0.01794674 | 0.1894769 |  |  | 0.0408239 | 0.1908673 | 0.10018 | 0.1904913 | 0.1572142 | 0.1915058
[5 empty] | 0.01706177 | 0.1910963 |  |  | 0.04109427 | 0.1924986 | 0.1001246 | 0.1921194 | 0.1579859 | 0.1931426
[5 empty] | 0.01716001 | 0.1927158 |  |  | 0.04163349 | 0.19413 | 0.1011899 | 0.1937475 | 0.1605475 | 0.1947795
[5 empty] | 0.01923685 | 0.1943353 |  |  | 0.04183127 | 0.1957613 | 0.101051 | 0.1953757 | 0.1612589 | 0.1964163
[5 empty] | 0.01829098 | 0.1959547 |  |  | 0.04197733 | 0.1973926 | 0.1021836 | 0.1970038 | 0.1608803 | 0.1980531
[5 empty] | 0.0193405 | 0.1975742 |  |  | 0.04208788 | 0.199024 | 0.10205 | 0.1986319 | 0.1619232 | 0.1996899
[5 empty] | 0.01738894 | 0.1991936 |  |  | 0.04199582 | 0.2006553 | 0.1022107 | 0.2002601 | 0.1629431 | 0.2013267
[5 empty] | 0.01943629 | 0.2008131 |  |  | 0.04230135 | 0.2022867 | 0.1027654 | 0.2018882 | 0.1628536 | 0.2029635
[5 empty] | 0.01848252 | 0.2024326 |  |  | 0.04220442 | 0.203918 | 0.1025143 | 0.2035163 | 0.1622547 | 0.2046003
[5 empty] | 0.01852761 | 0.204052 |  |  | 0.042605 | 0.2055494 | 0.1027571 | 0.2051444 | 0.1628461 | 0.2062371
[5 empty] | 0.01857156 | 0.2056715 |  |  | 0.04260306 | 0.2071807 | 0.1035938 | 0.2067726 | 0.1640278 | 0.2078739
[5 empty] | 0.01861434 | 0.2072909 |  |  | 0.04249855 | 0.208812 | 0.1035242 | 0.2084007 | 0.1637995 | 0.2095107
[5 empty] | 0.01765594 | 0.2089104 |  |  | 0.04289144 | 0.2104434 | 0.1041484 | 0.2100288 | 0.1635612 | 0.2111475
[5 empty] | 0.01869634 | 0.2105299 |  |  | 0.04268169 | 0.2120747 | 0.1034661 | 0.211657 | 0.1644126 | 0.2127843
[5 empty] | 0.01773552 | 0.2121493 |  |  | 0.04276925 | 0.2137061 | 0.1035774 | 0.2132851 | 0.1647537 | 0.2144211
[5 empty] | 0.01977347 | 0.2137688 |  |  | 0.0427541 | 0.2153374 | 0.1043821 | 0.2149132 | 0.1646843 | 0.2160579
[5 empty] | 0.01981016 | 0.2153882 |  |  | 0.0430362 | 0.2169688 | 0.1043801 | 0.2165414 | 0.1651042 | 0.2176947
[5 empty] | 0.01784559 | 0.2170077 |  |  | 0.0429155 | 0.2186001 | 0.1046713 | 0.2181695 | 0.1662133 | 0.2193315
[5 empty] | 0.01887973 | 0.2186272 |  |  | 0.04329198 | 0.2202315 | 0.1049557 | 0.2197976 | 0.1663115 | 0.2209683
[5 empty] | 0.01891257 | 0.2202466 |  |  | 0.04346558 | 0.2218628 | 0.1051332 | 0.2214258 | 0.1673985 | 0.2226051
[5 empty] | 0.01794409 | 0.2218661 |  |  | 0.04313628 | 0.2234941 | 0.1050036 | 0.2230539 | 0.1664743 | 0.2242419
[5 empty] | 0.01797428 | 0.2234855 |  |  | 0.04350403 | 0.2251255 | 0.1058669 | 0.224682 | 0.1665387 | 0.2258787
[5 empty] | 0.01900311 | 0.225105 |  |  | 0.0433688 | 0.2267568 | 0.1057229 | 0.2263101 | 0.1668916 | 0.2275155
[5 empty] | 0.02003057 | 0.2267245 |  |  | 0.04343056 | 0.2283882 | 0.1056717 | 0.2279383 | 0.1681328 | 0.2291523
[5 empty] | 0.02005665 | 0.2283439 |  |  | 0.04358925 | 0.2300195 | 0.105313 | 0.2295664 | 0.1684622 | 0.2307891
[5 empty] | 0.02008132 | 0.2299634 |  |  | 0.04354485 | 0.2316509 | 0.1057468 | 0.2311945 | 0.1676795 | 0.2324259
[5 empty] | 0.02010457 | 0.2315828 |  |  | 0.04389732 | 0.2332822 | 0.1060731 | 0.2328227 | 0.1689848 | 0.2340627
[5 empty] | 0.02012639 | 0.2332023 |  |  | 0.04364661 | 0.2349136 | 0.1062917 | 0.2344508 | 0.1681777 | 0.2356995
[5 empty] | 0.02014675 | 0.2348218 |  |  | 0.0435927 | 0.2365449 | 0.1060025 | 0.2360789 | 0.1687582 | 0.2373363
[5 empty] | 0.02016564 | 0.2364412 |  |  | 0.04403554 | 0.2381762 | 0.1059054 | 0.2377071 | 0.1684262 | 0.2389731
[5 empty] | 0.01818304 | 0.2380607 |  |  | 0.0437751 | 0.2398076 | 0.1069005 | 0.2393352 | 0.1689814 | 0.2406099
[5 empty] | 0.02019893 | 0.2396801 |  |  | 0.04411133 | 0.2414389 | 0.1068874 | 0.2409633 | 0.1684238 | 0.2422467
[5 empty] | 0.0182133 | 0.2412996 |  |  | 0.0440442 | 0.2430703 | 0.1061662 | 0.2425914 | 0.1684531 | 0.2438835
[5 empty] | 0.01822614 | 0.2429191 |  |  | 0.04417368 | 0.2447016 | 0.1062368 | 0.2442196 | 0.1702693 | 0.2455203
[5 empty] | 0.01823741 | 0.2445385 |  |  | 0.04389971 | 0.246333 | 0.1063991 | 0.2458477 | 0.1690722 | 0.2471571
[5 empty] | 0.01824712 | 0.246158 |  |  | 0.04402228 | 0.2479643 | 0.106853 | 0.2474758 | 0.1693616 | 0.2487939
[5 empty] | 0.01925523 | 0.2477774 |  |  | 0.04394133 | 0.2495957 | 0.1063984 | 0.249104 | 0.1705375 | 0.2504307
[5 empty] | 0.01826174 | 0.2493969 |  |  | 0.04395683 | 0.251227 | 0.1066351 | 0.2507321 | 0.1695995 | 0.2520675
[5 empty] | 0.01926662 | 0.2510164 |  |  | 0.04426875 | 0.2528583 | 0.1071633 | 0.2523602 | 0.1701477 | 0.2537043
[5 empty] | 0.01826986 | 0.2526358 |  |  | 0.04427704 | 0.2544897 | 0.1074826 | 0.2539884 | 0.1692818 | 0.2553411
[5 empty] | 0.02027145 | 0.2542553 |  |  | 0.04428167 | 0.256121 | 0.106793 | 0.2556165 | 0.1690017 | 0.2569779
[5 empty] | 0.02026361 | 0.2558747 |  |  | 0.04387903 | 0.2577524 | 0.1074795 | 0.2572446 | 0.1701045 | 0.2586147
[5 empty] | 0.02021067 | 0.2574942 |  |  | 0.04399423 | 0.2593837 | 0.107253 | 0.2588728 | 0.1689341 | 0.2602515
[5 empty] | 0.0181127 | 0.2591137 |  |  | 0.04390618 | 0.2610151 | 0.1067792 | 0.2605009 | 0.1682569 | 0.2618883
[5 empty] | 0.01897498 | 0.2607331 |  |  | 0.04332668 | 0.2626464 | 0.1055864 | 0.262129 | 0.1674189 | 0.2635251
[5 empty] | 0.01780281 | 0.2623526 |  |  | 0.04316752 | 0.2642777 | 0.1047031 | 0.2637571 | 0.1657659 | 0.2651619
[5 empty] | 0.01760145 | 0.2639721 |  |  | 0.0425405 | 0.2659091 | 0.1039579 | 0.2653853 | 0.1647439 | 0.2667987
[5 empty] | 0.0193762 | 0.2655915 |  |  | 0.04225743 | 0.2675404 | 0.1025791 | 0.2670134 | 0.1631988 | 0.2684355
[5 empty] | 0.01713235 | 0.267211 |  |  | 0.04173009 | 0.2691718 | 0.1011953 | 0.2686415 | 0.1601766 | 0.2700723
[5 empty] | 0.01887516 | 0.2688304 |  |  | 0.0413703 | 0.2708031 | 0.1000349 | 0.2702697 | 0.1581232 | 0.2717092
[5 empty] | 0.01760994 | 0.2704499 |  |  | 0.04038985 | 0.2724345 | 0.09812637 | 0.2718978 | 0.1574846 | 0.273346
[5 empty] | 0.01734196 | 0.2720694 |  |  | 0.04000053 | 0.2740658 | 0.09749825 | 0.2735259 | 0.1539067 | 0.2749828
[5 empty] | 0.0180765 | 0.2736888 |  |  | 0.03921415 | 0.2756972 | 0.09507897 | 0.2751541 | 0.1529354 | 0.2766196
[5 empty] | 0.01781886 | 0.2753083 |  |  | 0.03904251 | 0.2773285 | 0.09379701 | 0.2767822 | 0.1507168 | 0.2782564
[5 empty] | 0.01557431 | 0.2769277 |  |  | 0.0384974 | 0.2789598 | 0.09268084 | 0.2784103 | 0.1483966 | 0.2798932
[5 empty] | 0.01734815 | 0.2785472 |  |  | 0.03789063 | 0.2805912 | 0.09125893 | 0.2800385 | 0.145721 | 0.28153
[5 empty] | 0.01713741 | 0.2801667 |  |  | 0.03712384 | 0.2822225 | 0.09043052 | 0.2816666 | 0.1437075 | 0.2831668
[5 empty] | 0.01692649 | 0.2817861 |  |  | 0.03686003 | 0.2838539 | 0.08950665 | 0.2832947 | 0.1425142 | 0.2848036
[5 empty] | 0.01471477 | 0.2834056 |  |  | 0.03639446 | 0.2854852 | 0.0886785 | 0.2849228 | 0.139514 | 0.2864404
[5 empty] | 0.01650224 | 0.285025 |  |  | 0.0357271 | 0.2871166 | 0.08704603 | 0.286551 | 0.1385069 | 0.2880772
[5 empty] | 0.01428889 | 0.2866445 |  |  | 0.03525792 | 0.2887479 | 0.08620916 | 0.2881791 | 0.1365927 | 0.289714
[5 empty] | 0.0140747 | 0.288264 |  |  | 0.0351869 | 0.2903793 | 0.08496783 | 0.2898072 | 0.1355714 | 0.2913508
[5 empty] | 0.01485967 | 0.2898834 |  |  | 0.034714 | 0.2920106 | 0.08402196 | 0.2914354 | 0.1331428 | 0.2929876
[5 empty] | 0.01564378 | 0.2915029 |  |  | 0.03383921 | 0.2936419 | 0.08227149 | 0.2930635 | 0.1317068 | 0.2946244
[5 empty] | 0.01342701 | 0.2931223 |  |  | 0.03336248 | 0.2952733 | 0.08171636 | 0.2946916 | 0.1298634 | 0.2962612
[5 empty] | 0.01320936 | 0.2947418 |  |  | 0.03328379 | 0.2969046 | 0.07995649 | 0.2963198 | 0.1284123 | 0.297898
[5 empty] | 0.01399082 | 0.2963613 |  |  | 0.03270312 | 0.298536 | 0.07869181 | 0.2979479 | 0.1262536 | 0.2995348
[5 empty] | 0.01477136 | 0.2979807 |  |  | 0.03222044 | 0.3001673 | 0.07812227 | 0.299576 | 0.1243871 | 0.3011716
[5 empty] | 0.01355098 | 0.2996002 |  |  | 0.03173572 | 0.3017987 | 0.07624779 | 0.3012041 | 0.1225126 | 0.3028084
[5 empty] | 0.01232967 | 0.3012196 |  |  | 0.03134892 | 0.30343 | 0.07566831 | 0.3028323 | 0.1195301 | 0.3044452
[5 empty] | 0.01210741 | 0.3028391 |  |  | 0.03066003 | 0.3050614 | 0.07398375 | 0.3044604 | 0.1182395 | 0.306082
[5 empty] | 0.01288419 | 0.3044586 |  |  | 0.02996902 | 0.3066927 | 0.07269406 | 0.3060885 | 0.1154407 | 0.3077188
[5 empty] | 0.01166 | 0.306078 |  |  | 0.02977585 | 0.308324 | 0.07199915 | 0.3077167 | 0.1147335 | 0.3093556
[5 empty] | 0.01143482 | 0.3076975 |  |  | 0.0289805 | 0.3099554 | 0.07089898 | 0.3093448 | 0.1129178 | 0.3109924
[5 empty] | 0.01320865 | 0.3093169 |  |  | 0.02848294 | 0.3115867 | 0.06989346 | 0.3109729 | 0.1108936 | 0.3126292
[5 empty] | 0.01198146 | 0.3109364 |  |  | 0.02798314 | 0.3132181 | 0.06848253 | 0.3126011 | 0.1081607 | 0.314266
[5 empty] | 0.01275326 | 0.3125559 |  |  | 0.02778109 | 0.3148494 | 0.06746612 | 0.3142292 | 0.107319 | 0.3159028
[5 empty] | 0.01152401 | 0.3141753 |  |  | 0.02717673 | 0.3164808 | 0.06554417 | 0.3158573 | 0.1054684 | 0.3175396
[5 empty] | 0.01129373 | 0.3157948 |  |  | 0.02657006 | 0.3181121 | 0.06481661 | 0.3174855 | 0.1027088 | 0.3191764
[5 empty] | 0.01206238 | 0.3174142 |  |  | 0.02636104 | 0.3197434 | 0.06358337 | 0.3191136 | 0.1003401 | 0.3208132
[5 empty] | 0.01082996 | 0.3190337 |  |  | 0.02564964 | 0.3213748 | 0.06274438 | 0.3207417 | 0.09826214 | 0.32245
[5 empty] | 0.01059645 | 0.3206532 |  |  | 0.02523584 | 0.3230061 | 0.06049957 | 0.3223698 | 0.09707488 | 0.3240868
[5 empty] | 0.009361847 | 0.3222726 |  |  | 0.0245196 | 0.3246375 | 0.05924889 | 0.323998 | 0.09567818 | 0.3257236