## 1
Общество с ограниченной ответственностью "Инженерная геология" (ООО "ИнжГео") | [11 empty] | Общество с ограниченной ответственностью "Инженерная геология" (ООО "ИнжГео")
Юр. адрес: 117279, г. Москва, ул. Миклухо-Маклая, 36 а, этаж 5, пом. XXIII к. 76-84 | [11 empty] | Юр. адрес: 117279, г. Москва, ул. Миклухо-Маклая, 36 а, этаж 5, пом. XXIII к. 76-84 | [8 empty] | нагр |  |  | X0 | Y0 | R |  | нагр |  |  |  | X0 | Y0 | R | нагр |  |  |  | X0 | Y0 | R |  | нагр |  |  |  | X0 | Y0 | R
Телефон/факс +7 (495) 132-30-00, Адрес электронной почты inbox@inj-geo.ru | [11 empty] | Телефон/факс +7 (495) 132-30-00, Адрес электронной почты inbox@inj-geo.ru | [12 empty] | 0 | [7 empty] | 0 | [6 empty] | 0 | [7 empty] | 0
[21 empty] | девиатор | [6 empty] | девиатор | [6 empty] | девиатор | [7 empty] | девиатор
Испытательная лаборатория ООО «ИнжГео» | [11 empty] | Испытательная лаборатория ООО «ИнжГео» | [8 empty] | x0 | Угол | X | Y |  |  |  | x0 |  | Угол | X | Y |  |  | x0 |  | Угол | X | Y |  |  |  | x0 |  | Угол | X | Y
Адрес места осуществления деятельности лаборатории: г. Москва, просп. Вернадского, д. 51, стр. 1 | [11 empty] | Адрес места осуществления деятельности лаборатории: г. Москва, просп. Вернадского, д. 51, стр. 1 | [9 empty] | 0 | [7 empty] | 0 | [6 empty] | 0 | [7 empty] | 0
Телефон +7(910)4557682, E-mail: slg85@mail.ru | [11 empty] | Телефон +7(910)4557682, E-mail: slg85@mail.ru | [9 empty] | 5 | [7 empty] | 5 | [6 empty] | 5 | [7 empty] | 5
[22 empty] | 10 | [7 empty] | 10 | [6 empty] | 10 | [7 empty] | 10
[12 empty] | Протокол испытаний № 13-63/60 от 28-12-2022 | [9 empty] | 15 | [7 empty] | 15 | [6 empty] | 15 | [7 empty] | 15
[22 empty] | 20 | [7 empty] | 20 | [6 empty] | 20 | [7 empty] | 20
[12 empty] | Наименование и адрес заказчика: Переход трубопровода через р. Енисей | [9 empty] | 25 | [7 empty] | 25 | [6 empty] | 25 | [7 empty] | 25
[12 empty] | Наименование объекта: ООО Регионстрой | [9 empty] | 30 | [7 empty] | 30 | [6 empty] | 30 | [7 empty] | 30
Наименование используемого метода/методики: ГОСТ 12248.4-2020 | [11 empty] | Наименование используемого метода/методики: ГОСТ 12248.3-2020 | [9 empty] | 35 | [7 empty] | 35 | [6 empty] | 35 | [7 empty] | 35
Условия проведения испытания: температура окружающей среды (18 - 25)0С, влажность воздуха (40 - 75)% | [11 empty] | Условия проведения испытания: температура окружающей среды (18 - 25)0С, влажность воздуха (40 - 75)% | [9 empty] | 40 | [7 empty] | 40 | [6 empty] | 40 | [7 empty] | 40
[12 empty] | Дата получение объекта подлежащего испытаниям: 01-12-2022 | [9 empty] | 45 | [7 empty] | 45 | [6 empty] | 45 | [7 empty] | 45
[12 empty] | Дата испытания: 25.10.2022-19.11.2060 | [9 empty] | 50 | [7 empty] | 50 | [6 empty] | 50 | [7 empty] | 50
[22 empty] | 55 | [7 empty] | 55 | [6 empty] | 55 | [7 empty] | 55
Испытание грунтов методом трехосного сжатия | [11 empty] | Испытание грунтов методом трехосного сжатия | [9 empty] | 60 | [7 empty] | 60 | [6 empty] | 60 | [7 empty] | 60
[22 empty] | 65 | [7 empty] | 65 | [6 empty] | 65 | [7 empty] | 65
Лабораторный номер: | [6 empty] | We, д.е. = |  |  |  |  | Лабораторный номер: |  | 1095 |  |  |  | We, д.е. = | 0.574907045 |  |  | 70 | [7 empty] | 70 | [6 empty] | 70 | [7 empty] | 70
Номер скважины: | [6 empty] | ρ, г/см3 = |  |  |  |  | Номер скважины: |  | BH-019 |  |  |  | ρ, г/см3 = | 1.64 |  |  | 75 | [7 empty] | 75 | [6 empty] | 75 | [7 empty] | 75
Глубина отбора, м: | [6 empty] | ρs, г/см3 = |  |  |  |  | Глубина отбора, м: |  | 2 |  |  |  | ρs, г/см3 = | 2.7 |  |  | 80 | [7 empty] | 80 | [6 empty] | 80 | [7 empty] | 80
Наименование грунта: | [6 empty] | e, д.е. = |  |  |  |  | Наименование грунта: |  | Суглинок, после оттаивания текучий, легкий пылеватый |  |  |  | e, д.е. = | 1.592835 |  |  | 85 | [7 empty] | 85 | [6 empty] | 85 | [7 empty] | 85
Схема проведения опыта: | [6 empty] | IL, д.е. = |  |  |  |  | Схема проведения опыта: |  | КД |  |  |  | IL, д.е. = | 2.945 |  |  | 90 | [7 empty] | 90 | [6 empty] | 90 | [7 empty] | 90
[22 empty] | 95 | [7 empty] | 95 | [6 empty] | 95 | [7 empty] | 95
[22 empty] | 100 | [7 empty] | 100 | [6 empty] | 100 | [7 empty] | 100
Результаты испытаний | [11 empty] | Результаты испытаний | [9 empty] | 105 | [7 empty] | 105 | [6 empty] | 105 | [7 empty] | 105
[22 empty] | 110 | [7 empty] | 110 | [6 empty] | 110 | [7 empty] | 110
[22 empty] | 115 | [7 empty] | 115 | [6 empty] | 115 | [7 empty] | 115
[22 empty] | 120 | [7 empty] | 120 | [6 empty] | 120 | [7 empty] | 120
[22 empty] | 125 | [7 empty] | 125 | [6 empty] | 125 | [7 empty] | 125
[22 empty] | 130 | [7 empty] | 130 | [6 empty] | 130 | [7 empty] | 130
[22 empty] | 135 | [7 empty] | 135 | [6 empty] | 135 | [7 empty] | 135
[22 empty] | 140 | [7 empty] | 140 | [6 empty] | 140 | [7 empty] | 140
[22 empty] | 145 | [7 empty] | 145 | [6 empty] | 145 | [7 empty] | 145
[22 empty] | 150 | [7 empty] | 150 | [6 empty] | 150 | [7 empty] | 150
[22 empty] | 155 | [7 empty] | 155 | [6 empty] | 155 | [7 empty] | 155
[22 empty] | 160 | [7 empty] | 160 | [6 empty] | 160 | [7 empty] | 160
[22 empty] | 165 | [7 empty] | 165 | [6 empty] | 165 | [7 empty] | 165
[22 empty] | 170 | [7 empty] | 170 | [6 empty] | 170 | [7 empty] | 170
[22 empty] | 175 | [7 empty] | 175 | [6 empty] | 175 | [7 empty] | 175
[22 empty] | 180 | [7 empty] | 180 | [6 empty] | 180 | [7 empty] | 180
[13 empty] | Давление в камере, Мпа σ3 | Вертикальная нагрузка, Мпа σ1 | Поровое давление, Мпа u
| K0, д.е. | 0.809191 |  |  |  |  | Коэфф. Точки | [5 empty] | 0.05 | 0.08328499 | [5 empty] | 1 | [6 empty] | σ3,кПа | σ1,кПа | u, кПа |  |  |  | 4
| q_zg, МПа | 0.04045955 | [10 empty] | 0.15 | 0.2304454 | [27 empty] | δ3, Мпа | δ1-δ3, МПа | δ1, МПа | δ1, КПа
|  |  | Модуль деформации, МПа: | [9 empty] | 0.25 | 0.3776059 | [21 empty] | С, МПа:
|  |  | Е0= |  | Точки модуля (полное напр.), МПа |  |  |  | 0.04045955 | 0.06473528 | [25 empty] | φ, град:
|  |  | E50 = |  | qf (полное напр.), МПа |  |  |  | 0.06092408 | [26 empty] | E, Мпа
|  |  | Коэф. Поперечной деформации, ϑ = | [9 empty] | Эффективные значения угла внутреннего трения и удельного сцепления ϕ', С' | [13 empty] | x | 0
[13 empty] | ϕ', град. = | 11 | [12 empty] | y |  |  |  | С, кПа | φ,°
[13 empty] | С', МПа = | 0.004
| Исполнитель: | [6 empty] | Морозов Д.С. |  |  |  |  | Исполнитель: |  |  |  |  | Морозов Д.С.
| Начальник исп. лаборатории: | [6 empty] | Семиколенова Л.Г. |  |  |  |  | Начальник исп. лаборатории: |  |  |  |  | Семиколенова Л.Г.
Лист 1 , всего листов 2 | [11 empty] | Лист 2 , всего листов 2
Частичное воспроизведение протокола испытаний без письменного разрешения ООО «ИнжГео» ЗАПРЕЩАЕТСЯ | [11 empty] | Частичное воспроизведение протокола испытаний без письменного разрешения ООО «ИнжГео» ЗАПРЕЩАЕТСЯ
[5 empty] | второй график |  | первый график | [9 empty] | К Пуассона
dev50 | epsE50 | ind | devE0 | epsE0 | dev | eps | sigma |  | dev1 | eps1 | dev2 | eps2 | dev3 | eps3 |  | Глины
0.01092408 | 0.0101073 |  |  |  | 0 | 0 |  |  | 0 | 0 | 0 | 0 | 0 | 0 |  | < 0 | 0,20-0,30
ind |  |  |  |  | 0.003391735 | 0.001633013 |  |  | 0.003261301 | 0.001644989 | 0.009238602 | 0.001648996 | 0.01536274 | 0.001649714 |  | 0-0,25 | 0,30-0,38
2 |  |  |  |  | 0.006068933 | 0.0033691 |  |  | 0.006178135 | 0.003289978 | 0.01786816 | 0.003297991 | 0.02936894 | 0.003299427 |  | 0,25< | 0,38-0,45
E0 |  |  |  |  | 0.007547315 | 0.004899038 |  |  | 0.0075 | 0.004163542 | 0.0225 | 0.0044293 | 0.0375 | 0.004476927 |  | Суглинки | 0,35-0,37
epsE0 | devE0 |  |  |  | 0.007805772 | 0.00653205 |  |  | 0.01055858 | 0.006579956 | 0.02749149 | 0.006595982 | 0.04488484 | 0.006598854 |  | Пески и супеси | 0,30-0,35
0.0033691 | 0.006068933 |  |  |  | 0.007839284 | 0.008165063 |  |  | 0.01235895 | 0.008224946 | 0.03112543 | 0.008244978 | 0.05072238 | 0.008248568
[5 empty] | 0.01092408 | 0.0101073 |  |  | 0.01397143 | 0.009869935 | 0.0341728 | 0.009893973 | 0.05487465 | 0.009898281
График E50 |  | График E |  |  | 0.01164448 | 0.01143109 |  |  | 0.01550853 | 0.01151492 | 0.03689551 | 0.01154297 | 0.05910775 | 0.01154799
eps | q | sigma |  |  | 0.01052082 | 0.0130641 |  |  | 0.0166425 | 0.012490625 | 0.04022271 | 0.0132879 | 0.06380293 | 0.01343078
Горизонтальная линия E50 |  | Касательная |  |  | 0.0133776 | 0.01469711 |  |  | 0.01834088 | 0.0148049 | 0.04238015 | 0.01484096 | 0.06715653 | 0.01484742
0 |  | a | b |  | 0.01420849 | 0.01633013 |  |  | 0.01986352 | 0.01644989 | 0.04547353 | 0.01648996 | 0.07199298 | 0.01649714
|  |  | 0 |  | 0.01400715 | 0.01796314 |  |  | 0.02085233 | 0.01809488 | 0.04869522 | 0.01813895 | 0.07612278 | 0.01814685
Вертикальная линия E50 |  | p1 и p2 |  |  | 0.01376726 | 0.01959615 |  |  | 0.02239703 | 0.01973987 | 0.05160517 | 0.01978795 | 0.0811758 | 0.01979656
| 0 | 0 |  |  | 0.01448249 | 0.02122916 |  |  | 0.0234874 | 0.02138486 | 0.05456332 | 0.02143694 | 0.08638194 | 0.02144628
[5 empty] | 0.01514651 | 0.02286218 |  |  | 0.02461317 | 0.02302985 | 0.05752964 | 0.02308594 | 0.09067109 | 0.02309599
Касательная линия E50 |  |  |  |  | 0.01575299 | 0.02449519 |  |  | 0.02556409 | 0.02467484 | 0.05976406 | 0.02473493 | 0.09477313 | 0.0247457
0 | 0 | Горизонтальная 1 |  |  | 0.0182956 | 0.0261282 |  |  | 0.02672993 | 0.02631983 | 0.06282654 | 0.02638393 | 0.09921795 | 0.02639542
[5 empty] | 0.01876801 | 0.02776121 |  |  | 0.02740042 | 0.02796481 | 0.06537704 | 0.02803292 | 0.1027354 | 0.02804513
Горизонтальная линия qкр |  |  |  |  | 0.0181639 | 0.02939423 |  |  | 0.02826532 | 0.0296098 | 0.0669755 | 0.02968192 | 0.1060555 | 0.02969484
Горизонтальная линия q |  | Горизонтальная 2 |  |  | 0.01947693 | 0.03102724 |  |  | 0.02871439 | 0.03125479 | 0.06898187 | 0.03133091 | 0.108908 | 0.03134456
0 |  | 0 |  |  | 0.0197378 | 0.03266025 |  |  | 0.02943736 | 0.03289978 | 0.0706561 | 0.03297991 | 0.1114228 | 0.03299427
[5 empty] | 0.01999115 | 0.03429326 |  |  | 0.02994969 | 0.03454477 | 0.07136494 | 0.03462891 | 0.1128338 | 0.03464398
Вертикальная линия q |  |  |  |  | 0.02023548 | 0.03592628 |  |  | 0.03024216 | 0.03618976 | 0.07292761 | 0.0362779 | 0.1152646 | 0.0362937
| 0 |  |  |  | 0.01846909 | 0.03755929 |  |  | 0.03062146 | 0.03783475 | 0.07376106 | 0.0379269 | 0.1161499 | 0.03794341
[5 empty] | 0.01869028 | 0.0391923 |  |  | 0.03098495 | 0.03947974 | 0.07405887 | 0.03957589 | 0.1184793 | 0.03959312
[5 empty] | 0.02089736 | 0.04082532 |  |  | 0.03113 | 0.04112473 | 0.0755146 | 0.04122489 | 0.1196427 | 0.04124284
[5 empty] | 0.02008862 | 0.04245833 |  |  | 0.03155394 | 0.04276972 | 0.07642182 | 0.04287388 | 0.1208299 | 0.04289255
[5 empty] | 0.02026238 | 0.04409134 |  |  | 0.03195415 | 0.04441471 | 0.07667409 | 0.04452288 | 0.1211306 | 0.04454226
[5 empty] | 0.02041694 | 0.04572435 |  |  | 0.03202798 | 0.0460597 | 0.07766499 | 0.04617187 | 0.1228346 | 0.04619198
[5 empty] | 0.01955059 | 0.04735737 |  |  | 0.0323728 | 0.04770468 | 0.07848808 | 0.04782087 | 0.1244318 | 0.04784169
[5 empty] | 0.02066165 | 0.04899038 |  |  | 0.03258595 | 0.04934967 | 0.07893693 | 0.04946987 | 0.1250118 | 0.04949141
[5 empty] | 0.01974842 | 0.05062339 |  |  | 0.03276479 | 0.05099466 | 0.07930511 | 0.05111886 | 0.1252645 | 0.05114112
[5 empty] | 0.0208092 | 0.0522564 |  |  | 0.03300669 | 0.05263965 | 0.07978619 | 0.05276786 | 0.1264797 | 0.05279083
[5 empty] | 0.02184816 | 0.05388942 |  |  | 0.033009 | 0.05428464 | 0.07947373 | 0.05441685 | 0.1267471 | 0.05444055
[5 empty] | 0.01984711 | 0.05552243 |  |  | 0.03328499 | 0.05592963 | 0.08044543 | 0.05606585 | 0.1276059 | 0.05609026
[5 empty] | 0.02183443 | 0.05715544 |  |  | 0.03328466 | 0.05757462 | 0.08024248 | 0.05771484 | 0.1266978 | 0.05773997
[5 empty] | 0.02180806 | 0.05878845 |  |  | 0.03316954 | 0.05921961 | 0.08002897 | 0.05936384 | 0.1265843 | 0.05938969
[5 empty] | 0.02076889 | 0.06042147 |  |  | 0.03313299 | 0.0608646 | 0.07996057 | 0.06101283 | 0.1268816 | 0.0610394
[5 empty] | 0.02171782 | 0.06205448 |  |  | 0.0329764 | 0.06250959 | 0.07974216 | 0.06266183 | 0.1262991 | 0.06268911
[5 empty] | 0.01965573 | 0.06368749 |  |  | 0.03310116 | 0.06415458 | 0.07937713 | 0.06431083 | 0.1267422 | 0.06433883
[5 empty] | 0.02158354 | 0.0653205 |  |  | 0.03290866 | 0.06579956 | 0.07946887 | 0.06595982 | 0.1256163 | 0.06598854
[5 empty] | 0.02050212 | 0.06695352 |  |  | 0.03260029 | 0.06744455 | 0.07932076 | 0.06760882 | 0.1255267 | 0.06763825
[5 empty] | 0.02041238 | 0.06858653 |  |  | 0.03267745 | 0.06908954 | 0.07913621 | 0.06925781 | 0.124879 | 0.06928797
[5 empty] | 0.02031521 | 0.07021954 |  |  | 0.03234153 | 0.07073453 | 0.07841859 | 0.07090681 | 0.1246783 | 0.07093768
[5 empty] | 0.01921149 | 0.07185255 |  |  | 0.03229393 | 0.07237952 | 0.0783713 | 0.0725558 | 0.1238302 | 0.07258739
[5 empty] | 0.02010214 | 0.07348557 |  |  | 0.03213602 | 0.07402451 | 0.07799773 | 0.0742048 | 0.12414 | 0.07423711
[5 empty] | 0.01998803 | 0.07511858 |  |  | 0.03216922 | 0.0756695 | 0.07760127 | 0.07585379 | 0.1225131 | 0.07588682
[5 empty] | 0.01987007 | 0.07675159 |  |  | 0.0318949 | 0.07731449 | 0.0769853 | 0.07750279 | 0.1217549 | 0.07753653
[5 empty] | 0.01874915 | 0.07838461 |  |  | 0.03151446 | 0.07895948 | 0.07625323 | 0.07915178 | 0.1220708 | 0.07918625
[5 empty] | 0.01862616 | 0.08001762 |  |  | 0.0314293 | 0.08060447 | 0.07590843 | 0.08080078 | 0.121266 | 0.08083596
[5 empty] | 0.019502 | 0.08165063 |  |  | 0.0312408 | 0.08224946 | 0.0760543 | 0.08244978 | 0.1207462 | 0.08248568
[5 empty] | 0.02037756 | 0.08328364 |  |  | 0.03095036 | 0.08389444 | 0.07499422 | 0.08409877 | 0.1194165 | 0.08413539
[5 empty] | 0.01825373 | 0.08491666 |  |  | 0.03095937 | 0.08553943 | 0.07453159 | 0.08574777 | 0.1190824 | 0.0857851
[5 empty] | 0.01813129 | 0.08654967 |  |  | 0.03066922 | 0.08718442 | 0.0746698 | 0.08739676 | 0.1185494 | 0.08743482
[5 empty] | 0.01799792 | 0.08818268 |  |  | 0.03068129 | 0.08882941 | 0.07391224 | 0.08904576 | 0.1171227 | 0.08908453
[5 empty] | 0.01784704 | 0.08981569 |  |  | 0.03017836 | 0.0904744 | 0.07334226 | 0.09069475 | 0.1170814 | 0.09073424
[5 empty] | 0.01968157 | 0.09144871 |  |  | 0.03004812 | 0.09211939 | 0.07280632 | 0.09234375 | 0.1151374 | 0.09238396
[5 empty] | 0.0175044 | 0.09308172 |  |  | 0.02979509 | 0.09376438 | 0.0721112 | 0.09399274 | 0.1151983 | 0.09403367
[5 empty] | 0.01731847 | 0.09471473 |  |  | 0.0294238 | 0.09540937 | 0.07136795 | 0.09564174 | 0.1143817 | 0.09568338
[5 empty] | 0.01812668 | 0.09634774 |  |  | 0.02943881 | 0.09705436 | 0.07128761 | 0.09729074 | 0.1121051 | 0.0973331
[5 empty] | 0.01793194 | 0.09798076 |  |  | 0.02894464 | 0.09869935 | 0.07028123 | 0.09893973 | 0.1121861 | 0.09898281
[5 empty] | 0.01873717 | 0.09961377 |  |  | 0.02864582 | 0.1003443 | 0.06955984 | 0.1005887 | 0.1100423 | 0.1006325
[5 empty] | 0.01854528 | 0.1012468 |  |  | 0.02834691 | 0.1019893 | 0.0686345 | 0.1022377 | 0.1092911 | 0.1022822
[5 empty] | 0.01835919 | 0.1028798 |  |  | 0.02795242 | 0.1036343 | 0.06821625 | 0.1038867 | 0.1086502 | 0.103932
[5 empty] | 0.0171818 | 0.1045128 |  |  | 0.02786691 | 0.1052793 | 0.06781614 | 0.1055357 | 0.1066369 | 0.1055817
[5 empty] | 0.01599969 | 0.1061458 |  |  | 0.02769487 | 0.1069243 | 0.0668452 | 0.1071847 | 0.106569 | 0.1072314
[5 empty] | 0.01780115 | 0.1077788 |  |  | 0.02711481 | 0.1085693 | 0.06618466 | 0.1088337 | 0.105524 | 0.1088811
[5 empty] | 0.01759036 | 0.1094118 |  |  | 0.02710951 | 0.1102143 | 0.065163 | 0.1104827 | 0.1039842 | 0.1105308
[5 empty] | 0.01537149 | 0.1110449 |  |  | 0.02658547 | 0.1118593 | 0.06439078 | 0.1121317 | 0.1024626 | 0.1121805
[5 empty] | 0.01614871 | 0.1126779 |  |  | 0.0263492 | 0.1135042 | 0.06368379 | 0.1137807 | 0.1017845 | 0.1138302
[5 empty] | 0.01492618 | 0.1143109 |  |  | 0.02580718 | 0.1151492 | 0.06325786 | 0.1154297 | 0.09957481 | 0.1154799
[5 empty] | 0.01470809 | 0.1159439 |  |  | 0.02566591 | 0.1167942 | 0.06172878 | 0.1170787 | 0.09855874 | 0.1171297
[5 empty] | 0.01449859 | 0.1175769 |  |  | 0.02543188 | 0.1184392 | 0.06141238 | 0.1187277 | 0.09766139 | 0.1187794
[5 empty] | 0.01630187 | 0.1192099 |  |  | 0.02501158 | 0.1200842 | 0.06052446 | 0.1203767 | 0.09640787 | 0.1204291
[5 empty] | 0.01412208 | 0.1208429 |  |  | 0.02481152 | 0.1217292 | 0.05948083 | 0.1220257 | 0.09522329 | 0.1220788
[5 empty] | 0.01596341 | 0.1224759 |  |  | 0.02433818 | 0.1233742 | 0.0590973 | 0.1236747 | 0.09343276 | 0.1237285
[5 empty] | 0.01483001 | 0.124109 |  |  | 0.02429805 | 0.1250192 | 0.05838968 | 0.1253237 | 0.09266139 | 0.1253782
[5 empty] | 0.01472606 | 0.125742 |  |  | 0.02399764 | 0.1266642 | 0.05787378 | 0.1269727 | 0.0926343 | 0.1270279
[5 empty] | 0.01465574 | 0.127375 |  |  | 0.02394343 | 0.1283092 | 0.05716541 | 0.1286217 | 0.0907766 | 0.1286777
[5 empty] | 0.0156232 | 0.129008 |  |  | 0.02364193 | 0.1299541 | 0.05718039 | 0.1302706 | 0.09051339 | 0.1303274
[5 empty] | 0.01562301 | 0.130641 |  |  | 0.02379961 | 0.1315991 | 0.05733451 | 0.1319196 | 0.09116979 | 0.1319771
[5 empty] | 0.0156304 | 0.132274 |  |  | 0.02350216 | 0.1332441 | 0.05672205 | 0.1335686 | 0.09054285 | 0.1336268
[5 empty] | 0.01564356 | 0.133907 |  |  | 0.02351476 | 0.1348891 | 0.05714621 | 0.1352176 | 0.09057937 | 0.1352765
[5 empty] | 0.01466219 | 0.13554 |  |  | 0.0236362 | 0.1365341 | 0.0571922 | 0.1368666 | 0.09135065 | 0.1369262
[5 empty] | 0.01468596 | 0.1371731 |  |  | 0.02366602 | 0.1381791 | 0.05685886 | 0.1385156 | 0.09055482 | 0.1385759
[5 empty] | 0.01371459 | 0.1388061 |  |  | 0.02370374 | 0.1398241 | 0.05734502 | 0.1401646 | 0.09079005 | 0.1402256
[5 empty] | 0.01574777 | 0.1404391 |  |  | 0.02384888 | 0.1414691 | 0.05754952 | 0.1418136 | 0.09055449 | 0.1418754
[5 empty] | 0.01378518 | 0.1420721 |  |  | 0.02400095 | 0.1431141 | 0.0573712 | 0.1434626 | 0.0918463 | 0.1435251
[5 empty] | 0.01482652 | 0.1437051 |  |  | 0.0239595 | 0.144759 | 0.0581089 | 0.1451116 | 0.09206362 | 0.1451748
[5 empty] | 0.01587148 | 0.1453381 |  |  | 0.02402403 | 0.146404 | 0.05826145 | 0.1467606 | 0.09190463 | 0.1468245
[5 empty] | 0.01391976 | 0.1469711 |  |  | 0.02389407 | 0.148049 | 0.0577277 | 0.1484096 | 0.09176746 | 0.1484742
[5 empty] | 0.01597105 | 0.1486041 |  |  | 0.02426915 | 0.149694 | 0.05860649 | 0.1500586 | 0.09295028 | 0.1501239
[5 empty] | 0.01603697 | 0.1502372 |  |  | 0.02404878 | 0.151339 | 0.05829664 | 0.1517076 | 0.09215123 | 0.1517736
[5 empty] | 0.01515106 | 0.1518702 |  |  | 0.02416427 | 0.152984 | 0.05833622 | 0.1533566 | 0.09242203 | 0.1534234
[5 empty] | 0.01630708 | 0.1535032 |  |  | 0.02435516 | 0.154629 | 0.05885474 | 0.1550056 | 0.09387331 | 0.1550731
[5 empty] | 0.01549577 | 0.1551362 |  |  | 0.02470756 | 0.156274 | 0.05973162 | 0.1566546 | 0.09477856 | 0.1567228
[5 empty] | 0.01570789 | 0.1567692 |  |  | 0.02510709 | 0.157919 | 0.0604318 | 0.1583036 | 0.09598208 | 0.1583725
[5 empty] | 0.01493418 | 0.1584022 |  |  | 0.02523933 | 0.1595639 | 0.06132021 | 0.1599526 | 0.09682816 | 0.1600222
[5 empty] | 0.01716539 | 0.1600352 |  |  | 0.02558987 | 0.1612089 | 0.06236178 | 0.1616016 | 0.09846111 | 0.1616719
[5 empty] | 0.01639228 | 0.1616682 |  |  | 0.02614432 | 0.1628539 | 0.06302143 | 0.1632506 | 0.1000252 | 0.1633216
[5 empty] | 0.01660559 | 0.1633013 |  |  | 0.02628828 | 0.1644989 | 0.0636641 | 0.1648996 | 0.1014648 | 0.1649714
[5 empty] | 0.01679607 | 0.1649343 |  |  | 0.02670732 | 0.1661439 | 0.06455472 | 0.1665485 | 0.1026241 | 0.1666211
[5 empty] | 0.01696136 | 0.1665673 |  |  | 0.02688705 | 0.1677889 | 0.06555821 | 0.1681975 | 0.1028475 | 0.1682708
[5 empty] | 0.01612062 | 0.1682003 |  |  | 0.02723601 | 0.1694339 | 0.06606999 | 0.1698465 | 0.1049218 | 0.1699205
[5 empty] | 0.01727605 | 0.1698333 |  |  | 0.02767862 | 0.1710789 | 0.06656119 | 0.1714955 | 0.105061 | 0.1715702
[5 empty] | 0.01842794 | 0.1714663 |  |  | 0.02781543 | 0.1727239 | 0.06693806 | 0.1731445 | 0.1064774 | 0.1732199
[5 empty] | 0.01857658 | 0.1730993 |  |  | 0.02784691 | 0.1743688 | 0.06730171 | 0.1747935 | 0.1065727 | 0.1748696
[5 empty] | 0.01772226 | 0.1747323 |  |  | 0.0283735 | 0.1760138 | 0.06785326 | 0.1764425 | 0.1082487 | 0.1765193
[5 empty] | 0.01886527 | 0.1763654 |  |  | 0.02829568 | 0.1776588 | 0.06899382 | 0.1780915 | 0.1087072 | 0.1781691
[5 empty] | 0.01800592 | 0.1779984 |  |  | 0.02851388 | 0.1793038 | 0.06922451 | 0.1797405 | 0.1096499 | 0.1798188
[5 empty] | 0.01714449 | 0.1796314 |  |  | 0.02892858 | 0.1809488 | 0.06974643 | 0.1813895 | 0.1101787 | 0.1814685
[5 empty] | 0.01728128 | 0.1812644 |  |  | 0.02894023 | 0.1825938 | 0.07026069 | 0.1830385 | 0.1110952 | 0.1831182
[5 empty] | 0.01841658 | 0.1828974 |  |  | 0.02934928 | 0.1842388 | 0.07046842 | 0.1846875 | 0.1123013 | 0.1847679
[5 empty] | 0.01855145 | 0.1845304 |  |  | 0.02945619 | 0.1858838 | 0.07127072 | 0.1863365 | 0.1132987 | 0.1864176
[5 empty] | 0.01969367 | 0.1861634 |  |  | 0.02956619 | 0.1875288 | 0.07207474 | 0.1879855 | 0.1137975 | 0.1880673
[5 empty] | 0.01884122 | 0.1877965 |  |  | 0.02978846 | 0.1891737 | 0.07240828 | 0.1896345 | 0.1146426 | 0.1897171
[5 empty] | 0.01898906 | 0.1894295 |  |  | 0.03011598 | 0.1908187 | 0.07275845 | 0.1912835 | 0.1158153 | 0.1913668
[5 empty] | 0.01913214 | 0.1910625 |  |  | 0.0302409 | 0.1924637 | 0.07310616 | 0.1929325 | 0.1167851 | 0.1930165
[5 empty] | 0.01826543 | 0.1926955 |  |  | 0.03055536 | 0.1941087 | 0.07343228 | 0.1945815 | 0.1171218 | 0.1946662
[5 empty] | 0.01938388 | 0.1943285 |  |  | 0.03065152 | 0.1957537 | 0.07401771 | 0.1962305 | 0.1174949 | 0.1963159
[5 empty] | 0.01948246 | 0.1959615 |  |  | 0.03082152 | 0.1973987 | 0.07484334 | 0.1978795 | 0.1183742 | 0.1979656
[5 empty] | 0.02055612 | 0.1975945 |  |  | 0.03105752 | 0.1990437 | 0.07529005 | 0.1995285 | 0.1192291 | 0.1996153
[5 empty] | 0.01861059 | 0.1992275 |  |  | 0.03135331 | 0.2006887 | 0.07553908 | 0.2011775 | 0.1195297 | 0.201265
[5 empty] | 0.02066348 | 0.2008606 |  |  | 0.03113548 | 0.2023337 | 0.07533896 | 0.2028264 | 0.1194471 | 0.2029148
[5 empty] | 0.02071519 | 0.2024936 |  |  | 0.03131584 | 0.2039787 | 0.07613447 | 0.2044754 | 0.1204576 | 0.2045645
[5 empty] | 0.0207657 | 0.2041266 |  |  | 0.03129436 | 0.2056236 | 0.07562553 | 0.2061244 | 0.1199611 | 0.2062142
[5 empty] | 0.01881499 | 0.2057596 |  |  | 0.03157102 | 0.2072686 | 0.07611206 | 0.2077734 | 0.1208573 | 0.2078639
[5 empty] | 0.01886304 | 0.2073926 |  |  | 0.03174578 | 0.2089136 | 0.07609401 | 0.2094224 | 0.1208463 | 0.2095136
[5 empty] | 0.01990985 | 0.2090256 |  |  | 0.03161862 | 0.2105586 | 0.07667129 | 0.2110714 | 0.1217278 | 0.2111633
[5 empty] | 0.02095537 | 0.2106586 |  |  | 0.0315895 | 0.2122036 | 0.07694384 | 0.2127204 | 0.1220019 | 0.212813
[5 empty] | 0.01899961 | 0.2122916 |  |  | 0.0319584 | 0.2138486 | 0.07651158 | 0.2143694 | 0.1223683 | 0.2144628
[5 empty] | 0.01904253 | 0.2139247 |  |  | 0.03172529 | 0.2154936 | 0.07707446 | 0.2160184 | 0.121827 | 0.2161125
[5 empty] | 0.02108413 | 0.2155577 |  |  | 0.03209014 | 0.2171386 | 0.07753239 | 0.2176674 | 0.1227779 | 0.2177622
[5 empty] | 0.01912438 | 0.2171907 |  |  | 0.03195292 | 0.2187836 | 0.0768853 | 0.2193164 | 0.1223208 | 0.2194119
[5 empty] | 0.01916326 | 0.2188237 |  |  | 0.0320136 | 0.2204285 | 0.07703313 | 0.2209654 | 0.1228556 | 0.2210616
[5 empty] | 0.02120076 | 0.2204567 |  |  | 0.03207215 | 0.2220735 | 0.07747581 | 0.2226144 | 0.1225823 | 0.2227113
[5 empty] | 0.01923685 | 0.2220897 |  |  | 0.03212855 | 0.2237185 | 0.07801327 | 0.2242634 | 0.1228006 | 0.224361
[5 empty] | 0.02027153 | 0.2237227 |  |  | 0.03208277 | 0.2253635 | 0.07784542 | 0.2259124 | 0.1231106 | 0.2260108
[5 empty] | 0.02030476 | 0.2253557 |  |  | 0.03223477 | 0.2270085 | 0.07837222 | 0.2275614 | 0.124012 | 0.2276605
[5 empty] | 0.02133653 | 0.2269888 |  |  | 0.03228453 | 0.2286535 | 0.07809357 | 0.2292104 | 0.1233048 | 0.2293102
[5 empty] | 0.01936683 | 0.2286218 |  |  | 0.03253201 | 0.2302985 | 0.07810942 | 0.2308594 | 0.1237889 | 0.2309599
[5 empty] | 0.02039563 | 0.2302548 |  |  | 0.0323772 | 0.2319435 | 0.0783197 | 0.2325084 | 0.1244641 | 0.2326096
[5 empty] | 0.02142292 | 0.2318878 |  |  | 0.03252006 | 0.2335885 | 0.07842432 | 0.2341574 | 0.1248304 | 0.2342593
[5 empty] | 0.01944867 | 0.2335208 |  |  | 0.03246056 | 0.2352334 | 0.07832324 | 0.2358064 | 0.1242876 | 0.235909
[5 empty] | 0.01947287 | 0.2351538 |  |  | 0.03249867 | 0.2368784 | 0.07891636 | 0.2374554 | 0.1248356 | 0.2375587
[5 empty] | 0.0194955 | 0.2367868 |  |  | 0.03263437 | 0.2385234 | 0.07900362 | 0.2391043 | 0.1251743 | 0.2392085
[5 empty] | 0.02051654 | 0.2384198 |  |  | 0.03256762 | 0.2401684 | 0.07888496 | 0.2407533 | 0.1244036 | 0.2408582
[5 empty] | 0.02153598 | 0.2400529 |  |  | 0.0327984 | 0.2418134 | 0.0789603 | 0.2424023 | 0.1256234 | 0.2425079
[5 empty] | 0.02055379 | 0.2416859 |  |  | 0.03272667 | 0.2434584 | 0.07862957 | 0.2440513 | 0.1246335 | 0.2441576
[5 empty] | 0.01956995 | 0.2433189 |  |  | 0.03275242 | 0.2451034 | 0.0792927 | 0.2457003 | 0.1259339 | 0.2458073
[5 empty] | 0.02058445 | 0.2449519 |  |  | 0.0327756 | 0.2467484 | 0.07914963 | 0.2473493 | 0.1258245 | 0.247457
[5 empty] | 0.02159727 | 0.2465849 |  |  | 0.0326962 | 0.2483934 | 0.07880027 | 0.2489983 | 0.126005 | 0.2491067
[5 empty] | 0.01960839 | 0.2482179 |  |  | 0.03281418 | 0.2500383 | 0.07884456 | 0.2506473 | 0.1258755 | 0.2507565
[5 empty] | 0.0196178 | 0.2498509 |  |  | 0.03262951 | 0.2516833 | 0.07938243 | 0.2522963 | 0.1261358 | 0.2524062
[5 empty] | 0.01962546 | 0.2514839 |  |  | 0.03284216 | 0.2533283 | 0.07921381 | 0.2539453 | 0.1262858 | 0.2540559
[5 empty] | 0.02163137 | 0.253117 |  |  | 0.03285211 | 0.2549733 | 0.07943863 | 0.2555943 | 0.1255254 | 0.2557056
[5 empty] | 0.0206355 | 0.25475 |  |  | 0.03285933 | 0.2566183 | 0.07895682 | 0.2572433 | 0.1255545 | 0.2573553
[5 empty] | 0.01963784 | 0.256383 |  |  | 0.03276378 | 0.2582633 | 0.07956831 | 0.2588923 | 0.1258729 | 0.259005
[5 empty] | 0.01963716 | 0.258016 |  |  | 0.03286545 | 0.2599083 | 0.07947303 | 0.2605413 | 0.1263806 | 0.2606547
[5 empty] | 0.0205979 | 0.259649 |  |  | 0.0326297 | 0.2615533 | 0.07880404 | 0.2621903 | 0.1256758 | 0.2623044
[5 empty] | 0.02050785 | 0.261282 |  |  | 0.03261318 | 0.2631983 | 0.07853969 | 0.2638393 | 0.1246615 | 0.2639542
[5 empty] | 0.01937279 | 0.262915 |  |  | 0.03262451 | 0.2648432 | 0.07809807 | 0.2654883 | 0.1245651 | 0.2656039
[5 empty] | 0.02019849 | 0.264548 |  |  | 0.03207271 | 0.2664882 | 0.07750109 | 0.2671373 | 0.1233215 | 0.2672536
[5 empty] | 0.01899076 | 0.2661811 |  |  | 0.03206678 | 0.2681332 | 0.07677068 | 0.2687863 | 0.1226654 | 0.2689033
[5 empty] | 0.01975536 | 0.2678141 |  |  | 0.03141574 | 0.2697782 | 0.07632878 | 0.2704353 | 0.1214319 | 0.270553
[5 empty] | 0.01849809 | 0.2694471 |  |  | 0.03132857 | 0.2714232 | 0.07509729 | 0.2720843 | 0.1200555 | 0.2722027
[5 empty] | 0.01922472 | 0.2710801 |  |  | 0.0309143 | 0.2730682 | 0.07459816 | 0.2737333 | 0.1186713 | 0.2738524
[5 empty] | 0.01994104 | 0.2727131 |  |  | 0.03038192 | 0.2747132 | 0.07365329 | 0.2753823 | 0.115814 | 0.2755022
[5 empty] | 0.01765283 | 0.2743461 |  |  | 0.02984045 | 0.2763582 | 0.07198463 | 0.2770312 | 0.1150183 | 0.2771519
[5 empty] | 0.01836587 | 0.2759791 |  |  | 0.02959888 | 0.2780032 | 0.07081409 | 0.2786802 | 0.1136193 | 0.2788016
[5 empty] | 0.01708596 | 0.2776121 |  |  | 0.02886623 | 0.2796481 | 0.0697636 | 0.2803292 | 0.1109516 | 0.2804513
[5 empty] | 0.01781886 | 0.2792452 |  |  | 0.02865149 | 0.2812931 | 0.06955509 | 0.2819782 | 0.1099501 | 0.282101
[5 empty] | 0.01757037 | 0.2808782 |  |  | 0.02826368 | 0.2829381 | 0.06861048 | 0.2836272 | 0.1083497 | 0.2837507
[5 empty] | 0.01834176 | 0.2825112 |  |  | 0.02770886 | 0.2845831 | 0.06714684 | 0.2852762 | 0.1066779 | 0.2854004
[5 empty] | 0.01611491 | 0.2841442 |  |  | 0.02736097 | 0.2862281 | 0.0668042 | 0.2869252 | 0.1055408 | 0.2870502
[5 empty] | 0.01588721 | 0.2857772 |  |  | 0.02721176 | 0.2878731 | 0.06545834 | 0.2885742 | 0.1043985 | 0.2886999
[5 empty] | 0.01565862 | 0.2874102 |  |  | 0.0268612 | 0.2895181 | 0.0649092 | 0.2902232 | 0.102751 | 0.2903496
[5 empty] | 0.01542915 | 0.2890432 |  |  | 0.02630927 | 0.2911631 | 0.06405674 | 0.2918722 | 0.1011983 | 0.2919993
[5 empty] | 0.01619877 | 0.2906762 |  |  | 0.02605594 | 0.2928081 | 0.06290089 | 0.2935212 | 0.09974017 | 0.293649
[5 empty] | 0.01496747 | 0.2923093 |  |  | 0.0257012 | 0.2944531 | 0.06224161 | 0.2951702 | 0.09827661 | 0.2952987
[5 empty] | 0.01473525 | 0.2939423 |  |  | 0.02554502 | 0.296098 | 0.06157885 | 0.2968192 | 0.09800751 | 0.2969484
[5 empty] | 0.01650208 | 0.2955753 |  |  | 0.02508739 | 0.297743 | 0.06021255 | 0.2984682 | 0.09543279 | 0.2985981
[5 empty] | 0.01526795 | 0.2972083 |  |  | 0.02462827 | 0.299388 | 0.05964266 | 0.3001172 | 0.09515239 | 0.3002479
[5 empty] | 0.01403285 | 0.2988413 |  |  | 0.02446766 | 0.301033 | 0.05836913 | 0.3017662 | 0.0928662 | 0.3018976
[5 empty] | 0.01479677 | 0.3004743 |  |  | 0.02390553 | 0.302678 | 0.05829191 | 0.3034152 | 0.09147415 | 0.3035473
[5 empty] | 0.01455968 | 0.3021073 |  |  | 0.02344185 | 0.304323 | 0.05711095 | 0.3050642 | 0.09037616 | 0.305197
[5 empty] | 0.01332159 | 0.3037403 |  |  | 0.02337661 | 0.305968 | 0.05592619 | 0.3067132 | 0.08957214 | 0.3068467
[5 empty] | 0.01508246 | 0.3053734 |  |  | 0.02300979 | 0.307613 | 0.05493758 | 0.3083622 | 0.08796202 | 0.3084964
[5 empty] | 0.0128423 | 0.3070064 |  |  | 0.02264136 | 0.309258 | 0.05464508 | 0.3100112 | 0.0868457 | 0.3101461
[5 empty] | 0.01260108 | 0.3086394 |  |  | 0.0221713 | 0.3109029 | 0.05374862 | 0.3116602 | 0.08532311 | 0.3117959
[5 empty] | 0.01435879 | 0.3102724 |  |  | 0.02169959 | 0.3125479 | 0.05264815 | 0.3133091 | 0.08329416 | 0.3134456
[5 empty] | 0.01211543 | 0.3119054 |  |  | 0.02142621 | 0.3141929 | 0.05194364 | 0.3149581 | 0.08255878 | 0.3150953
[5 empty] | 0.01387096 | 0.3135384 |  |  | 0.02115115 | 0.3158379 | 0.05103501 | 0.3166071 | 0.08101687 | 0.316745
[5 empty] | 0.01262539 | 0.3151714 |  |  | 0.02067436 | 0.3174829 | 0.04982223 | 0.3182561 | 0.07906836 | 0.3183947
[5 empty] | 0.0123787 | 0.3168044 |  |  | 0.02039585 | 0.3191279 | 0.04880523 | 0.3199051 | 0.07731317 | 0.3200444
[5 empty] | 0.01213087 | 0.3184375 |  |  | 0.02001557 | 0.3207729 | 0.04838397 | 0.3215541 | 0.0766512 | 0.3216941
[5 empty] | 0.01188189 | 0.3200705 |  |  | 0.01963352 | 0.3224179 | 0.04725839 | 0.3232031 | 0.07528239 | 0.3233438
[5 empty] | 0.01063174 | 0.3217035 |  |  | 0.01924968 | 0.3240629 | 0.04652845 | 0.3248521 | 0.07370664 | 0.3249936
[5 empty] | 0.01138042 | 0.3233365 |  |  | 0.01866401 | 0.3257078 | 0.04549409 | 0.3265011 | 0.07212388 | 0.3266433
[5 empty] | 0.01112791 | 0.3249695 |  |  | 0.0184765 | 0.3273528 | 0.04415526 | 0.3281501 | 0.07063401 | 0.328293