## 1
Общество с ограниченной ответственностью "Инженерная геология" (ООО "ИнжГео") | [11 empty] | Общество с ограниченной ответственностью "Инженерная геология" (ООО "ИнжГео")
Юр. адрес: 117279, г. Москва, ул. Миклухо-Маклая, 36 а, этаж 5, пом. XXIII к. 76-84 | [11 empty] | Юр. адрес: 117279, г. Москва, ул. Миклухо-Маклая, 36 а, этаж 5, пом. XXIII к. 76-84 | [8 empty] | нагр |  |  | X0 | Y0 | R |  | нагр |  |  |  | X0 | Y0 | R | нагр |  |  |  | X0 | Y0 | R |  | нагр |  |  |  | X0 | Y0 | R
Телефон/факс +7 (495) 132-30-00, Адрес электронной почты inbox@inj-geo.ru | [11 empty] | Телефон/факс +7 (495) 132-30-00, Адрес электронной почты inbox@inj-geo.ru | [12 empty] | 0 | [7 empty] | 0 | [6 empty] | 0 | [7 empty] | 0
[21 empty] | девиатор | [6 empty] | девиатор | [6 empty] | девиатор | [7 empty] | девиатор
Испытательная лаборатория ООО «ИнжГео» | [11 empty] | Испытательная лаборатория ООО «ИнжГео» | [8 empty] | x0 | Угол | X | Y |  |  |  | x0 |  | Угол | X | Y |  |  | x0 |  | Угол | X | Y |  |  |  | x0 |  | Угол | X | Y
Адрес места осуществления деятельности лаборатории: г. Москва, просп. Вернадского, д. 51, стр. 1 | [11 empty] | Адрес места осуществления деятельности лаборатории: г. Москва, просп. Вернадского, д. 51, стр. 1 | [9 empty] | 0 | [7 empty] | 0 | [6 empty] | 0 | [7 empty] | 0
Телефон +7(910)4557682, E-mail: slg85@mail.ru | [11 empty] | Телефон +7(910)4557682, E-mail: slg85@mail.ru | [9 empty] | 5 | [7 empty] | 5 | [6 empty] | 5 | [7 empty] | 5
[22 empty] | 10 | [7 empty] | 10 | [6 empty] | 10 | [7 empty] | 10
[12 empty] | Протокол испытаний № 13-63/65 от 02-01-2023 | [9 empty] | 15 | [7 empty] | 15 | [6 empty] | 15 | [7 empty] | 15
[22 empty] | 20 | [7 empty] | 20 | [6 empty] | 20 | [7 empty] | 20
[12 empty] | Наименование и адрес заказчика: Переход трубопровода через р. Енисей | [9 empty] | 25 | [7 empty] | 25 | [6 empty] | 25 | [7 empty] | 25
[12 empty] | Наименование объекта: ООО Регионстрой | [9 empty] | 30 | [7 empty] | 30 | [6 empty] | 30 | [7 empty] | 30
Наименование используемого метода/методики: ГОСТ 12248.4-2020 | [11 empty] | Наименование используемого метода/методики: ГОСТ 12248.3-2020 | [9 empty] | 35 | [7 empty] | 35 | [6 empty] | 35 | [7 empty] | 35
Условия проведения испытания: температура окружающей среды (18 - 25)0С, влажность воздуха (40 - 75)% | [11 empty] | Условия проведения испытания: температура окружающей среды (18 - 25)0С, влажность воздуха (40 - 75)% | [9 empty] | 40 | [7 empty] | 40 | [6 empty] | 40 | [7 empty] | 40
[12 empty] | Дата получение объекта подлежащего испытаниям: 06-12-2022 | [9 empty] | 45 | [7 empty] | 45 | [6 empty] | 45 | [7 empty] | 45
[12 empty] | Дата испытания: 25.10.2022-19.11.2065 | [9 empty] | 50 | [7 empty] | 50 | [6 empty] | 50 | [7 empty] | 50
[22 empty] | 55 | [7 empty] | 55 | [6 empty] | 55 | [7 empty] | 55
Испытание грунтов методом трехосного сжатия | [11 empty] | Испытание грунтов методом трехосного сжатия | [9 empty] | 60 | [7 empty] | 60 | [6 empty] | 60 | [7 empty] | 60
[22 empty] | 65 | [7 empty] | 65 | [6 empty] | 65 | [7 empty] | 65
Лабораторный номер: | [6 empty] | We, д.е. = |  |  |  |  | Лабораторный номер: |  | 1100 |  |  |  | We, д.е. = | 0.472777183 |  |  | 70 | [7 empty] | 70 | [6 empty] | 70 | [7 empty] | 70
Номер скважины: | [6 empty] | ρ, г/см3 = |  |  |  |  | Номер скважины: |  | BH-022 |  |  |  | ρ, г/см3 = | 1.64 |  |  | 75 | [7 empty] | 75 | [6 empty] | 75 | [7 empty] | 75
Глубина отбора, м: | [6 empty] | ρs, г/см3 = |  |  |  |  | Глубина отбора, м: |  | 1 |  |  |  | ρs, г/см3 = | 2.73 |  |  | 80 | [7 empty] | 80 | [6 empty] | 80 | [7 empty] | 80
Наименование грунта: | [6 empty] | e, д.е. = |  |  |  |  | Наименование грунта: |  | Суглинок, после оттаивания текучий, тяжелый пылеватый |  |  |  | e, д.е. = | 1.451635 |  |  | 85 | [7 empty] | 85 | [6 empty] | 85 | [7 empty] | 85
Схема проведения опыта: | [6 empty] | IL, д.е. = |  |  |  |  | Схема проведения опыта: |  | КД |  |  |  | IL, д.е. = | 2.287 |  |  | 90 | [7 empty] | 90 | [6 empty] | 90 | [7 empty] | 90
[22 empty] | 95 | [7 empty] | 95 | [6 empty] | 95 | [7 empty] | 95
[22 empty] | 100 | [7 empty] | 100 | [6 empty] | 100 | [7 empty] | 100
Результаты испытаний | [11 empty] | Результаты испытаний | [9 empty] | 105 | [7 empty] | 105 | [6 empty] | 105 | [7 empty] | 105
[22 empty] | 110 | [7 empty] | 110 | [6 empty] | 110 | [7 empty] | 110
[22 empty] | 115 | [7 empty] | 115 | [6 empty] | 115 | [7 empty] | 115
[22 empty] | 120 | [7 empty] | 120 | [6 empty] | 120 | [7 empty] | 120
[22 empty] | 125 | [7 empty] | 125 | [6 empty] | 125 | [7 empty] | 125
[22 empty] | 130 | [7 empty] | 130 | [6 empty] | 130 | [7 empty] | 130
[22 empty] | 135 | [7 empty] | 135 | [6 empty] | 135 | [7 empty] | 135
[22 empty] | 140 | [7 empty] | 140 | [6 empty] | 140 | [7 empty] | 140
[22 empty] | 145 | [7 empty] | 145 | [6 empty] | 145 | [7 empty] | 145
[22 empty] | 150 | [7 empty] | 150 | [6 empty] | 150 | [7 empty] | 150
[22 empty] | 155 | [7 empty] | 155 | [6 empty] | 155 | [7 empty] | 155
[22 empty] | 160 | [7 empty] | 160 | [6 empty] | 160 | [7 empty] | 160
[22 empty] | 165 | [7 empty] | 165 | [6 empty] | 165 | [7 empty] | 165
[22 empty] | 170 | [7 empty] | 170 | [6 empty] | 170 | [7 empty] | 170
[22 empty] | 175 | [7 empty] | 175 | [6 empty] | 175 | [7 empty] | 175
[22 empty] | 180 | [7 empty] | 180 | [6 empty] | 180 | [7 empty] | 180
[13 empty] | Давление в камере, Мпа σ3 | Вертикальная нагрузка, Мпа σ1 | Поровое давление, Мпа u
| K0, д.е. | 0.8608269 |  |  |  |  | Коэфф. Точки | [5 empty] | 0.05 | 0.07306958 | [5 empty] | 1 | [6 empty] | σ3,кПа | σ1,кПа | u, кПа |  |  |  | 4
| q_zg, МПа | 0.04304134 | [10 empty] | 0.15 | 0.2054043 | [27 empty] | δ3, Мпа | δ1-δ3, МПа | δ1, МПа | δ1, КПа
|  |  | Модуль деформации, МПа: | [9 empty] | 0.25 | 0.3377391 | [21 empty] | С, МПа:
|  |  | Е0= |  | Точки модуля (полное напр.), МПа |  |  |  | 0.04304134 | 0.06886615 | [25 empty] | φ, град:
|  |  | E50 = |  | qf (полное напр.), МПа |  |  |  | 0.06355802 | [26 empty] | E, Мпа
|  |  | Коэф. Поперечной деформации, ϑ = | [9 empty] | Эффективные значения угла внутреннего трения и удельного сцепления ϕ', С' | [13 empty] | x | 0
[13 empty] | ϕ', град. = | 8 | [12 empty] | y |  |  |  | С, кПа | φ,°
[13 empty] | С', МПа = | 0.003
| Исполнитель: | [6 empty] | Морозов Д.С. |  |  |  |  | Исполнитель: |  |  |  |  | Морозов Д.С.
| Начальник исп. лаборатории: | [6 empty] | Семиколенова Л.Г. |  |  |  |  | Начальник исп. лаборатории: |  |  |  |  | Семиколенова Л.Г.
Лист 1 , всего листов 2 | [11 empty] | Лист 2 , всего листов 2
Частичное воспроизведение протокола испытаний без письменного разрешения ООО «ИнжГео» ЗАПРЕЩАЕТСЯ | [11 empty] | Частичное воспроизведение протокола испытаний без письменного разрешения ООО «ИнжГео» ЗАПРЕЩАЕТСЯ
[5 empty] | второй график |  | первый график | [9 empty] | К Пуассона
dev50 | epsE50 | ind | devE0 | epsE0 | dev | eps | sigma |  | dev1 | eps1 | dev2 | eps2 | dev3 | eps3 |  | Глины
0.01355802 | 0.0120963 |  |  |  | 0 | 0 |  |  | 0 | 0 | 0 | 0 | 0 | 0 |  | < 0 | 0,20-0,30
ind |  |  |  |  | 0.0009387075 | 0.001643008 |  |  | 0.002813825 | 0.001652835 | 0.008351398 | 0.001660681 | 0.014177 | 0.001653548 |  | 0-0,25 | 0,30-0,38
2 |  |  |  |  | 0.006456202 | 0.0040321 |  |  | 0.005190656 | 0.003241727 | 0.01440513 | 0.003332019 | 0.02061868 | 0.002601417 |  | 0,25< | 0,38-0,45
E0 |  |  |  |  | 0.007472797 | 0.004929023 |  |  | 0.006442197 | 0.004958505 | 0.01687546 | 0.004982043 | 0.02770077 | 0.004960645 |  | Суглинки | 0,35-0,37
epsE0 | devE0 |  |  |  | 0.009158664 | 0.00657203 |  |  | 0.007786222 | 0.00661134 | 0.01914669 | 0.006642723 | 0.03167732 | 0.006614193 |  | Пески и супеси | 0,30-0,35
0.0040321 | 0.006456202 |  |  |  | 0.009644961 | 0.008215038 |  |  | 0.008644543 | 0.008264175 | 0.02085283 | 0.008303404 | 0.03449912 | 0.008267741
[5 empty] | 0.01096538 | 0.009858045 |  |  | 0.009379297 | 0.00991701 | 0.02284872 | 0.009964085 | 0.03656314 | 0.009921289
График E50 |  | График E |  |  | 0.01355802 | 0.0120963 |  |  | 0.01035262 | 0.01156984 | 0.02368923 | 0.01162477 | 0.03946632 | 0.01157484
eps | q | sigma |  |  | 0.01325794 | 0.01314406 |  |  | 0.01112665 | 0.01322268 | 0.0252292 | 0.01328545 | 0.04200562 | 0.01322839
Горизонтальная линия E50 |  | Касательная |  |  | 0.01534562 | 0.01478707 |  |  | 0.01153479 | 0.01405195 | 0.02770217 | 0.01561328125 | 0.04386954 | 0.01419389
0 |  | a | b |  | 0.01441375 | 0.01643008 |  |  | 0.012711 | 0.01652835 | 0.0286805 | 0.01660681 | 0.04757047 | 0.01653548
|  |  | 0 |  | 0.01745379 | 0.01807308 |  |  | 0.01367988 | 0.01818118 | 0.03058107 | 0.01826749 | 0.05099729 | 0.01818903
Вертикальная линия E50 |  | p1 и p2 |  |  | 0.0184572 | 0.01971609 |  |  | 0.0144492 | 0.01983402 | 0.03267227 | 0.01992817 | 0.05426643 | 0.01984258
| 0 | 0 |  |  | 0.01841543 | 0.0213591 |  |  | 0.0152076 | 0.02148685 | 0.03431691 | 0.02158885 | 0.05752849 | 0.02149613
[5 empty] | 0.02031993 | 0.02300211 |  |  | 0.01604371 | 0.02313969 | 0.03657785 | 0.02324953 | 0.06083409 | 0.02314968
Касательная линия E50 |  |  |  |  | 0.02116218 | 0.02464511 |  |  | 0.01684619 | 0.02479252 | 0.0386179 | 0.02491021 | 0.06373385 | 0.02480322
0 | 0 | Горизонтальная 1 |  |  | 0.02193363 | 0.02628812 |  |  | 0.01780366 | 0.02644536 | 0.04069991 | 0.02657089 | 0.06687838 | 0.02645677
[5 empty] | 0.02262574 | 0.02793113 |  |  | 0.01830477 | 0.02809819 | 0.04228671 | 0.02823157 | 0.06951829 | 0.02811032
Горизонтальная линия qкр |  |  |  |  | 0.02122996 | 0.02957414 |  |  | 0.01913816 | 0.02975103 | 0.04434113 | 0.02989226 | 0.07250419 | 0.02976387
Горизонтальная линия q |  | Горизонтальная 2 |  |  | 0.02373775 | 0.03121714 |  |  | 0.01969246 | 0.03140386 | 0.04592601 | 0.03155294 | 0.07468671 | 0.03141742
0 |  | 0 |  |  | 0.02414058 | 0.03286015 |  |  | 0.02015633 | 0.0330567 | 0.04740417 | 0.03321362 | 0.07621646 | 0.03307096
[5 empty] | 0.02446825 | 0.03450316 |  |  | 0.02031839 | 0.03470953 | 0.04853847 | 0.0348743 | 0.07724405 | 0.03472451
Вертикальная линия q |  |  |  |  | 0.02378549 | 0.03614617 |  |  | 0.02070081 | 0.03636237 | 0.04919172 | 0.03653498 | 0.07853011 | 0.03637806
| 0 |  |  |  | 0.02509156 | 0.03778917 |  |  | 0.0210728 | 0.0380152 | 0.04966447 | 0.03819566 | 0.07946745 | 0.03803161
[5 empty] | 0.02538434 | 0.03943218 |  |  | 0.02113528 | 0.03966804 | 0.05071726 | 0.03985634 | 0.08066913 | 0.03968516
[5 empty] | 0.02566166 | 0.04107519 |  |  | 0.02138638 | 0.04132087 | 0.05084623 | 0.04151702 | 0.08152807 | 0.04133871
[5 empty] | 0.02492139 | 0.0427182 |  |  | 0.02182427 | 0.04297371 | 0.05174685 | 0.0431777 | 0.08293719 | 0.04299225
[5 empty] | 0.02616138 | 0.0443612 |  |  | 0.02204707 | 0.04462654 | 0.0522146 | 0.04483838 | 0.08348943 | 0.0446458
[5 empty] | 0.02437949 | 0.04600421 |  |  | 0.02205292 | 0.04627938 | 0.05304496 | 0.04649906 | 0.08417771 | 0.04629935
[5 empty] | 0.02457358 | 0.04764722 |  |  | 0.02223998 | 0.04793221 | 0.0531334 | 0.04815974 | 0.08459496 | 0.0479529
[5 empty] | 0.02674149 | 0.04929023 |  |  | 0.02240639 | 0.04958505 | 0.05357539 | 0.04982043 | 0.08523409 | 0.04960645
[5 empty] | 0.02688108 | 0.05093323 |  |  | 0.02255028 | 0.05123788 | 0.05416641 | 0.05148111 | 0.08608805 | 0.05126
[5 empty] | 0.02499022 | 0.05257624 |  |  | 0.0228698 | 0.05289072 | 0.05430194 | 0.05314179 | 0.08664975 | 0.05291354
[5 empty] | 0.02506675 | 0.05421925 |  |  | 0.0228631 | 0.05454355 | 0.05477745 | 0.05480247 | 0.08711213 | 0.05456709
[5 empty] | 0.02711605 | 0.05586226 |  |  | 0.0229283 | 0.05619639 | 0.05498841 | 0.05646315 | 0.0874681 | 0.05622064
[5 empty] | 0.02711478 | 0.05750527 |  |  | 0.02306958 | 0.05784922 | 0.05540433 | 0.05812383 | 0.08773908 | 0.05787419
[5 empty] | 0.02609895 | 0.05914827 |  |  | 0.02296835 | 0.05950206 | 0.05539861 | 0.05978451 | 0.08713592 | 0.05952774
[5 empty] | 0.02606593 | 0.06079128 |  |  | 0.02295439 | 0.06115489 | 0.0553969 | 0.06144519 | 0.08738686 | 0.06118129
[5 empty] | 0.02701684 | 0.06243429 |  |  | 0.02302564 | 0.06280773 | 0.05485467 | 0.06310587 | 0.08738129 | 0.06283483
[5 empty] | 0.02495282 | 0.0640773 |  |  | 0.0227831 | 0.06446056 | 0.05527716 | 0.06476655 | 0.08702293 | 0.06448838
[5 empty] | 0.02587498 | 0.0657203 |  |  | 0.02282774 | 0.0661134 | 0.05486678 | 0.06642723 | 0.08691553 | 0.06614193
[5 empty] | 0.02678447 | 0.06736331 |  |  | 0.02266053 | 0.06776623 | 0.05462589 | 0.06808791 | 0.08666279 | 0.06779548
[5 empty] | 0.02468241 | 0.06900632 |  |  | 0.02278247 | 0.06941907 | 0.0544569 | 0.0697486 | 0.08606846 | 0.06944903
[5 empty] | 0.02556994 | 0.07064933 |  |  | 0.02269452 | 0.0710719 | 0.05426217 | 0.07140928 | 0.08553626 | 0.07110257
[5 empty] | 0.02544818 | 0.07229233 |  |  | 0.02239768 | 0.07272474 | 0.05414411 | 0.07306996 | 0.08586992 | 0.07275612
[5 empty] | 0.02531826 | 0.07393534 |  |  | 0.0224929 | 0.07437757 | 0.05400508 | 0.07473064 | 0.08487316 | 0.07440967
[5 empty] | 0.02618132 | 0.07557835 |  |  | 0.02218118 | 0.07603041 | 0.05354748 | 0.07639132 | 0.08464972 | 0.07606322
[5 empty] | 0.02503848 | 0.07722136 |  |  | 0.0222635 | 0.07768324 | 0.05367369 | 0.078052 | 0.08410332 | 0.07771677
[5 empty] | 0.02589087 | 0.07886436 |  |  | 0.02204082 | 0.07933608 | 0.05298609 | 0.07971268 | 0.08363768 | 0.07937032
[5 empty] | 0.02473963 | 0.08050737 |  |  | 0.02181414 | 0.08098891 | 0.05298707 | 0.08137336 | 0.08305655 | 0.08102386
[5 empty] | 0.02558589 | 0.08215038 |  |  | 0.02178443 | 0.08264175 | 0.05257902 | 0.08303404 | 0.08316364 | 0.08267741
[5 empty] | 0.02543077 | 0.08379339 |  |  | 0.02175266 | 0.08429458 | 0.05216432 | 0.08469472 | 0.08266268 | 0.08433096
[5 empty] | 0.0242754 | 0.08543639 |  |  | 0.02161983 | 0.08594742 | 0.05214534 | 0.0863554 | 0.08185741 | 0.08598451
[5 empty] | 0.02512092 | 0.0870794 |  |  | 0.0213869 | 0.08760025 | 0.05162449 | 0.08801609 | 0.08125154 | 0.08763806
[5 empty] | 0.0239678 | 0.08872241 |  |  | 0.02135486 | 0.08925309 | 0.05110414 | 0.08967677 | 0.08104881 | 0.08929161
[5 empty] | 0.02379855 | 0.09036542 |  |  | 0.02122315 | 0.09090592 | 0.05108668 | 0.09133745 | 0.07994902 | 0.09094515
[5 empty] | 0.02260773 | 0.09200842 |  |  | 0.02107549 | 0.09255876 | 0.05046122 | 0.09299813 | 0.07949186 | 0.0925987
[5 empty] | 0.02239903 | 0.09365143 |  |  | 0.02090973 | 0.09421159 | 0.05028993 | 0.09465881 | 0.07876501 | 0.09425225
[5 empty] | 0.02417613 | 0.09529444 |  |  | 0.02072904 | 0.09586443 | 0.04967727 | 0.09631949 | 0.07858064 | 0.0959058
[5 empty] | 0.02294271 | 0.09693745 |  |  | 0.02043662 | 0.09751726 | 0.04933098 | 0.09798017 | 0.07745087 | 0.09755935
[5 empty] | 0.02370246 | 0.09858045 |  |  | 0.02013566 | 0.0991701 | 0.04895885 | 0.09964085 | 0.07728785 | 0.09921289
[5 empty] | 0.02345905 | 0.1002235 |  |  | 0.02002935 | 0.1008229 | 0.04816865 | 0.1013015 | 0.07620374 | 0.1008664
[5 empty] | 0.02321617 | 0.1018665 |  |  | 0.01982087 | 0.1024758 | 0.04786813 | 0.1029622 | 0.07581068 | 0.10252
[5 empty] | 0.0209775 | 0.1035095 |  |  | 0.01961343 | 0.1041286 | 0.04766508 | 0.1046229 | 0.07422081 | 0.1041735
[5 empty] | 0.02174672 | 0.1051525 |  |  | 0.0195102 | 0.1057814 | 0.04666726 | 0.1062836 | 0.07364628 | 0.1058271
[5 empty] | 0.02152677 | 0.1067955 |  |  | 0.01931438 | 0.1074343 | 0.04618245 | 0.1079443 | 0.07299923 | 0.1074806
[5 empty] | 0.02029522 | 0.1084385 |  |  | 0.01892645 | 0.1090871 | 0.0458184 | 0.1096049 | 0.0725843 | 0.1091342
[5 empty] | 0.02204402 | 0.1100815 |  |  | 0.01882442 | 0.1107399 | 0.04575843 | 0.1112656 | 0.0713196 | 0.1107877
[5 empty] | 0.01977843 | 0.1117245 |  |  | 0.01870642 | 0.1123928 | 0.04525516 | 0.1129263 | 0.07049312 | 0.1124413
[5 empty] | 0.02150372 | 0.1133675 |  |  | 0.01847701 | 0.1140456 | 0.04461736 | 0.114587 | 0.06992225 | 0.1140948
[5 empty] | 0.01922517 | 0.1150105 |  |  | 0.01814077 | 0.1156984 | 0.04405614 | 0.1162477 | 0.06912437 | 0.1157484
[5 empty] | 0.02094805 | 0.1166535 |  |  | 0.01800226 | 0.1173513 | 0.04318264 | 0.1179083 | 0.06851687 | 0.1174019
[5 empty] | 0.01967763 | 0.1182965 |  |  | 0.01756603 | 0.1190041 | 0.04270797 | 0.119569 | 0.06761715 | 0.1190555
[5 empty] | 0.01841918 | 0.1199396 |  |  | 0.01733667 | 0.120657 | 0.04224326 | 0.1212297 | 0.06614257 | 0.120709
[5 empty] | 0.01817797 | 0.1215826 |  |  | 0.01721873 | 0.1223098 | 0.04159962 | 0.1228904 | 0.06561054 | 0.1223626
[5 empty] | 0.01995927 | 0.1232256 |  |  | 0.01701678 | 0.1239626 | 0.04088818 | 0.1245511 | 0.06503844 | 0.1240161
[5 empty] | 0.01876836 | 0.1248686 |  |  | 0.01693539 | 0.1256155 | 0.04082007 | 0.1262117 | 0.06374365 | 0.1256697
[5 empty] | 0.0176105 | 0.1265116 |  |  | 0.01657912 | 0.1272683 | 0.04010639 | 0.1278724 | 0.06304357 | 0.1273232
[5 empty] | 0.01849097 | 0.1281546 |  |  | 0.01645253 | 0.1289211 | 0.03975828 | 0.1295331 | 0.06315557 | 0.1289768
[5 empty] | 0.01741504 | 0.1297976 |  |  | 0.0164602 | 0.130574 | 0.03938686 | 0.1311938 | 0.06269706 | 0.1306303
[5 empty] | 0.01838798 | 0.1314406 |  |  | 0.01650668 | 0.1322268 | 0.03930325 | 0.1328545 | 0.0624854 | 0.1322839
[5 empty] | 0.01939174 | 0.1330836 |  |  | 0.01639501 | 0.1338796 | 0.03961857 | 0.1345151 | 0.0623341 | 0.1339374
[5 empty] | 0.01740303 | 0.1347266 |  |  | 0.01630018 | 0.1355325 | 0.0391183 | 0.1361758 | 0.06235251 | 0.135591
[5 empty] | 0.01942146 | 0.1363696 |  |  | 0.01651173 | 0.1371853 | 0.03923776 | 0.1378365 | 0.06229527 | 0.1372445
[5 empty] | 0.01944664 | 0.1380126 |  |  | 0.01632933 | 0.1388381 | 0.03937232 | 0.1394972 | 0.0623611 | 0.1388981
[5 empty] | 0.01747819 | 0.1396556 |  |  | 0.01655263 | 0.140491 | 0.03942116 | 0.1411579 | 0.06274872 | 0.1405516
[5 empty] | 0.01851571 | 0.1412987 |  |  | 0.01638131 | 0.1421438 | 0.03948348 | 0.1428186 | 0.06275687 | 0.1422051
[5 empty] | 0.01855882 | 0.1429417 |  |  | 0.01641502 | 0.1437966 | 0.03965844 | 0.1444792 | 0.06268424 | 0.1438587
[5 empty] | 0.01960713 | 0.1445847 |  |  | 0.01655344 | 0.1454495 | 0.03944523 | 0.1461399 | 0.06282958 | 0.1455122
[5 empty] | 0.01766026 | 0.1462277 |  |  | 0.01659623 | 0.1471023 | 0.04004305 | 0.1478006 | 0.06309161 | 0.1471658
[5 empty] | 0.01971782 | 0.1478707 |  |  | 0.01654304 | 0.1487551 | 0.04015106 | 0.1494613 | 0.06316904 | 0.1488193
[5 empty] | 0.01977941 | 0.1495137 |  |  | 0.01679355 | 0.150408 | 0.04006845 | 0.151122 | 0.0638606 | 0.1504729
[5 empty] | 0.01984467 | 0.1511567 |  |  | 0.01674742 | 0.1520608 | 0.0400944 | 0.1527826 | 0.063865 | 0.1521264
[5 empty] | 0.01794679 | 0.1527997 |  |  | 0.01690852 | 0.1537137 | 0.0403281 | 0.1544433 | 0.0636934 | 0.15378
[5 empty] | 0.01810912 | 0.1544427 |  |  | 0.0169161 | 0.1553665 | 0.04052144 | 0.156104 | 0.06439345 | 0.1554335
[5 empty] | 0.02031997 | 0.1560857 |  |  | 0.01717177 | 0.1570193 | 0.04074255 | 0.1577647 | 0.06447833 | 0.1570871
[5 empty] | 0.02056765 | 0.1577287 |  |  | 0.01736541 | 0.1586722 | 0.04106784 | 0.1594254 | 0.06560948 | 0.1587406
[5 empty] | 0.02084046 | 0.1593717 |  |  | 0.01738689 | 0.160325 | 0.04157263 | 0.161086 | 0.06624832 | 0.1603942
[5 empty] | 0.02012671 | 0.1610147 |  |  | 0.01772609 | 0.1619778 | 0.04253226 | 0.1627467 | 0.06765629 | 0.1620477
[5 empty] | 0.01941471 | 0.1626578 |  |  | 0.01787287 | 0.1636307 | 0.04272206 | 0.1644074 | 0.06859482 | 0.1637013
[5 empty] | 0.01969277 | 0.1643008 |  |  | 0.01831711 | 0.1652835 | 0.04371736 | 0.1660681 | 0.06932534 | 0.1653548
[5 empty] | 0.02094919 | 0.1659438 |  |  | 0.01834869 | 0.1669363 | 0.04409348 | 0.1677288 | 0.06970929 | 0.1670084
[5 empty] | 0.02117233 | 0.1675868 |  |  | 0.01865747 | 0.1685892 | 0.04452576 | 0.1693894 | 0.0706081 | 0.1686619
[5 empty] | 0.02237421 | 0.1692298 |  |  | 0.01893728 | 0.170242 | 0.04478953 | 0.1710501 | 0.07159567 | 0.1703155
[5 empty] | 0.02257105 | 0.1708728 |  |  | 0.01900818 | 0.1718948 | 0.04530675 | 0.1727108 | 0.07214658 | 0.171969
[5 empty] | 0.02176323 | 0.1725158 |  |  | 0.01917487 | 0.1735477 | 0.04571344 | 0.1743715 | 0.07278146 | 0.1736226
[5 empty] | 0.02095111 | 0.1741588 |  |  | 0.01943769 | 0.1752005 | 0.04611038 | 0.1760322 | 0.07350153 | 0.1752761
[5 empty] | 0.02213507 | 0.1758018 |  |  | 0.01959695 | 0.1768533 | 0.04679835 | 0.1776929 | 0.07390802 | 0.1769297
[5 empty] | 0.02131547 | 0.1774448 |  |  | 0.01965297 | 0.1785062 | 0.04677814 | 0.1793535 | 0.07450214 | 0.1785832
[5 empty] | 0.02249269 | 0.1790878 |  |  | 0.01990609 | 0.180159 | 0.04765053 | 0.1810142 | 0.07538512 | 0.1802368
[5 empty] | 0.0216671 | 0.1807308 |  |  | 0.01995661 | 0.1818118 | 0.0479163 | 0.1826749 | 0.07615819 | 0.1818903
[5 empty] | 0.02283907 | 0.1823738 |  |  | 0.02010485 | 0.1834647 | 0.04797623 | 0.1843356 | 0.07652256 | 0.1835439
[5 empty] | 0.02400897 | 0.1840168 |  |  | 0.02025115 | 0.1851175 | 0.04833111 | 0.1859963 | 0.07697947 | 0.1851974
[5 empty] | 0.02317717 | 0.1856599 |  |  | 0.02049582 | 0.1867704 | 0.04868172 | 0.1876569 | 0.07713013 | 0.186851
[5 empty] | 0.02234903 | 0.1873029 |  |  | 0.02053986 | 0.1884232 | 0.04922884 | 0.1893176 | 0.07787777 | 0.1885045
[5 empty] | 0.02353062 | 0.1889459 |  |  | 0.02059163 | 0.190076 | 0.04978578 | 0.1909783 | 0.07825403 | 0.190158
[5 empty] | 0.02271582 | 0.1905889 |  |  | 0.02084927 | 0.1917289 | 0.04996215 | 0.192639 | 0.0794534 | 0.1918116
[5 empty] | 0.02289827 | 0.1922319 |  |  | 0.02090727 | 0.1933817 | 0.05054464 | 0.1942997 | 0.08015486 | 0.1934651
[5 empty] | 0.0240716 | 0.1938749 |  |  | 0.02116009 | 0.1950345 | 0.05051981 | 0.1959603 | 0.0801374 | 0.1951187
[5 empty] | 0.02422943 | 0.1955179 |  |  | 0.02130224 | 0.1966874 | 0.05127423 | 0.197621 | 0.08108 | 0.1967722
[5 empty] | 0.02536538 | 0.1971609 |  |  | 0.02152817 | 0.1983402 | 0.05129443 | 0.1992817 | 0.08106164 | 0.1984258
[5 empty] | 0.0254731 | 0.1988039 |  |  | 0.02163239 | 0.199993 | 0.05176699 | 0.2009424 | 0.0816613 | 0.2000793
[5 empty] | 0.02554865 | 0.2004469 |  |  | 0.02150936 | 0.2016459 | 0.05187845 | 0.2026031 | 0.08195798 | 0.2017329
[5 empty] | 0.02461537 | 0.2020899 |  |  | 0.0216672 | 0.2032987 | 0.05192687 | 0.2042637 | 0.08257868 | 0.2033864
[5 empty] | 0.02468063 | 0.2037329 |  |  | 0.02182362 | 0.2049515 | 0.05236411 | 0.2059244 | 0.08219351 | 0.20504
[5 empty] | 0.02574438 | 0.2053759 |  |  | 0.02177876 | 0.2066044 | 0.05229826 | 0.2075851 | 0.08250347 | 0.2066935
[5 empty] | 0.02380662 | 0.207019 |  |  | 0.0217326 | 0.2082572 | 0.05242928 | 0.2092458 | 0.08280849 | 0.2083471
[5 empty] | 0.02586732 | 0.208662 |  |  | 0.02198512 | 0.20991 | 0.05275712 | 0.2109065 | 0.08320849 | 0.2100006
[5 empty] | 0.02392645 | 0.210305 |  |  | 0.02183631 | 0.2115629 | 0.05268173 | 0.2125671 | 0.08320339 | 0.2116542
[5 empty] | 0.02498399 | 0.211948 |  |  | 0.02198613 | 0.2132157 | 0.05290305 | 0.2142278 | 0.08379312 | 0.2133077
[5 empty] | 0.02603991 | 0.213591 |  |  | 0.02203457 | 0.2148685 | 0.05282105 | 0.2158885 | 0.08357759 | 0.2149613
[5 empty] | 0.0260942 | 0.215234 |  |  | 0.02218161 | 0.2165214 | 0.05313566 | 0.2175492 | 0.08375673 | 0.2166148
[5 empty] | 0.02514683 | 0.216877 |  |  | 0.02222723 | 0.2181742 | 0.05324685 | 0.2192099 | 0.08413047 | 0.2182684
[5 empty] | 0.02619778 | 0.21852 |  |  | 0.02227141 | 0.2198271 | 0.05305456 | 0.2208706 | 0.08409872 | 0.2199219
[5 empty] | 0.02624702 | 0.220163 |  |  | 0.02231413 | 0.2214799 | 0.05345874 | 0.2225312 | 0.08456142 | 0.2215755
[5 empty] | 0.02629453 | 0.221806 |  |  | 0.02235536 | 0.2231327 | 0.05365934 | 0.2241919 | 0.08481847 | 0.223229
[5 empty] | 0.02634029 | 0.223449 |  |  | 0.0222951 | 0.2247856 | 0.05375631 | 0.2258526 | 0.08506981 | 0.2248826
[5 empty] | 0.02538426 | 0.225092 |  |  | 0.02233331 | 0.2264384 | 0.05344961 | 0.2275133 | 0.08481535 | 0.2265361
[5 empty] | 0.02442644 | 0.226735 |  |  | 0.02236997 | 0.2280912 | 0.05353918 | 0.229174 | 0.08545502 | 0.2281897
[5 empty] | 0.0244668 | 0.2283781 |  |  | 0.02240508 | 0.2297441 | 0.05362497 | 0.2308346 | 0.08558874 | 0.2298432
[5 empty] | 0.0265053 | 0.2300211 |  |  | 0.0224386 | 0.2313969 | 0.05400694 | 0.2324953 | 0.08491644 | 0.2314968
[5 empty] | 0.02654194 | 0.2316641 |  |  | 0.02247051 | 0.2330497 | 0.05418504 | 0.234156 | 0.08553804 | 0.2331503
[5 empty] | 0.02557668 | 0.2333071 |  |  | 0.02240081 | 0.2347026 | 0.05415921 | 0.2358167 | 0.08545345 | 0.2348039
[5 empty] | 0.0266095 | 0.2349501 |  |  | 0.02242946 | 0.2363554 | 0.05402941 | 0.2374774 | 0.08536261 | 0.2364574
[5 empty] | 0.02664038 | 0.2365931 |  |  | 0.02255644 | 0.2380082 | 0.05419558 | 0.239138 | 0.08596543 | 0.2381109
[5 empty] | 0.0246693 | 0.2382361 |  |  | 0.02248174 | 0.2396611 | 0.05415769 | 0.2407987 | 0.08556184 | 0.2397645
[5 empty] | 0.02669622 | 0.2398791 |  |  | 0.02270533 | 0.2413139 | 0.05401567 | 0.2424594 | 0.08595176 | 0.241418
[5 empty] | 0.02672114 | 0.2415221 |  |  | 0.0226272 | 0.2429667 | 0.05446948 | 0.2441201 | 0.08613511 | 0.2430716
[5 empty] | 0.02574402 | 0.2431651 |  |  | 0.02254732 | 0.2446196 | 0.05431906 | 0.2457808 | 0.08621182 | 0.2447251
[5 empty] | 0.02676484 | 0.2448081 |  |  | 0.02276567 | 0.2462724 | 0.05436438 | 0.2474414 | 0.0857818 | 0.2463787
[5 empty] | 0.02678358 | 0.2464511 |  |  | 0.02278224 | 0.2479252 | 0.05460538 | 0.2491021 | 0.08584499 | 0.2480322
[5 empty] | 0.02580022 | 0.2480941 |  |  | 0.022797 | 0.2495781 | 0.05424201 | 0.2507628 | 0.0861013 | 0.2496858
[5 empty] | 0.02681472 | 0.2497372 |  |  | 0.02260994 | 0.2512309 | 0.05467422 | 0.2524235 | 0.08675066 | 0.2513393
[5 empty] | 0.02582707 | 0.2513802 |  |  | 0.02272103 | 0.2528838 | 0.05450196 | 0.2540842 | 0.08599298 | 0.2529929
[5 empty] | 0.02583725 | 0.2530232 |  |  | 0.02263024 | 0.2545366 | 0.05442518 | 0.2557449 | 0.0861282 | 0.2546464
[5 empty] | 0.02684523 | 0.2546662 |  |  | 0.02263758 | 0.2561894 | 0.05434384 | 0.2574055 | 0.08675623 | 0.2563
[5 empty] | 0.02585098 | 0.2563092 |  |  | 0.022743 | 0.2578423 | 0.05445787 | 0.2590662 | 0.086577 | 0.2579535
[5 empty] | 0.02585449 | 0.2579522 |  |  | 0.02274649 | 0.2594951 | 0.05446725 | 0.2607269 | 0.08649043 | 0.2596071
[5 empty] | 0.02685573 | 0.2595952 |  |  | 0.02284804 | 0.2611479 | 0.0545719 | 0.2623876 | 0.08669644 | 0.2612606
[5 empty] | 0.02682349 | 0.2612382 |  |  | 0.02263255 | 0.2628008 | 0.05485216 | 0.2640483 | 0.08624036 | 0.2629142
[5 empty] | 0.02472571 | 0.2628812 |  |  | 0.02256157 | 0.2644536 | 0.05430596 | 0.2657089 | 0.08617385 | 0.2645677
[5 empty] | 0.02556965 | 0.2645242 |  |  | 0.02243894 | 0.2661064 | 0.05433169 | 0.2673696 | 0.08531033 | 0.2662213
[5 empty] | 0.02636262 | 0.2661672 |  |  | 0.02227099 | 0.2677593 | 0.05354479 | 0.2690303 | 0.08477391 | 0.2678748
[5 empty] | 0.02611193 | 0.2678102 |  |  | 0.02216406 | 0.2694121 | 0.05306067 | 0.270691 | 0.08468871 | 0.2695284
[5 empty] | 0.02482488 | 0.2694532 |  |  | 0.02182447 | 0.2710649 | 0.05249475 | 0.2723517 | 0.08307883 | 0.2711819
[5 empty] | 0.02450879 | 0.2710963 |  |  | 0.02165856 | 0.2727178 | 0.05226247 | 0.2740123 | 0.08256839 | 0.2728355
[5 empty] | 0.02517096 | 0.2727393 |  |  | 0.02137266 | 0.2743706 | 0.05137924 | 0.275673 | 0.0811815 | 0.274489
[5 empty] | 0.02281872 | 0.2743823 |  |  | 0.0211731 | 0.2760234 | 0.05076049 | 0.2773337 | 0.08014228 | 0.2761426
[5 empty] | 0.02345936 | 0.2760253 |  |  | 0.02066621 | 0.2776763 | 0.05012164 | 0.2789944 | 0.07937482 | 0.2777961
[5 empty] | 0.0221002 | 0.2776683 |  |  | 0.02045833 | 0.2793291 | 0.04947812 | 0.2806551 | 0.07760325 | 0.2794497
[5 empty] | 0.02374855 | 0.2793113 |  |  | 0.02005578 | 0.2809819 | 0.04864534 | 0.2823157 | 0.07655168 | 0.2811032
[5 empty] | 0.02141172 | 0.2809543 |  |  | 0.01986489 | 0.2826348 | 0.04793874 | 0.2839764 | 0.07514421 | 0.2827567
[5 empty] | 0.02209702 | 0.2825973 |  |  | 0.01959201 | 0.2842876 | 0.04727374 | 0.2856371 | 0.07470497 | 0.2844103
[5 empty] | 0.02080892 | 0.2842403 |  |  | 0.01924257 | 0.2859405 | 0.04666525 | 0.2872978 | 0.073855 | 0.2860638
[5 empty] | 0.02252582 | 0.2858833 |  |  | 0.01910042 | 0.2875933 | 0.0457812 | 0.2889585 | 0.07273367 | 0.2877174
[5 empty] | 0.02024164 | 0.2875263 |  |  | 0.01895733 | 0.2892461 | 0.0450949 | 0.2906191 | 0.07180882 | 0.2893709
[5 empty] | 0.02195636 | 0.2891693 |  |  | 0.01861331 | 0.290899 | 0.04500632 | 0.2922798 | 0.07078037 | 0.2910245
[5 empty] | 0.02166997 | 0.2908123 |  |  | 0.01836833 | 0.2925518 | 0.04421542 | 0.2939405 | 0.06994827 | 0.292678
[5 empty] | 0.02038244 | 0.2924553 |  |  | 0.01822237 | 0.2942046 | 0.04352216 | 0.2956012 | 0.06861247 | 0.2943316
[5 empty] | 0.02109377 | 0.2940984 |  |  | 0.01797543 | 0.2958575 | 0.04292652 | 0.2972619 | 0.06787291 | 0.2959851
[5 empty] | 0.02080392 | 0.2957414 |  |  | 0.01762748 | 0.2975103 | 0.04262844 | 0.2989226 | 0.06712954 | 0.2976387
[5 empty] | 0.0185129 | 0.2973844 |  |  | 0.01727851 | 0.2991631 | 0.0420279 | 0.3005832 | 0.06578228 | 0.2992922
[5 empty] | 0.01922067 | 0.2990274 |  |  | 0.01712851 | 0.300816 | 0.04132485 | 0.3022439 | 0.0655311 | 0.3009458
[5 empty] | 0.01992722 | 0.3006704 |  |  | 0.01687747 | 0.3024688 | 0.04051927 | 0.3039046 | 0.06437592 | 0.3025993
[5 empty] | 0.01863254 | 0.3023134 |  |  | 0.01652536 | 0.3041216 | 0.03991112 | 0.3055653 | 0.0636167 | 0.3042529
[5 empty] | 0.0193366 | 0.3039564 |  |  | 0.01637217 | 0.3057745 | 0.03920035 | 0.307226 | 0.06225338 | 0.3059064
[5 empty] | 0.01803939 | 0.3055994 |  |  | 0.01601789 | 0.3074273 | 0.03898693 | 0.3088866 | 0.06118589 | 0.30756
[5 empty] | 0.01874089 | 0.3072424 |  |  | 0.0157625 | 0.3090801 | 0.03827083 | 0.3105473 | 0.06021419 | 0.3092135
[5 empty] | 0.01644109 | 0.3088854 |  |  | 0.01550598 | 0.310733 | 0.03745201 | 0.312208 | 0.05953821 | 0.3108671
[5 empty] | 0.01613996 | 0.3105284 |  |  | 0.01524833 | 0.3123858 | 0.03713043 | 0.3138687 | 0.0581579 | 0.3125206
[5 empty] | 0.01583749 | 0.3121714 |  |  | 0.01508953 | 0.3140386 | 0.03640606 | 0.3155294 | 0.0569732 | 0.3141742
[5 empty] | 0.01553367 | 0.3138144 |  |  | 0.01482956 | 0.3156915 | 0.03567886 | 0.31719 | 0.05658405 | 0.3158277
[5 empty] | 0.01522847 | 0.3154575 |  |  | 0.0144684 | 0.3173443 | 0.03504879 | 0.3188507 | 0.0553904 | 0.3174813
[5 empty] | 0.01592188 | 0.3171005 |  |  | 0.01420605 | 0.3189972 | 0.03431581 | 0.3205114 | 0.05419219 | 0.3191348
[5 empty] | 0.01461388 | 0.3187435 |  |  | 0.01414248 | 0.32065 | 0.0336799 | 0.3221721 | 0.05318937 | 0.3207884
[5 empty] | 0.01430445 | 0.3203865 |  |  | 0.01377769 | 0.3223028 | 0.03314101 | 0.3238328 | 0.05228186 | 0.3224419
[5 empty] | 0.01499358 | 0.3220295 |  |  | 0.01341165 | 0.3239557 | 0.0325991 | 0.3254934 | 0.05116963 | 0.3240955
[5 empty] | 0.01568124 | 0.3236725 |  |  | 0.01314435 | 0.3256085 | 0.03195415 | 0.3271541 | 0.05005261 | 0.325749
[5 empty] | 0.01336743 | 0.3253155 |  |  | 0.01307578 | 0.3272613 | 0.03120611 | 0.3288148 | 0.04973074 | 0.3274026
[5 empty] | 0.01305212 | 0.3269585 |  |  | 0.01260593 | 0.3289142 | 0.03075494 | 0.3304755 | 0.04870396 | 0.3290561