## 1
Общество с ограниченной ответственностью "Инженерная геология" (ООО "ИнжГео") | [11 empty] | Общество с ограниченной ответственностью "Инженерная геология" (ООО "ИнжГео")
Юр. адрес: 117279, г. Москва, ул. Миклухо-Маклая, 36 а, этаж 5, пом. XXIII к. 76-84 | [11 empty] | Юр. адрес: 117279, г. Москва, ул. Миклухо-Маклая, 36 а, этаж 5, пом. XXIII к. 76-84 | [8 empty] | нагр |  |  | X0 | Y0 | R |  | нагр |  |  |  | X0 | Y0 | R | нагр |  |  |  | X0 | Y0 | R |  | нагр |  |  |  | X0 | Y0 | R
Телефон/факс +7 (495) 132-30-00, Адрес электронной почты inbox@inj-geo.ru | [11 empty] | Телефон/факс +7 (495) 132-30-00, Адрес электронной почты inbox@inj-geo.ru | [12 empty] | 0 | [7 empty] | 0 | [6 empty] | 0 | [7 empty] | 0
[21 empty] | девиатор | [6 empty] | девиатор | [6 empty] | девиатор | [7 empty] | девиатор
Испытательная лаборатория ООО «ИнжГео» | [11 empty] | Испытательная лаборатория ООО «ИнжГео» | [8 empty] | x0 | Угол | X | Y |  |  |  | x0 |  | Угол | X | Y |  |  | x0 |  | Угол | X | Y |  |  |  | x0 |  | Угол | X | Y
Адрес места осуществления деятельности лаборатории: г. Москва, просп. Вернадского, д. 51, стр. 1 | [11 empty] | Адрес места осуществления деятельности лаборатории: г. Москва, просп. Вернадского, д. 51, стр. 1 | [9 empty] | 0 | [7 empty] | 0 | [6 empty] | 0 | [7 empty] | 0
Телефон +7(910)4557682, E-mail: slg85@mail.ru | [11 empty] | Телефон +7(910)4557682, E-mail: slg85@mail.ru | [9 empty] | 5 | [7 empty] | 5 | [6 empty] | 5 | [7 empty] | 5
[22 empty] | 10 | [7 empty] | 10 | [6 empty] | 10 | [7 empty] | 10
[12 empty] | Протокол испытаний № 13-63/68 от 05-01-2023 | [9 empty] | 15 | [7 empty] | 15 | [6 empty] | 15 | [7 empty] | 15
[22 empty] | 20 | [7 empty] | 20 | [6 empty] | 20 | [7 empty] | 20
[12 empty] | Наименование и адрес заказчика: Переход трубопровода через р. Енисей | [9 empty] | 25 | [7 empty] | 25 | [6 empty] | 25 | [7 empty] | 25
[12 empty] | Наименование объекта: ООО Регионстрой | [9 empty] | 30 | [7 empty] | 30 | [6 empty] | 30 | [7 empty] | 30
Наименование используемого метода/методики: ГОСТ 12248.4-2020 | [11 empty] | Наименование используемого метода/методики: ГОСТ 12248.3-2020 | [9 empty] | 35 | [7 empty] | 35 | [6 empty] | 35 | [7 empty] | 35
Условия проведения испытания: температура окружающей среды (18 - 25)0С, влажность воздуха (40 - 75)% | [11 empty] | Условия проведения испытания: температура окружающей среды (18 - 25)0С, влажность воздуха (40 - 75)% | [9 empty] | 40 | [7 empty] | 40 | [6 empty] | 40 | [7 empty] | 40
[12 empty] | Дата получение объекта подлежащего испытаниям: 09-12-2022 | [9 empty] | 45 | [7 empty] | 45 | [6 empty] | 45 | [7 empty] | 45
[12 empty] | Дата испытания: 25.10.2022-19.11.2068 | [9 empty] | 50 | [7 empty] | 50 | [6 empty] | 50 | [7 empty] | 50
[22 empty] | 55 | [7 empty] | 55 | [6 empty] | 55 | [7 empty] | 55
Испытание грунтов методом трехосного сжатия | [11 empty] | Испытание грунтов методом трехосного сжатия | [9 empty] | 60 | [7 empty] | 60 | [6 empty] | 60 | [7 empty] | 60
[22 empty] | 65 | [7 empty] | 65 | [6 empty] | 65 | [7 empty] | 65
Лабораторный номер: | [6 empty] | We, д.е. = |  |  |  |  | Лабораторный номер: |  | 1103 |  |  |  | We, д.е. = | 0.523531488 |  |  | 70 | [7 empty] | 70 | [6 empty] | 70 | [7 empty] | 70
Номер скважины: | [6 empty] | ρ, г/см3 = |  |  |  |  | Номер скважины: |  | BH-024 |  |  |  | ρ, г/см3 = | 1.56 |  |  | 75 | [7 empty] | 75 | [6 empty] | 75 | [7 empty] | 75
Глубина отбора, м: | [6 empty] | ρs, г/см3 = |  |  |  |  | Глубина отбора, м: |  | 0.5 |  |  |  | ρs, г/см3 = | 2.72 |  |  | 80 | [7 empty] | 80 | [6 empty] | 80 | [7 empty] | 80
Наименование грунта: | [6 empty] | e, д.е. = |  |  |  |  | Наименование грунта: |  | Суглинок, после оттаивания текучий, легкий песчанистый |  |  |  | e, д.е. = | 1.656414 |  |  | 85 | [7 empty] | 85 | [6 empty] | 85 | [7 empty] | 85
Схема проведения опыта: | [6 empty] | IL, д.е. = |  |  |  |  | Схема проведения опыта: |  | КД |  |  |  | IL, д.е. = | 2.184 |  |  | 90 | [7 empty] | 90 | [6 empty] | 90 | [7 empty] | 90
[22 empty] | 95 | [7 empty] | 95 | [6 empty] | 95 | [7 empty] | 95
[22 empty] | 100 | [7 empty] | 100 | [6 empty] | 100 | [7 empty] | 100
Результаты испытаний | [11 empty] | Результаты испытаний | [9 empty] | 105 | [7 empty] | 105 | [6 empty] | 105 | [7 empty] | 105
[22 empty] | 110 | [7 empty] | 110 | [6 empty] | 110 | [7 empty] | 110
[22 empty] | 115 | [7 empty] | 115 | [6 empty] | 115 | [7 empty] | 115
[22 empty] | 120 | [7 empty] | 120 | [6 empty] | 120 | [7 empty] | 120
[22 empty] | 125 | [7 empty] | 125 | [6 empty] | 125 | [7 empty] | 125
[22 empty] | 130 | [7 empty] | 130 | [6 empty] | 130 | [7 empty] | 130
[22 empty] | 135 | [7 empty] | 135 | [6 empty] | 135 | [7 empty] | 135
[22 empty] | 140 | [7 empty] | 140 | [6 empty] | 140 | [7 empty] | 140
[22 empty] | 145 | [7 empty] | 145 | [6 empty] | 145 | [7 empty] | 145
[22 empty] | 150 | [7 empty] | 150 | [6 empty] | 150 | [7 empty] | 150
[22 empty] | 155 | [7 empty] | 155 | [6 empty] | 155 | [7 empty] | 155
[22 empty] | 160 | [7 empty] | 160 | [6 empty] | 160 | [7 empty] | 160
[22 empty] | 165 | [7 empty] | 165 | [6 empty] | 165 | [7 empty] | 165
[22 empty] | 170 | [7 empty] | 170 | [6 empty] | 170 | [7 empty] | 170
[22 empty] | 175 | [7 empty] | 175 | [6 empty] | 175 | [7 empty] | 175
[22 empty] | 180 | [7 empty] | 180 | [6 empty] | 180 | [7 empty] | 180
[13 empty] | Давление в камере, Мпа σ3 | Вертикальная нагрузка, Мпа σ1 | Поровое давление, Мпа u
| K0, д.е. | 0.809191 |  |  |  |  | Коэфф. Точки | [5 empty] | 0.05 | 0.08571119 | [5 empty] | 1 | [6 empty] | σ3,кПа | σ1,кПа | u, кПа |  |  |  | 4
| q_zg, МПа | 0.04045955 | [10 empty] | 0.15 | 0.2328716 | [27 empty] | δ3, Мпа | δ1-δ3, МПа | δ1, МПа | δ1, КПа
|  |  | Модуль деформации, МПа: | [9 empty] | 0.25 | 0.3800321 | [21 empty] | С, МПа:
|  |  | Е0= |  | Точки модуля (полное напр.), МПа |  |  |  | 0.04045955 | 0.06473528 | [25 empty] | φ, град:
|  |  | E50 = |  | qf (полное напр.), МПа |  |  |  | 0.06274476 | [26 empty] | E, Мпа
|  |  | Коэф. Поперечной деформации, ϑ = | [9 empty] | Эффективные значения угла внутреннего трения и удельного сцепления ϕ', С' | [13 empty] | x | 0
[13 empty] | ϕ', град. = | 11 | [12 empty] | y |  |  |  | С, кПа | φ,°
[13 empty] | С', МПа = | 0.005
| Исполнитель: | [6 empty] | Морозов Д.С. |  |  |  |  | Исполнитель: |  |  |  |  | Морозов Д.С.
| Начальник исп. лаборатории: | [6 empty] | Семиколенова Л.Г. |  |  |  |  | Начальник исп. лаборатории: |  |  |  |  | Семиколенова Л.Г.
Лист 1 , всего листов 2 | [11 empty] | Лист 2 , всего листов 2
Частичное воспроизведение протокола испытаний без письменного разрешения ООО «ИнжГео» ЗАПРЕЩАЕТСЯ | [11 empty] | Частичное воспроизведение протокола испытаний без письменного разрешения ООО «ИнжГео» ЗАПРЕЩАЕТСЯ
[5 empty] | второй график |  | первый график | [9 empty] | К Пуассона
dev50 | epsE50 | ind | devE0 | epsE0 | dev | eps | sigma |  | dev1 | eps1 | dev2 | eps2 | dev3 | eps3 |  | Глины
0.01274476 | 0.01137071 |  |  |  | 0 | 0 |  |  | 0 | 0 | 0 | 0 | 0 | 0 |  | < 0 | 0,20-0,30
ind |  |  |  |  | 0.0009235535 | 0.001639361 |  |  | 0.00256135 | 0.001652835 | 0.009314546 | 0.001646416 | 0.01399171 | 0.001656551 |  | 0-0,25 | 0,30-0,38
2 |  |  |  |  | 0.006068933 | 0.003790238 |  |  | 0.005223035 | 0.00330567 | 0.01822958 | 0.003292831 | 0.02808173 | 0.003313103 |  | 0,25< | 0,38-0,45
E0 |  |  |  |  | 0.007335328 | 0.004918084 |  |  | 0.0075 | 0.004683984375 | 0.0225 | 0.004258168 | 0.0375 | 0.00493051 |  | Суглинки | 0,35-0,37
epsE0 | devE0 |  |  |  | 0.006982727 | 0.006557446 |  |  | 0.009987537 | 0.00661134 | 0.02843459 | 0.006585663 | 0.0439337 | 0.006626206 |  | Пески и супеси | 0,30-0,35
0.003790238 | 0.006068933 |  |  |  | 0.01042608 | 0.008196807 |  |  | 0.01188019 | 0.008264175 | 0.0328769 | 0.008232078 | 0.04819542 | 0.008282757
[5 empty] | 0.009693324 | 0.009836169 |  |  | 0.01383742 | 0.00991701 | 0.03592652 | 0.009878494 | 0.05282931 | 0.009939309
График E50 |  | График E |  |  | 0.01274476 | 0.01137071 |  |  | 0.01535392 | 0.01156984 | 0.03904289 | 0.01152491 | 0.05731148 | 0.01159586
eps | q | sigma |  |  | 0.01386504 | 0.01311489 |  |  | 0.01692436 | 0.01322268 | 0.04143581 | 0.0127745 | 0.06081802 | 0.01325241
Горизонтальная линия E50 |  | Касательная |  |  | 0.01289544 | 0.01475425 |  |  | 0.01785559 | 0.01405195 | 0.04470364 | 0.01481774 | 0.06501603 | 0.01479153
0 |  | a | b |  | 0.01589697 | 0.01639361 |  |  | 0.0197796 | 0.01652835 | 0.04815417 | 0.01646416 | 0.06930482 | 0.01656551
|  |  | 0 |  | 0.01586277 | 0.01803298 |  |  | 0.02138156 | 0.01818118 | 0.05159513 | 0.01811057 | 0.07398381 | 0.01822207
Вертикальная линия E50 |  | p1 и p2 |  |  | 0.01678596 | 0.01967234 |  |  | 0.02255597 | 0.01983402 | 0.05428968 | 0.01975699 | 0.0781825 | 0.01987862
| 0 | 0 |  |  | 0.01765968 | 0.0213117 |  |  | 0.02388995 | 0.02148685 | 0.05730097 | 0.0214034 | 0.08382236 | 0.02153517
[5 empty] | 0.01847708 | 0.02295106 |  |  | 0.02517064 | 0.02313969 | 0.06009216 | 0.02304982 | 0.08862483 | 0.02319172
Касательная линия E50 |  |  |  |  | 0.01823127 | 0.02459042 |  |  | 0.02638518 | 0.02479252 | 0.06322641 | 0.02469623 | 0.09331137 | 0.02484827
0 | 0 | Горизонтальная 1 |  |  | 0.01891539 | 0.02622978 |  |  | 0.02772069 | 0.02644536 | 0.06506687 | 0.02634265 | 0.09720343 | 0.02650482
[5 empty] | 0.02152259 | 0.02786914 |  |  | 0.0285643 | 0.02809819 | 0.06807669 | 0.02798907 | 0.1015225 | 0.02816137
Горизонтальная линия qкр |  |  |  |  | 0.02204598 | 0.02950851 |  |  | 0.02970316 | 0.02975103 | 0.07001903 | 0.02963548 | 0.1060899 | 0.02981793
Горизонтальная линия q |  | Горизонтальная 2 |  |  | 0.02247871 | 0.03114787 |  |  | 0.03022439 | 0.03140386 | 0.07175704 | 0.0312819 | 0.1095272 | 0.03147448
0 |  | 0 |  |  | 0.02181657 | 0.03278723 |  |  | 0.03091512 | 0.0330567 | 0.07305389 | 0.03292831 | 0.1113559 | 0.03313103
[5 empty] | 0.02211947 | 0.03442659 |  |  | 0.0316625 | 0.03470953 | 0.07421418 | 0.03457473 | 0.1146973 | 0.03478758
Вертикальная линия q |  |  |  |  | 0.02241313 | 0.03606595 |  |  | 0.03209918 | 0.03636237 | 0.07519665 | 0.03622114 | 0.1161214 | 0.03644413
| 0 |  |  |  | 0.02269556 | 0.03770531 |  |  | 0.03252021 | 0.0380152 | 0.07564729 | 0.03786756 | 0.1181763 | 0.03810068
[5 empty] | 0.02396476 | 0.03934467 |  |  | 0.03292652 | 0.03966804 | 0.07715951 | 0.03951398 | 0.1195815 | 0.03975723
[5 empty] | 0.02421872 | 0.04098404 |  |  | 0.03311523 | 0.04132087 | 0.0777267 | 0.04116039 | 0.1207265 | 0.04141379
[5 empty] | 0.02245544 | 0.0426234 |  |  | 0.03358346 | 0.04297371 | 0.07844228 | 0.04280681 | 0.1221008 | 0.04307034
[5 empty] | 0.02367291 | 0.04426276 |  |  | 0.03402835 | 0.04462654 | 0.07949964 | 0.04445322 | 0.1226937 | 0.04472689
[5 empty] | 0.02486915 | 0.04590212 |  |  | 0.03434702 | 0.04627938 | 0.0800922 | 0.04609964 | 0.1246948 | 0.04638344
[5 empty] | 0.02304213 | 0.04754148 |  |  | 0.03443658 | 0.04793221 | 0.08101336 | 0.04774605 | 0.1259935 | 0.04803999
[5 empty] | 0.02318987 | 0.04918084 |  |  | 0.03489417 | 0.04958505 | 0.08095652 | 0.04939247 | 0.1265792 | 0.04969654
[5 empty] | 0.02331035 | 0.0508202 |  |  | 0.03491691 | 0.05123788 | 0.08131509 | 0.05103888 | 0.1277415 | 0.05135309
[5 empty] | 0.02540158 | 0.05245957 |  |  | 0.03510193 | 0.05289072 | 0.08208248 | 0.0526853 | 0.1282698 | 0.05300965
[5 empty] | 0.02548952 | 0.05409893 |  |  | 0.03534635 | 0.05454355 | 0.08215208 | 0.05433172 | 0.1285535 | 0.0546662
[5 empty] | 0.02348827 | 0.05573829 |  |  | 0.03554729 | 0.05619639 | 0.08287162 | 0.05597813 | 0.1283821 | 0.05632275
[5 empty] | 0.02548485 | 0.05737765 |  |  | 0.03571119 | 0.05784922 | 0.0824716 | 0.05762455 | 0.1300321 | 0.0579793
[5 empty] | 0.02446403 | 0.05901701 |  |  | 0.03540928 | 0.05950206 | 0.08274179 | 0.05927096 | 0.129632 | 0.05963585
[5 empty] | 0.0244275 | 0.06065637 |  |  | 0.03558766 | 0.06115489 | 0.08205803 | 0.06091738 | 0.128985 | 0.0612924
[5 empty] | 0.02337632 | 0.06229573 |  |  | 0.03564316 | 0.06280773 | 0.08252379 | 0.06256379 | 0.1294523 | 0.06294896
[5 empty] | 0.02531153 | 0.0639351 |  |  | 0.03557731 | 0.06446056 | 0.08194255 | 0.06421021 | 0.1284395 | 0.06460551
[5 empty] | 0.0252342 | 0.06557446 |  |  | 0.03549161 | 0.0661134 | 0.08151779 | 0.06585663 | 0.128252 | 0.06626206
[5 empty] | 0.02414537 | 0.06721382 |  |  | 0.03518758 | 0.06776623 | 0.08115298 | 0.06750304 | 0.1286956 | 0.06791861
[5 empty] | 0.02404612 | 0.06885318 |  |  | 0.03506674 | 0.06941907 | 0.0812516 | 0.06914946 | 0.1274757 | 0.06957516
[5 empty] | 0.02493748 | 0.07049254 |  |  | 0.0349306 | 0.0710719 | 0.08051712 | 0.07079587 | 0.1271979 | 0.07123171
[5 empty] | 0.02382051 | 0.0721319 |  |  | 0.03468068 | 0.07272474 | 0.08045302 | 0.07244229 | 0.1275677 | 0.07288826
[5 empty] | 0.02369628 | 0.07377126 |  |  | 0.0348185 | 0.07437757 | 0.08056277 | 0.0740887 | 0.1266908 | 0.07454482
[5 empty] | 0.02456583 | 0.07541063 |  |  | 0.03434556 | 0.07603041 | 0.07994986 | 0.07573512 | 0.1258726 | 0.07620137
[5 empty] | 0.02343023 | 0.07704999 |  |  | 0.03436338 | 0.07768324 | 0.07941775 | 0.07738153 | 0.1254187 | 0.07785792
[5 empty] | 0.02329052 | 0.07868935 |  |  | 0.03397349 | 0.07933608 | 0.07906992 | 0.07902795 | 0.1246347 | 0.07951447
[5 empty] | 0.02214777 | 0.08032871 |  |  | 0.03377738 | 0.08098891 | 0.07860985 | 0.08067437 | 0.123426 | 0.08117102
[5 empty] | 0.02400302 | 0.08196807 |  |  | 0.03387659 | 0.08264175 | 0.07804101 | 0.08232078 | 0.1233984 | 0.08282757
[5 empty] | 0.02385733 | 0.08360743 |  |  | 0.03347262 | 0.08429458 | 0.07766688 | 0.0839672 | 0.1222573 | 0.08448412
[5 empty] | 0.02371177 | 0.08524679 |  |  | 0.033267 | 0.08594742 | 0.07729093 | 0.08561361 | 0.1208083 | 0.08614068
[5 empty] | 0.02256737 | 0.08688616 |  |  | 0.03306123 | 0.08760025 | 0.07671664 | 0.08726003 | 0.1204569 | 0.08779723
[5 empty] | 0.02342135 | 0.08852552 |  |  | 0.03295683 | 0.08925309 | 0.07614749 | 0.08890644 | 0.1197087 | 0.08945378
[5 empty] | 0.02125575 | 0.09016488 |  |  | 0.03275295 | 0.09090592 | 0.07575083 | 0.09055286 | 0.1187692 | 0.09111033
[5 empty] | 0.02107106 | 0.09180424 |  |  | 0.03252438 | 0.09255876 | 0.07478493 | 0.09219928 | 0.1188719 | 0.09276688
[5 empty] | 0.02287073 | 0.0934436 |  |  | 0.03236778 | 0.09421159 | 0.0747608 | 0.09384569 | 0.1180663 | 0.09442343
[5 empty] | 0.02165819 | 0.09508296 |  |  | 0.03198807 | 0.09586443 | 0.07328976 | 0.09549211 | 0.1159704 | 0.09607998
[5 empty] | 0.02243689 | 0.09672232 |  |  | 0.03159021 | 0.09751726 | 0.07328314 | 0.09713852 | 0.1149024 | 0.09773654
[5 empty] | 0.02021026 | 0.09836169 |  |  | 0.03137913 | 0.0991701 | 0.07235225 | 0.09878494 | 0.1138804 | 0.09939309
[5 empty] | 0.01998174 | 0.100001 |  |  | 0.03115977 | 0.1008229 | 0.07130843 | 0.1004314 | 0.1125224 | 0.1010496
[5 empty] | 0.02075478 | 0.1016404 |  |  | 0.03083706 | 0.1024758 | 0.07076299 | 0.1020778 | 0.1118465 | 0.1027062
[5 empty] | 0.0215328 | 0.1032798 |  |  | 0.03051594 | 0.1041286 | 0.07022726 | 0.1037242 | 0.1103709 | 0.1043627
[5 empty] | 0.02031925 | 0.1049191 |  |  | 0.03010134 | 0.1057814 | 0.06921257 | 0.1053706 | 0.1092137 | 0.1060193
[5 empty] | 0.02011302 | 0.1065585 |  |  | 0.02979822 | 0.1074343 | 0.06903024 | 0.107017 | 0.1084929 | 0.1076758
[5 empty] | 0.01988987 | 0.1081979 |  |  | 0.0296073 | 0.1090871 | 0.0677402 | 0.1086634 | 0.1071257 | 0.1093324
[5 empty] | 0.02064977 | 0.1098372 |  |  | 0.02909457 | 0.1107399 | 0.06698583 | 0.1103098 | 0.1065163 | 0.1109889
[5 empty] | 0.01939766 | 0.1114766 |  |  | 0.02865711 | 0.1123928 | 0.06618287 | 0.1119563 | 0.1045088 | 0.1126455
[5 empty] | 0.02013846 | 0.1131159 |  |  | 0.02830199 | 0.1140456 | 0.06534755 | 0.1136027 | 0.1043291 | 0.114302
[5 empty] | 0.01787707 | 0.1147553 |  |  | 0.0281363 | 0.1156984 | 0.06499606 | 0.1152491 | 0.1026031 | 0.1159586
[5 empty] | 0.01861844 | 0.1163947 |  |  | 0.02786708 | 0.1173513 | 0.06344463 | 0.1168955 | 0.1012567 | 0.1176152
[5 empty] | 0.01936748 | 0.118034 |  |  | 0.02720141 | 0.1190041 | 0.06300947 | 0.1185419 | 0.1004159 | 0.1192717
[5 empty] | 0.01812911 | 0.1196734 |  |  | 0.02694636 | 0.120657 | 0.06240677 | 0.1201883 | 0.09900656 | 0.1209283
[5 empty] | 0.01690825 | 0.1213127 |  |  | 0.026709 | 0.1223098 | 0.06145276 | 0.1218348 | 0.09755456 | 0.1225848
[5 empty] | 0.01670984 | 0.1229521 |  |  | 0.02649639 | 0.1239626 | 0.06116365 | 0.1234812 | 0.09638583 | 0.1242414
[5 empty] | 0.01753878 | 0.1245915 |  |  | 0.02621559 | 0.1256155 | 0.06035564 | 0.1251276 | 0.09462627 | 0.1258979
[5 empty] | 0.0174 | 0.1262308 |  |  | 0.02587369 | 0.1272683 | 0.05994495 | 0.126774 | 0.0935018 | 0.1275545
[5 empty] | 0.01729843 | 0.1278702 |  |  | 0.02547774 | 0.1289211 | 0.05934779 | 0.1284204 | 0.09373832 | 0.129211
[5 empty] | 0.01823898 | 0.1295096 |  |  | 0.02543481 | 0.130574 | 0.05938036 | 0.1300668 | 0.09316175 | 0.1308676
[5 empty] | 0.01822523 | 0.1311489 |  |  | 0.02545197 | 0.1322268 | 0.05845889 | 0.1317133 | 0.09289798 | 0.1325241
[5 empty] | 0.01723066 | 0.1327883 |  |  | 0.0252339 | 0.1338796 | 0.05855973 | 0.1333597 | 0.09287292 | 0.1341807
[5 empty] | 0.01824303 | 0.1344276 |  |  | 0.0252419 | 0.1355325 | 0.0590888 | 0.1350061 | 0.0927923 | 0.1358372
[5 empty] | 0.01826198 | 0.136067 |  |  | 0.02525979 | 0.1371853 | 0.05884007 | 0.1366525 | 0.09174829 | 0.1374938
[5 empty] | 0.01728717 | 0.1377064 |  |  | 0.02558702 | 0.1388381 | 0.05931234 | 0.1382989 | 0.091939 | 0.1391503
[5 empty] | 0.01631821 | 0.1393457 |  |  | 0.0256231 | 0.140491 | 0.05950443 | 0.1399453 | 0.09276253 | 0.1408069
[5 empty] | 0.01735476 | 0.1409851 |  |  | 0.02536749 | 0.1421438 | 0.05911514 | 0.1415917 | 0.09321696 | 0.1424634
[5 empty] | 0.01839645 | 0.1426244 |  |  | 0.02561968 | 0.1437966 | 0.05974328 | 0.1432382 | 0.0934004 | 0.14412
[5 empty] | 0.01644292 | 0.1442638 |  |  | 0.02577915 | 0.1454495 | 0.05918766 | 0.1448846 | 0.09371095 | 0.1457765
[5 empty] | 0.0174938 | 0.1459032 |  |  | 0.02584537 | 0.1471023 | 0.05954709 | 0.146531 | 0.09364669 | 0.1474331
[5 empty] | 0.01654874 | 0.1475425 |  |  | 0.02561784 | 0.1487551 | 0.05962038 | 0.1481774 | 0.09350572 | 0.1490896
[5 empty] | 0.01860737 | 0.1491819 |  |  | 0.02599603 | 0.150408 | 0.06040634 | 0.1498238 | 0.09458615 | 0.1507462
[5 empty] | 0.01667139 | 0.1508213 |  |  | 0.02607942 | 0.1520608 | 0.06000377 | 0.1514702 | 0.09398606 | 0.1524027
[5 empty] | 0.01678151 | 0.1524606 |  |  | 0.02587401 | 0.1537137 | 0.06077541 | 0.1531167 | 0.09440692 | 0.1540593
[5 empty] | 0.01694541 | 0.1541 |  |  | 0.02604053 | 0.1553665 | 0.06053525 | 0.1547631 | 0.09494176 | 0.1557158
[5 empty] | 0.01915216 | 0.1557393 |  |  | 0.0264815 | 0.1570193 | 0.06165181 | 0.1564095 | 0.09576246 | 0.1573724
[5 empty] | 0.01939085 | 0.1573787 |  |  | 0.02688125 | 0.1586722 | 0.06258913 | 0.1580559 | 0.09761155 | 0.1590289
[5 empty] | 0.01965056 | 0.1590181 |  |  | 0.0270241 | 0.160325 | 0.06351124 | 0.1597023 | 0.09803156 | 0.1606855
[5 empty] | 0.01892037 | 0.1606574 |  |  | 0.02759437 | 0.1619778 | 0.0637822 | 0.1613487 | 0.09886501 | 0.162342
[5 empty] | 0.02018937 | 0.1622968 |  |  | 0.02767639 | 0.1636307 | 0.06526604 | 0.1629951 | 0.1015545 | 0.1639986
[5 empty] | 0.02044663 | 0.1639361 |  |  | 0.02815447 | 0.1652835 | 0.06552681 | 0.1646416 | 0.1020424 | 0.1656551
[5 empty] | 0.01868124 | 0.1655755 |  |  | 0.02851295 | 0.1669363 | 0.06642854 | 0.166288 | 0.1034714 | 0.1673117
[5 empty] | 0.01988361 | 0.1672149 |  |  | 0.02903614 | 0.1685892 | 0.06723529 | 0.1679344 | 0.1052839 | 0.1689682
[5 empty] | 0.02107192 | 0.1688542 |  |  | 0.02921448 | 0.170242 | 0.0679581 | 0.1695808 | 0.1052291 | 0.1706248
[5 empty] | 0.02025559 | 0.1704936 |  |  | 0.02927902 | 0.1718948 | 0.0686639 | 0.1712272 | 0.1064998 | 0.1722814
[5 empty] | 0.02143496 | 0.1721329 |  |  | 0.02953706 | 0.1735477 | 0.06885516 | 0.1728736 | 0.1071464 | 0.1739379
[5 empty] | 0.01961039 | 0.1737723 |  |  | 0.02978909 | 0.1752005 | 0.06943301 | 0.1745201 | 0.1086706 | 0.1755945
[5 empty] | 0.01978222 | 0.1754117 |  |  | 0.03023563 | 0.1768533 | 0.0699986 | 0.1761665 | 0.1099743 | 0.177251
[5 empty] | 0.02195079 | 0.177051 |  |  | 0.03047715 | 0.1785062 | 0.07085307 | 0.1778129 | 0.1103594 | 0.1789076
[5 empty] | 0.02011645 | 0.1786904 |  |  | 0.03081416 | 0.180159 | 0.07149756 | 0.1794593 | 0.1108275 | 0.1805641
[5 empty] | 0.02127955 | 0.1803298 |  |  | 0.03104717 | 0.1818118 | 0.07193321 | 0.1811057 | 0.1123807 | 0.1822207
[5 empty] | 0.02244044 | 0.1819691 |  |  | 0.03117665 | 0.1834647 | 0.07256115 | 0.1827521 | 0.1133205 | 0.1838772
[5 empty] | 0.02259946 | 0.1836085 |  |  | 0.03130312 | 0.1851175 | 0.07298254 | 0.1843986 | 0.114249 | 0.1855338
[5 empty] | 0.02275695 | 0.1852478 |  |  | 0.03162706 | 0.1867704 | 0.07329851 | 0.186045 | 0.115368 | 0.1871903
[5 empty] | 0.02292014 | 0.1868872 |  |  | 0.03165002 | 0.1884232 | 0.07431987 | 0.1876914 | 0.1160797 | 0.1888469
[5 empty] | 0.02309155 | 0.1885266 |  |  | 0.03218496 | 0.190076 | 0.07477204 | 0.1893378 | 0.1163273 | 0.1905034
[5 empty] | 0.02326523 | 0.1901659 |  |  | 0.03212899 | 0.1917289 | 0.07523871 | 0.1909842 | 0.117814 | 0.19216
[5 empty] | 0.02243524 | 0.1918053 |  |  | 0.03267356 | 0.1933817 | 0.07540029 | 0.1926306 | 0.1183085 | 0.1938165
[5 empty] | 0.02159562 | 0.1934446 |  |  | 0.03261014 | 0.1950345 | 0.07653719 | 0.194277 | 0.1196795 | 0.1954731
[5 empty] | 0.02374042 | 0.195084 |  |  | 0.03283017 | 0.1966874 | 0.07702982 | 0.1959235 | 0.1196957 | 0.1971296
[5 empty] | 0.0218637 | 0.1967234 |  |  | 0.03332512 | 0.1983402 | 0.07725857 | 0.1975699 | 0.1205258 | 0.1987862
[5 empty] | 0.02395951 | 0.1983627 |  |  | 0.03318644 | 0.199993 | 0.07730386 | 0.1992163 | 0.1216385 | 0.2004427
[5 empty] | 0.02302695 | 0.2000021 |  |  | 0.03330559 | 0.2016459 | 0.07754837 | 0.2008627 | 0.1213024 | 0.2020993
[5 empty] | 0.0240893 | 0.2016415 |  |  | 0.03359513 | 0.2032987 | 0.07795343 | 0.2025091 | 0.1226361 | 0.2037558
[5 empty] | 0.02215027 | 0.2032808 |  |  | 0.03368246 | 0.2049515 | 0.07845398 | 0.2041555 | 0.122356 | 0.2054124
[5 empty] | 0.02320984 | 0.2049202 |  |  | 0.03376782 | 0.2066044 | 0.07814996 | 0.205802 | 0.1224687 | 0.2070689
[5 empty] | 0.02326798 | 0.2065595 |  |  | 0.03385116 | 0.2082572 | 0.07814128 | 0.2074484 | 0.1222741 | 0.2087255
[5 empty] | 0.02232467 | 0.2081989 |  |  | 0.03383247 | 0.20991 | 0.07882787 | 0.2090948 | 0.1227721 | 0.210382
[5 empty] | 0.0233799 | 0.2098383 |  |  | 0.0338117 | 0.2115629 | 0.07840968 | 0.2107412 | 0.1239624 | 0.2120386
[5 empty] | 0.02443363 | 0.2114776 |  |  | 0.03418882 | 0.2132157 | 0.07908661 | 0.2123876 | 0.1242451 | 0.2136951
[5 empty] | 0.02348585 | 0.213117 |  |  | 0.03416381 | 0.2148685 | 0.0791586 | 0.214034 | 0.12382 | 0.2153517
[5 empty] | 0.02253653 | 0.2147563 |  |  | 0.03433663 | 0.2165214 | 0.07952558 | 0.2156804 | 0.123787 | 0.2170082
[5 empty] | 0.02258566 | 0.2163957 |  |  | 0.03410724 | 0.2181742 | 0.07978748 | 0.2173269 | 0.1250459 | 0.2186648
[5 empty] | 0.02363321 | 0.2180351 |  |  | 0.03447563 | 0.2198271 | 0.07964422 | 0.2189733 | 0.1253967 | 0.2203213
[5 empty] | 0.02467916 | 0.2196744 |  |  | 0.03424176 | 0.2214799 | 0.07999573 | 0.2206197 | 0.1252392 | 0.2219779
[5 empty] | 0.02472349 | 0.2213138 |  |  | 0.03440559 | 0.2231327 | 0.08024195 | 0.2222661 | 0.1249734 | 0.2236344
[5 empty] | 0.02476617 | 0.2229532 |  |  | 0.03446709 | 0.2247856 | 0.08028278 | 0.2239125 | 0.1248991 | 0.225291
[5 empty] | 0.02280718 | 0.2245925 |  |  | 0.03442624 | 0.2264384 | 0.08041818 | 0.2255589 | 0.1257162 | 0.2269475
[5 empty] | 0.02384651 | 0.2262319 |  |  | 0.034583 | 0.2280912 | 0.07994806 | 0.2272054 | 0.1257245 | 0.2286041
[5 empty] | 0.02388413 | 0.2278712 |  |  | 0.03463734 | 0.2297441 | 0.08067234 | 0.2288518 | 0.126224 | 0.2302607
[5 empty] | 0.02392001 | 0.2295106 |  |  | 0.03458923 | 0.2313969 | 0.08089097 | 0.2304982 | 0.1261146 | 0.2319172
[5 empty] | 0.02495415 | 0.23115 |  |  | 0.03473864 | 0.2330497 | 0.08050387 | 0.2321446 | 0.1263961 | 0.2335738
[5 empty] | 0.0239865 | 0.2327893 |  |  | 0.03488553 | 0.2347026 | 0.08041095 | 0.233791 | 0.1271684 | 0.2352303
[5 empty] | 0.02301706 | 0.2344287 |  |  | 0.03472988 | 0.2363554 | 0.08071217 | 0.2354374 | 0.1271314 | 0.2368869
[5 empty] | 0.0230458 | 0.236068 |  |  | 0.03487165 | 0.2380082 | 0.08080743 | 0.2370839 | 0.1276851 | 0.2385434
[5 empty] | 0.02507269 | 0.2377074 |  |  | 0.03491081 | 0.2396611 | 0.08129667 | 0.2387303 | 0.1267291 | 0.2402
[5 empty] | 0.02409773 | 0.2393468 |  |  | 0.03494733 | 0.2413139 | 0.08117981 | 0.2403767 | 0.1274636 | 0.2418565
[5 empty] | 0.02512088 | 0.2409861 |  |  | 0.03498118 | 0.2429667 | 0.08085679 | 0.2420231 | 0.1267883 | 0.2435131
[5 empty] | 0.02514212 | 0.2426255 |  |  | 0.03501233 | 0.2446196 | 0.08092753 | 0.2436695 | 0.1274031 | 0.2451696
[5 empty] | 0.02416143 | 0.2442649 |  |  | 0.03514074 | 0.2462724 | 0.08109197 | 0.2453159 | 0.1276079 | 0.2468262
[5 empty] | 0.02417879 | 0.2459042 |  |  | 0.03516639 | 0.2479252 | 0.08125002 | 0.2469623 | 0.1277027 | 0.2484827
[5 empty] | 0.02519418 | 0.2475436 |  |  | 0.03498924 | 0.2495781 | 0.08120161 | 0.2486088 | 0.1283872 | 0.2501393
[5 empty] | 0.02420757 | 0.2491829 |  |  | 0.03530926 | 0.2512309 | 0.08174668 | 0.2502552 | 0.1282613 | 0.2517958
[5 empty] | 0.02521895 | 0.2508223 |  |  | 0.03512642 | 0.2528838 | 0.08128515 | 0.2519016 | 0.1284251 | 0.2534524
[5 empty] | 0.02522829 | 0.2524617 |  |  | 0.0352407 | 0.2545366 | 0.08171695 | 0.253548 | 0.1274782 | 0.2551089
[5 empty] | 0.02323556 | 0.254101 |  |  | 0.03515204 | 0.2561894 | 0.08184201 | 0.2551944 | 0.1274207 | 0.2567655
[5 empty] | 0.02424076 | 0.2557404 |  |  | 0.03536044 | 0.2578423 | 0.08166025 | 0.2568408 | 0.1281524 | 0.258422
[5 empty] | 0.02524385 | 0.2573797 |  |  | 0.03526584 | 0.2594951 | 0.0813716 | 0.2584873 | 0.1276732 | 0.2600786
[5 empty] | 0.02424474 | 0.2590191 |  |  | 0.03516824 | 0.2611479 | 0.081776 | 0.2601337 | 0.128583 | 0.2617351
[5 empty] | 0.02420874 | 0.2606585 |  |  | 0.03504426 | 0.2628008 | 0.0814936 | 0.2617801 | 0.1282165 | 0.2633917
[5 empty] | 0.02411197 | 0.2622978 |  |  | 0.03513438 | 0.2644536 | 0.08110978 | 0.2634265 | 0.1270432 | 0.2650482
[5 empty] | 0.02396124 | 0.2639372 |  |  | 0.03494455 | 0.2661064 | 0.08074528 | 0.2650729 | 0.1273742 | 0.2667048
[5 empty] | 0.02376339 | 0.2655766 |  |  | 0.03468458 | 0.2677593 | 0.08002259 | 0.2667193 | 0.1256457 | 0.2683613
[5 empty] | 0.02452523 | 0.2672159 |  |  | 0.03446425 | 0.2694121 | 0.07926417 | 0.2683657 | 0.1244934 | 0.2700179
[5 empty] | 0.02325361 | 0.2688553 |  |  | 0.03409338 | 0.2710649 | 0.07829252 | 0.2700122 | 0.1240534 | 0.2716744
[5 empty] | 0.02295533 | 0.2704946 |  |  | 0.03338175 | 0.2727178 | 0.07803011 | 0.2716586 | 0.1217615 | 0.273331
[5 empty] | 0.02163723 | 0.272134 |  |  | 0.03303918 | 0.2743706 | 0.07639942 | 0.273305 | 0.1208536 | 0.2749875
[5 empty] | 0.02230614 | 0.2737734 |  |  | 0.03267547 | 0.2760234 | 0.07562294 | 0.2749514 | 0.1190658 | 0.2766441
[5 empty] | 0.02296888 | 0.2754127 |  |  | 0.03220042 | 0.2776763 | 0.07422314 | 0.2765978 | 0.1176339 | 0.2783006
[5 empty] | 0.02163227 | 0.2770521 |  |  | 0.03162382 | 0.2793291 | 0.07352251 | 0.2782442 | 0.1151938 | 0.2799572
[5 empty] | 0.02030315 | 0.2786914 |  |  | 0.03115548 | 0.2809819 | 0.07204352 | 0.2798907 | 0.1141816 | 0.2816137
[5 empty] | 0.02198833 | 0.2803308 |  |  | 0.0307052 | 0.2826348 | 0.07120867 | 0.2815371 | 0.111633 | 0.2832703
[5 empty] | 0.01969465 | 0.2819702 |  |  | 0.03038278 | 0.2842876 | 0.07064042 | 0.2831835 | 0.1103841 | 0.2849268
[5 empty] | 0.02042542 | 0.2836095 |  |  | 0.03009665 | 0.2859405 | 0.0695548 | 0.2848299 | 0.109268 | 0.2865834
[5 empty] | 0.01915983 | 0.2852489 |  |  | 0.0294218 | 0.2875933 | 0.06828798 | 0.2864763 | 0.1083003 | 0.28824
[5 empty] | 0.02089324 | 0.2868882 |  |  | 0.02924552 | 0.2892461 | 0.06721784 | 0.2881227 | 0.1056274 | 0.2898965
[5 empty] | 0.01962561 | 0.2885276 |  |  | 0.02876777 | 0.290899 | 0.06674434 | 0.2897692 | 0.1043491 | 0.2915531
[5 empty] | 0.01835694 | 0.290167 |  |  | 0.02828855 | 0.2925518 | 0.06606742 | 0.2914156 | 0.1040654 | 0.2932096
[5 empty] | 0.02008721 | 0.2918063 |  |  | 0.02790781 | 0.2942046 | 0.06488702 | 0.293062 | 0.1017762 | 0.2948662
[5 empty] | 0.01881641 | 0.2934457 |  |  | 0.02752555 | 0.2958575 | 0.0642031 | 0.2947084 | 0.1008815 | 0.2965227
[5 empty] | 0.01754451 | 0.2950851 |  |  | 0.02724173 | 0.2975103 | 0.06281559 | 0.2963548 | 0.09948102 | 0.2981793
[5 empty] | 0.0172715 | 0.2967244 |  |  | 0.02675634 | 0.2991631 | 0.06272446 | 0.2980012 | 0.09787481 | 0.2998358
[5 empty] | 0.01899736 | 0.2983638 |  |  | 0.02656934 | 0.300816 | 0.06162963 | 0.2996476 | 0.09616275 | 0.3014924
[5 empty] | 0.01772209 | 0.3000031 |  |  | 0.02628073 | 0.3024688 | 0.06093107 | 0.3012941 | 0.09484476 | 0.3031489
[5 empty] | 0.01744566 | 0.3016425 |  |  | 0.02559047 | 0.3041216 | 0.05982872 | 0.3029405 | 0.09392075 | 0.3048055
[5 empty] | 0.01616805 | 0.3032819 |  |  | 0.02529854 | 0.3057745 | 0.05892251 | 0.3045869 | 0.09239064 | 0.306462
[5 empty] | 0.01788925 | 0.3049212 |  |  | 0.02490492 | 0.3074273 | 0.05771241 | 0.3062333 | 0.09015434 | 0.3081186
[5 empty] | 0.01660925 | 0.3065606 |  |  | 0.02450958 | 0.3090801 | 0.05659836 | 0.3078797 | 0.08941178 | 0.3097751
[5 empty] | 0.01632802 | 0.3081999 |  |  | 0.0241125 | 0.310733 | 0.0557803 | 0.3095261 | 0.08816285 | 0.3114317
[5 empty] | 0.01604556 | 0.3098393 |  |  | 0.02381367 | 0.3123858 | 0.05485818 | 0.3111726 | 0.08590749 | 0.3130882
[5 empty] | 0.01576184 | 0.3114787 |  |  | 0.02331304 | 0.3140386 | 0.05383195 | 0.312819 | 0.08554559 | 0.3147448
[5 empty] | 0.01547685 | 0.313118 |  |  | 0.02301061 | 0.3156915 | 0.05360156 | 0.3144654 | 0.08347709 | 0.3164013
[5 empty] | 0.01419057 | 0.3147574 |  |  | 0.02240635 | 0.3173443 | 0.05206694 | 0.3161118 | 0.08240189 | 0.3180579
[5 empty] | 0.01590299 | 0.3163968 |  |  | 0.02200023 | 0.3189972 | 0.05162806 | 0.3177582 | 0.0806199 | 0.3197144
[5 empty] | 0.01561409 | 0.3180361 |  |  | 0.02189224 | 0.32065 | 0.05008484 | 0.3194046 | 0.07953105 | 0.321371
[5 empty] | 0.01532385 | 0.3196755 |  |  | 0.02128234 | 0.3223028 | 0.04923725 | 0.321051 | 0.07773524 | 0.3230275
[5 empty] | 0.01403227 | 0.3213148 |  |  | 0.02107052 | 0.3239557 | 0.04868523 | 0.3226975 | 0.0761324 | 0.3246841
[5 empty] | 0.01273931 | 0.3229542 |  |  | 0.02035675 | 0.3256085 | 0.04752872 | 0.3243439 | 0.07502244 | 0.3263406
[5 empty] | 0.01244497 | 0.3245936 |  |  | 0.02024101 | 0.3272613 | 0.04676768 | 0.3259903 | 0.07260526 | 0.3279972
[5 empty] | 0.01214923 | 0.3262329 |  |  | 0.01982328 | 0.3289142 | 0.04590204 | 0.3276367 | 0.07118079 | 0.3296537