## 1
Общество с ограниченной ответственностью "Инженерная геология" (ООО "ИнжГео") | [11 empty] | Общество с ограниченной ответственностью "Инженерная геология" (ООО "ИнжГео")
Юр. адрес: 117279, г. Москва, ул. Миклухо-Маклая, 36 а, этаж 5, пом. XXIII к. 76-84 | [11 empty] | Юр. адрес: 117279, г. Москва, ул. Миклухо-Маклая, 36 а, этаж 5, пом. XXIII к. 76-84 | [8 empty] | нагр |  |  | X0 | Y0 | R |  | нагр |  |  |  | X0 | Y0 | R | нагр |  |  |  | X0 | Y0 | R |  | нагр |  |  |  | X0 | Y0 | R
Телефон/факс +7 (495) 132-30-00, Адрес электронной почты inbox@inj-geo.ru | [11 empty] | Телефон/факс +7 (495) 132-30-00, Адрес электронной почты inbox@inj-geo.ru | [12 empty] | 0 | [7 empty] | 0 | [6 empty] | 0 | [7 empty] | 0
[21 empty] | девиатор | [6 empty] | девиатор | [6 empty] | девиатор | [7 empty] | девиатор
Испытательная лаборатория ООО «ИнжГео» | [11 empty] | Испытательная лаборатория ООО «ИнжГео» | [8 empty] | x0 | Угол | X | Y |  |  |  | x0 |  | Угол | X | Y |  |  | x0 |  | Угол | X | Y |  |  |  | x0 |  | Угол | X | Y
Адрес места осуществления деятельности лаборатории: г. Москва, просп. Вернадского, д. 51, стр. 1 | [11 empty] | Адрес места осуществления деятельности лаборатории: г. Москва, просп. Вернадского, д. 51, стр. 1 | [9 empty] | 0 | [7 empty] | 0 | [6 empty] | 0 | [7 empty] | 0
Телефон +7(910)4557682, E-mail: slg85@mail.ru | [11 empty] | Телефон +7(910)4557682, E-mail: slg85@mail.ru | [9 empty] | 5 | [7 empty] | 5 | [6 empty] | 5 | [7 empty] | 5
[22 empty] | 10 | [7 empty] | 10 | [6 empty] | 10 | [7 empty] | 10
[12 empty] | Протокол испытаний № 13-63/77 от 14-01-2023 | [9 empty] | 15 | [7 empty] | 15 | [6 empty] | 15 | [7 empty] | 15
[22 empty] | 20 | [7 empty] | 20 | [6 empty] | 20 | [7 empty] | 20
[12 empty] | Наименование и адрес заказчика: Переход трубопровода через р. Енисей | [9 empty] | 25 | [7 empty] | 25 | [6 empty] | 25 | [7 empty] | 25
[12 empty] | Наименование объекта: ООО Регионстрой | [9 empty] | 30 | [7 empty] | 30 | [6 empty] | 30 | [7 empty] | 30
Наименование используемого метода/методики: ГОСТ 12248.4-2020 | [11 empty] | Наименование используемого метода/методики: ГОСТ 12248.3-2020 | [9 empty] | 35 | [7 empty] | 35 | [6 empty] | 35 | [7 empty] | 35
Условия проведения испытания: температура окружающей среды (18 - 25)0С, влажность воздуха (40 - 75)% | [11 empty] | Условия проведения испытания: температура окружающей среды (18 - 25)0С, влажность воздуха (40 - 75)% | [9 empty] | 40 | [7 empty] | 40 | [6 empty] | 40 | [7 empty] | 40
[12 empty] | Дата получение объекта подлежащего испытаниям: 18-12-2022 | [9 empty] | 45 | [7 empty] | 45 | [6 empty] | 45 | [7 empty] | 45
[12 empty] | Дата испытания: 25.10.2022-19.11.2077 | [9 empty] | 50 | [7 empty] | 50 | [6 empty] | 50 | [7 empty] | 50
[22 empty] | 55 | [7 empty] | 55 | [6 empty] | 55 | [7 empty] | 55
Испытание грунтов методом трехосного сжатия | [11 empty] | Испытание грунтов методом трехосного сжатия | [9 empty] | 60 | [7 empty] | 60 | [6 empty] | 60 | [7 empty] | 60
[22 empty] | 65 | [7 empty] | 65 | [6 empty] | 65 | [7 empty] | 65
Лабораторный номер: | [6 empty] | We, д.е. = |  |  |  |  | Лабораторный номер: |  | 1112 |  |  |  | We, д.е. = | 0.583066768 |  |  | 70 | [7 empty] | 70 | [6 empty] | 70 | [7 empty] | 70
Номер скважины: | [6 empty] | ρ, г/см3 = |  |  |  |  | Номер скважины: |  | BH-029 |  |  |  | ρ, г/см3 = | 1.57 |  |  | 75 | [7 empty] | 75 | [6 empty] | 75 | [7 empty] | 75
Глубина отбора, м: | [6 empty] | ρs, г/см3 = |  |  |  |  | Глубина отбора, м: |  | 0.5 |  |  |  | ρs, г/см3 = | 2.72 |  |  | 80 | [7 empty] | 80 | [6 empty] | 80 | [7 empty] | 80
Наименование грунта: | [6 empty] | e, д.е. = |  |  |  |  | Наименование грунта: |  | Суглинок, после оттаивания текучий, легкий пылеватый |  |  |  | e, д.е. = | 1.742638 |  |  | 85 | [7 empty] | 85 | [6 empty] | 85 | [7 empty] | 85
Схема проведения опыта: | [6 empty] | IL, д.е. = |  |  |  |  | Схема проведения опыта: |  | КД |  |  |  | IL, д.е. = | 3.798 |  |  | 90 | [7 empty] | 90 | [6 empty] | 90 | [7 empty] | 90
[22 empty] | 95 | [7 empty] | 95 | [6 empty] | 95 | [7 empty] | 95
[22 empty] | 100 | [7 empty] | 100 | [6 empty] | 100 | [7 empty] | 100
Результаты испытаний | [11 empty] | Результаты испытаний | [9 empty] | 105 | [7 empty] | 105 | [6 empty] | 105 | [7 empty] | 105
[22 empty] | 110 | [7 empty] | 110 | [6 empty] | 110 | [7 empty] | 110
[22 empty] | 115 | [7 empty] | 115 | [6 empty] | 115 | [7 empty] | 115
[22 empty] | 120 | [7 empty] | 120 | [6 empty] | 120 | [7 empty] | 120
[22 empty] | 125 | [7 empty] | 125 | [6 empty] | 125 | [7 empty] | 125
[22 empty] | 130 | [7 empty] | 130 | [6 empty] | 130 | [7 empty] | 130
[22 empty] | 135 | [7 empty] | 135 | [6 empty] | 135 | [7 empty] | 135
[22 empty] | 140 | [7 empty] | 140 | [6 empty] | 140 | [7 empty] | 140
[22 empty] | 145 | [7 empty] | 145 | [6 empty] | 145 | [7 empty] | 145
[22 empty] | 150 | [7 empty] | 150 | [6 empty] | 150 | [7 empty] | 150
[22 empty] | 155 | [7 empty] | 155 | [6 empty] | 155 | [7 empty] | 155
[22 empty] | 160 | [7 empty] | 160 | [6 empty] | 160 | [7 empty] | 160
[22 empty] | 165 | [7 empty] | 165 | [6 empty] | 165 | [7 empty] | 165
[22 empty] | 170 | [7 empty] | 170 | [6 empty] | 170 | [7 empty] | 170
[22 empty] | 175 | [7 empty] | 175 | [6 empty] | 175 | [7 empty] | 175
[22 empty] | 180 | [7 empty] | 180 | [6 empty] | 180 | [7 empty] | 180
[13 empty] | Давление в камере, Мпа σ3 | Вертикальная нагрузка, Мпа σ1 | Поровое давление, Мпа u
| K0, д.е. | 0.8781307 |  |  |  |  | Коэфф. Точки | [5 empty] | 0.05 | 0.07066004 | [5 empty] | 1 | [6 empty] | σ3,кПа | σ1,кПа | u, кПа |  |  |  | 4
| q_zg, МПа | 0.04390653 | [10 empty] | 0.15 | 0.1984166 | [27 empty] | δ3, Мпа | δ1-δ3, МПа | δ1, МПа | δ1, КПа
|  |  | Модуль деформации, МПа: | [9 empty] | 0.25 | 0.3261731 | [21 empty] | С, МПа:
|  |  | Е0= |  | Точки модуля (полное напр.), МПа |  |  |  | 0.04390653 | 0.07025045 | [25 empty] | φ, град:
|  |  | E50 = |  | qf (полное напр.), МПа |  |  |  | 0.06185476 | [26 empty] | E, Мпа
|  |  | Коэф. Поперечной деформации, ϑ = | [9 empty] | Эффективные значения угла внутреннего трения и удельного сцепления ϕ', С' | [13 empty] | x | 0
[13 empty] | ϕ', град. = | 7 | [12 empty] | y |  |  |  | С, кПа | φ,°
[13 empty] | С', МПа = | 0.003
| Исполнитель: | [6 empty] | Морозов Д.С. |  |  |  |  | Исполнитель: |  |  |  |  | Морозов Д.С.
| Начальник исп. лаборатории: | [6 empty] | Семиколенова Л.Г. |  |  |  |  | Начальник исп. лаборатории: |  |  |  |  | Семиколенова Л.Г.
Лист 1 , всего листов 2 | [11 empty] | Лист 2 , всего листов 2
Частичное воспроизведение протокола испытаний без письменного разрешения ООО «ИнжГео» ЗАПРЕЩАЕТСЯ | [11 empty] | Частичное воспроизведение протокола испытаний без письменного разрешения ООО «ИнжГео» ЗАПРЕЩАЕТСЯ
[5 empty] | второй график |  | первый график | [9 empty] | К Пуассона
dev50 | epsE50 | ind | devE0 | epsE0 | dev | eps | sigma |  | dev1 | eps1 | dev2 | eps2 | dev3 | eps3 |  | Глины
0.01185476 | 0.01410223 |  |  |  | 0 | 0 |  |  | 0 | 0 | 0 | 0 | 0 | 0 |  | < 0 | 0,20-0,30
ind |  |  |  |  | 0.002721987 | 0.001653088 |  |  | 0.002544591 | 0.001662923 | 0.00759045 | 0.00166717 | 0.01332004 | 0.001662923 |  | 0-0,25 | 0,30-0,38
2 |  |  |  |  | 0.005100266 | 0.003306175 |  |  | 0.005371609 | 0.003833986 | 0.01379872 | 0.003455733 | 0.01751982 | 0.002500954 |  | 0,25< | 0,38-0,45
E0 |  |  |  |  | 0.00658598 | 0.004700743 |  |  | 0.00611576 | 0.004988768 | 0.01576039 | 0.00500151 | 0.02364846 | 0.004988768 |  | Суглинки | 0,35-0,37
epsE0 | devE0 |  |  |  | 0.006015371 | 0.006612351 |  |  | 0.006803464 | 0.00665169 | 0.01739667 | 0.00666868 | 0.02597328 | 0.00665169 |  | Пески и супеси | 0,30-0,35
0.004700743 | 0.00658598 |  |  |  | 0.007017806 | 0.008265438 |  |  | 0.007720662 | 0.008314613 | 0.01854371 | 0.00833585 | 0.0287778 | 0.008314613
[5 empty] | 0.009875065 | 0.009918526 |  |  | 0.00831919 | 0.009977535 | 0.0199209 | 0.01000302 | 0.03106664 | 0.009977535
График E50 |  | График E |  |  | 0.008655134 | 0.01157161 |  |  | 0.008750882 | 0.01164046 | 0.0207476 | 0.01167019 | 0.03264443 | 0.01164046
eps | q | sigma |  |  | 0.011426 | 0.0132247 |  |  | 0.009167574 | 0.01330338 | 0.02164319 | 0.01333736 | 0.03441577 | 0.01330338
Горизонтальная линия E50 |  | Касательная |  |  | 0.01185476 | 0.01410223 |  |  | 0.009921101 | 0.0149663 | 0.02252704 | 0.01500453 | 0.03618529 | 0.0149663
0 |  | a | b |  | 0.01210849 | 0.01653088 |  |  | 0.01033002 | 0.016059375 | 0.02420829 | 0.01690461 | 0.03808656 | 0.016059375
|  |  | 0 |  | 0.01298869 | 0.01818396 |  |  | 0.01115896 | 0.01829215 | 0.02536093 | 0.01833887 | 0.04112995 | 0.01829215
Вертикальная линия E50 |  | p1 и p2 |  |  | 0.01387592 | 0.01983705 |  |  | 0.01199599 | 0.01995507 | 0.02675476 | 0.02000604 | 0.04415565 | 0.01995507
| 0 | 0 |  |  | 0.01575747 | 0.02149014 |  |  | 0.01265615 | 0.02161799 | 0.02855956 | 0.02167321 | 0.04676269 | 0.02161799
[5 empty] | 0.01562061 | 0.02314323 |  |  | 0.01342558 | 0.02328092 | 0.03033637 | 0.02334038 | 0.04950064 | 0.02328092
Касательная линия E50 |  |  |  |  | 0.01645262 | 0.02479631 |  |  | 0.01419043 | 0.02494384 | 0.03224623 | 0.02500755 | 0.05261907 | 0.02494384
0 | 0 | Горизонтальная 1 |  |  | 0.01724079 | 0.0264494 |  |  | 0.01493684 | 0.02660676 | 0.03405016 | 0.02667472 | 0.05486753 | 0.02660676
[5 empty] | 0.0169724 | 0.02810249 |  |  | 0.01575096 | 0.02826968 | 0.03560921 | 0.02834189 | 0.05769559 | 0.02826968
Горизонтальная линия qкр |  |  |  |  | 0.01963472 | 0.02975558 |  |  | 0.01621892 | 0.02993261 | 0.03738441 | 0.03000906 | 0.0600528 | 0.02993261
Горизонтальная линия q |  | Горизонтальная 2 |  |  | 0.02021504 | 0.03140866 |  |  | 0.01682689 | 0.03159553 | 0.0388368 | 0.03167623 | 0.06218872 | 0.03159553
0 |  | 0 |  |  | 0.01970063 | 0.03306175 |  |  | 0.017461 | 0.03325845 | 0.0401274 | 0.0333434 | 0.06435291 | 0.03325845
[5 empty] | 0.02107879 | 0.03471484 |  |  | 0.01800739 | 0.03492137 | 0.04141727 | 0.03501057 | 0.06619494 | 0.03492137
Вертикальная линия q |  |  |  |  | 0.02137014 | 0.03636793 |  |  | 0.01835222 | 0.0365843 | 0.04226742 | 0.03667774 | 0.06696437 | 0.0365843
| 0 |  |  |  | 0.01964995 | 0.03802102 |  |  | 0.01850987 | 0.03824722 | 0.04334786 | 0.03834491 | 0.06821421 | 0.03824722
[5 empty] | 0.02192004 | 0.0396741 |  |  | 0.01885548 | 0.03991014 | 0.04393258 | 0.04001208 | 0.06881977 | 0.03991014
[5 empty] | 0.02117849 | 0.04132719 |  |  | 0.01909259 | 0.04157306 | 0.04449905 | 0.04167925 | 0.07039397 | 0.04157306
[5 empty] | 0.02042339 | 0.04298028 |  |  | 0.01931949 | 0.04323599 | 0.04474326 | 0.04334642 | 0.07083055 | 0.04323599
[5 empty] | 0.02165284 | 0.04463337 |  |  | 0.0194345 | 0.04489891 | 0.04556122 | 0.04501359 | 0.07152327 | 0.04489891
[5 empty] | 0.02186492 | 0.04628645 |  |  | 0.01973591 | 0.04656183 | 0.04584892 | 0.04668076 | 0.0720659 | 0.04656183
[5 empty] | 0.02105773 | 0.04793954 |  |  | 0.01972205 | 0.04822475 | 0.04630236 | 0.04834793 | 0.07325217 | 0.04822475
[5 empty] | 0.02322935 | 0.04959263 |  |  | 0.0198912 | 0.04988768 | 0.04661754 | 0.0500151 | 0.07407584 | 0.04988768
[5 empty] | 0.02137787 | 0.05124572 |  |  | 0.02004169 | 0.0515506 | 0.04729047 | 0.05168227 | 0.07413067 | 0.0515506
[5 empty] | 0.0225014 | 0.0528988 |  |  | 0.02017181 | 0.05321352 | 0.04731714 | 0.05334944 | 0.07511042 | 0.05321352
[5 empty] | 0.021598 | 0.05455189 |  |  | 0.02027986 | 0.05487644 | 0.04779354 | 0.05501661 | 0.07480883 | 0.05487644
[5 empty] | 0.02366578 | 0.05620498 |  |  | 0.02036417 | 0.05653937 | 0.04801569 | 0.05668378 | 0.07511966 | 0.05653937
[5 empty] | 0.02370953 | 0.05785807 |  |  | 0.02052303 | 0.05820229 | 0.04827958 | 0.05835095 | 0.07543666 | 0.05820229
[5 empty] | 0.02170842 | 0.05951115 |  |  | 0.02066004 | 0.05986521 | 0.04841658 | 0.06001812 | 0.07617312 | 0.05986521
[5 empty] | 0.02369445 | 0.06116424 |  |  | 0.02045887 | 0.06152813 | 0.04801657 | 0.06168529 | 0.07606882 | 0.06152813
[5 empty] | 0.02366527 | 0.06281733 |  |  | 0.02044609 | 0.06319106 | 0.04830012 | 0.06335246 | 0.07602169 | 0.06319106
[5 empty] | 0.02362187 | 0.06447042 |  |  | 0.02041993 | 0.06485398 | 0.04795129 | 0.06501963 | 0.07552523 | 0.06485398
[5 empty] | 0.02356528 | 0.06612351 |  |  | 0.02058128 | 0.0665169 | 0.04807218 | 0.0666868 | 0.07528273 | 0.0665169
[5 empty] | 0.02249648 | 0.06777659 |  |  | 0.02033103 | 0.06817982 | 0.04816491 | 0.06835397 | 0.07519748 | 0.06817982
[5 empty] | 0.0234165 | 0.06942968 |  |  | 0.02037009 | 0.06984275 | 0.04773158 | 0.07002114 | 0.07547278 | 0.06984275
[5 empty] | 0.02332633 | 0.07108277 |  |  | 0.02019933 | 0.07150567 | 0.04767431 | 0.07168831 | 0.07461191 | 0.07150567
[5 empty] | 0.02122698 | 0.07273586 |  |  | 0.02031966 | 0.07316859 | 0.04729519 | 0.07335548 | 0.07421816 | 0.07316859
[5 empty] | 0.02211947 | 0.07438894 |  |  | 0.02013197 | 0.07483151 | 0.04749635 | 0.07502265 | 0.07419484 | 0.07483151
[5 empty] | 0.02300479 | 0.07604203 |  |  | 0.01993714 | 0.07649444 | 0.04707988 | 0.07668982 | 0.07364523 | 0.07649444
[5 empty] | 0.02088395 | 0.07769512 |  |  | 0.01993608 | 0.07815736 | 0.0468479 | 0.07835699 | 0.07317261 | 0.07815736
[5 empty] | 0.02175796 | 0.07934821 |  |  | 0.01992968 | 0.07982028 | 0.04640251 | 0.08002416 | 0.0728803 | 0.07982028
[5 empty] | 0.02062783 | 0.08100129 |  |  | 0.01961882 | 0.0814832 | 0.04634582 | 0.08169133 | 0.07267156 | 0.0814832
[5 empty] | 0.02049456 | 0.08265438 |  |  | 0.0195044 | 0.08314613 | 0.04587995 | 0.0833585 | 0.07194971 | 0.08314613
[5 empty] | 0.02035916 | 0.08430747 |  |  | 0.01958732 | 0.08480905 | 0.04560699 | 0.08502567 | 0.07151802 | 0.08480905
[5 empty] | 0.02022263 | 0.08596056 |  |  | 0.01926846 | 0.08647197 | 0.04552907 | 0.08669284 | 0.0714798 | 0.08647197
[5 empty] | 0.02008598 | 0.08761364 |  |  | 0.01914872 | 0.08813489 | 0.04514827 | 0.08836001 | 0.07093833 | 0.08813489
[5 empty] | 0.02195022 | 0.08926673 |  |  | 0.019029 | 0.08979782 | 0.04476673 | 0.09002718 | 0.0708969 | 0.08979782
[5 empty] | 0.02081498 | 0.09091982 |  |  | 0.01911018 | 0.09146074 | 0.04468653 | 0.09169435 | 0.06995881 | 0.09146074
[5 empty] | 0.01966365 | 0.09257291 |  |  | 0.01889063 | 0.09312366 | 0.04460948 | 0.09336152 | 0.06941806 | 0.09312366
[5 empty] | 0.01949363 | 0.09422599 |  |  | 0.0186553 | 0.09478658 | 0.04430693 | 0.09502869 | 0.0691191 | 0.09478658
[5 empty] | 0.0193082 | 0.09587908 |  |  | 0.01850394 | 0.09644951 | 0.04356413 | 0.09669586 | 0.06866103 | 0.09644951
[5 empty] | 0.02111063 | 0.09753217 |  |  | 0.01833946 | 0.09811243 | 0.04328796 | 0.09836303 | 0.06835458 | 0.09811243
[5 empty] | 0.02090422 | 0.09918526 |  |  | 0.01826476 | 0.09977535 | 0.04318528 | 0.1000302 | 0.06721048 | 0.09977535
[5 empty] | 0.02069224 | 0.1008383 |  |  | 0.01818276 | 0.1014383 | 0.04256296 | 0.1016974 | 0.06703944 | 0.1014383
[5 empty] | 0.01847796 | 0.1024914 |  |  | 0.01799636 | 0.1031012 | 0.04192788 | 0.1033645 | 0.06575221 | 0.1031012
[5 empty] | 0.02026467 | 0.1041445 |  |  | 0.01770848 | 0.1047641 | 0.0415869 | 0.1050317 | 0.06565949 | 0.1047641
[5 empty] | 0.01805565 | 0.1057976 |  |  | 0.01742202 | 0.106427 | 0.04124689 | 0.1066989 | 0.06467202 | 0.106427
[5 empty] | 0.01985418 | 0.1074507 |  |  | 0.01733989 | 0.10809 | 0.04091472 | 0.108366 | 0.06410052 | 0.10809
[5 empty] | 0.01966103 | 0.1091038 |  |  | 0.01726501 | 0.1097529 | 0.04039726 | 0.1100332 | 0.06295572 | 0.1097529
[5 empty] | 0.01845374 | 0.1107569 |  |  | 0.01699489 | 0.1114158 | 0.0399991 | 0.1117004 | 0.06262851 | 0.1114158
[5 empty] | 0.01822995 | 0.11241 |  |  | 0.0167097 | 0.1130787 | 0.03977695 | 0.1133676 | 0.06174569 | 0.1130787
[5 empty] | 0.01899433 | 0.114063 |  |  | 0.01661085 | 0.1147417 | 0.03901937 | 0.1150347 | 0.06151255 | 0.1147417
[5 empty] | 0.01675159 | 0.1157161 |  |  | 0.01640252 | 0.1164046 | 0.0388362 | 0.1167019 | 0.06074445 | 0.1164046
[5 empty] | 0.01750642 | 0.1173692 |  |  | 0.01618888 | 0.1180675 | 0.03833727 | 0.1183691 | 0.06005674 | 0.1180675
[5 empty] | 0.01726352 | 0.1190223 |  |  | 0.01587407 | 0.1197304 | 0.03743241 | 0.1200362 | 0.05906477 | 0.1197304
[5 empty] | 0.01702758 | 0.1206754 |  |  | 0.01566228 | 0.1213933 | 0.03713146 | 0.1217034 | 0.0577839 | 0.1213933
[5 empty] | 0.01580329 | 0.1223285 |  |  | 0.01555766 | 0.1230563 | 0.03684425 | 0.1233706 | 0.05702948 | 0.1230563
[5 empty] | 0.01759535 | 0.1239816 |  |  | 0.01526438 | 0.1247192 | 0.03628061 | 0.1250377 | 0.05651686 | 0.1247192
[5 empty] | 0.01740845 | 0.1256347 |  |  | 0.0152866 | 0.1263821 | 0.03565038 | 0.1267049 | 0.05626139 | 0.1263821
[5 empty] | 0.01724729 | 0.1272877 |  |  | 0.01492849 | 0.128045 | 0.03526339 | 0.1283721 | 0.05537843 | 0.128045
[5 empty] | 0.01711657 | 0.1289408 |  |  | 0.01499421 | 0.129708 | 0.03492948 | 0.1300393 | 0.05488333 | 0.129708
[5 empty] | 0.01602097 | 0.1305939 |  |  | 0.01478792 | 0.1313709 | 0.03495847 | 0.1317064 | 0.05459145 | 0.1313709
[5 empty] | 0.01596519 | 0.132247 |  |  | 0.01481379 | 0.1330338 | 0.03476021 | 0.1333736 | 0.05391813 | 0.1330338
[5 empty] | 0.01695255 | 0.1339001 |  |  | 0.01457598 | 0.1346967 | 0.03464452 | 0.1350408 | 0.05437873 | 0.1346967
[5 empty] | 0.01495774 | 0.1355532 |  |  | 0.01477288 | 0.1363596 | 0.03441834 | 0.1367079 | 0.0542673 | 0.1363596
[5 empty] | 0.0169695 | 0.1372063 |  |  | 0.01457923 | 0.1380226 | 0.03432914 | 0.1383751 | 0.05399072 | 0.1380226
[5 empty] | 0.01698748 | 0.1388594 |  |  | 0.01459128 | 0.1396855 | 0.03425357 | 0.1400423 | 0.05403513 | 0.1396855
[5 empty] | 0.01501133 | 0.1405124 |  |  | 0.01460871 | 0.1413484 | 0.0345909 | 0.1417094 | 0.05399941 | 0.1413484
[5 empty] | 0.01604072 | 0.1421655 |  |  | 0.01463123 | 0.1430113 | 0.03454042 | 0.1433766 | 0.05438243 | 0.1430113
[5 empty] | 0.01607529 | 0.1438186 |  |  | 0.01475852 | 0.1446743 | 0.03460139 | 0.1450438 | 0.05468306 | 0.1446743
[5 empty] | 0.01511469 | 0.1454717 |  |  | 0.01469029 | 0.1463372 | 0.0348731 | 0.146711 | 0.05430017 | 0.1463372
[5 empty] | 0.0171586 | 0.1471248 |  |  | 0.01482622 | 0.1480001 | 0.03455483 | 0.1483781 | 0.05493264 | 0.1480001
[5 empty] | 0.01720665 | 0.1487779 |  |  | 0.014966 | 0.149663 | 0.03504584 | 0.1500453 | 0.05517934 | 0.149663
[5 empty] | 0.01725851 | 0.150431 |  |  | 0.01490934 | 0.151326 | 0.03494543 | 0.1517125 | 0.05503913 | 0.151326
[5 empty] | 0.01731383 | 0.1520841 |  |  | 0.01485593 | 0.1529889 | 0.03525286 | 0.1533796 | 0.05531089 | 0.1529889
[5 empty] | 0.01637623 | 0.1537371 |  |  | 0.01500546 | 0.1546518 | 0.03496741 | 0.1550468 | 0.0554935 | 0.1546518
[5 empty] | 0.01648593 | 0.1553902 |  |  | 0.01497155 | 0.1563147 | 0.03550175 | 0.156714 | 0.05583719 | 0.1563147
[5 empty] | 0.01564523 | 0.1570433 |  |  | 0.01528523 | 0.1579776 | 0.03533991 | 0.1583811 | 0.0559563 | 0.1579776
[5 empty] | 0.01784374 | 0.1586964 |  |  | 0.01543915 | 0.1596406 | 0.03577865 | 0.1600483 | 0.0564238 | 0.1596406
[5 empty] | 0.01807103 | 0.1603495 |  |  | 0.01542408 | 0.1613035 | 0.03649616 | 0.1617155 | 0.05730563 | 0.1613035
[5 empty] | 0.0183167 | 0.1620026 |  |  | 0.01563078 | 0.1629664 | 0.03687062 | 0.1633827 | 0.05766775 | 0.1629664
[5 empty] | 0.01657032 | 0.1636557 |  |  | 0.01605002 | 0.1646293 | 0.03748023 | 0.1650498 | 0.05867609 | 0.1646293
[5 empty] | 0.0168215 | 0.1653088 |  |  | 0.01617256 | 0.1662923 | 0.03790316 | 0.166717 | 0.05949659 | 0.1662923
[5 empty] | 0.01805981 | 0.1669619 |  |  | 0.01638917 | 0.1679552 | 0.03811762 | 0.1683842 | 0.06029521 | 0.1679552
[5 empty] | 0.01727484 | 0.1686149 |  |  | 0.0165906 | 0.1696181 | 0.03870178 | 0.1700513 | 0.06083789 | 0.1696181
[5 empty] | 0.01945999 | 0.170268 |  |  | 0.01676762 | 0.171281 | 0.03923384 | 0.1717185 | 0.06149056 | 0.171281
[5 empty] | 0.01763571 | 0.1719211 |  |  | 0.01692413 | 0.1729439 | 0.03960785 | 0.1733857 | 0.06246759 | 0.1729439
[5 empty] | 0.01780712 | 0.1735742 |  |  | 0.01707647 | 0.1746069 | 0.04016797 | 0.1750528 | 0.06272927 | 0.1746069
[5 empty] | 0.01797453 | 0.1752273 |  |  | 0.01732513 | 0.1762698 | 0.04011924 | 0.17672 | 0.06377738 | 0.1762698
[5 empty] | 0.02013828 | 0.1768804 |  |  | 0.0174704 | 0.1779327 | 0.04046237 | 0.1783872 | 0.06411299 | 0.1779327
[5 empty] | 0.02029871 | 0.1785335 |  |  | 0.01751257 | 0.1795956 | 0.04109805 | 0.1800544 | 0.06433718 | 0.1795956
[5 empty] | 0.01845613 | 0.1801866 |  |  | 0.01775194 | 0.1812586 | 0.04152696 | 0.1817215 | 0.06535104 | 0.1812586
[5 empty] | 0.01861088 | 0.1818396 |  |  | 0.0178888 | 0.1829215 | 0.0416498 | 0.1833887 | 0.06545564 | 0.1829215
[5 empty] | 0.0187633 | 0.1834927 |  |  | 0.01792345 | 0.1845844 | 0.04186726 | 0.1850559 | 0.06575207 | 0.1845844
[5 empty] | 0.0199137 | 0.1851458 |  |  | 0.01805617 | 0.1862473 | 0.04238003 | 0.186723 | 0.06694141 | 0.1862473
[5 empty] | 0.02006242 | 0.1867989 |  |  | 0.01808726 | 0.1879102 | 0.04258881 | 0.1883902 | 0.06682473 | 0.1879102
[5 empty] | 0.01921044 | 0.188452 |  |  | 0.01841701 | 0.1895732 | 0.04279428 | 0.1900574 | 0.06790312 | 0.1895732
[5 empty] | 0.02136633 | 0.1901051 |  |  | 0.01834936 | 0.1912361 | 0.04310185 | 0.1917245 | 0.06839108 | 0.1912361
[5 empty] | 0.02052833 | 0.1917582 |  |  | 0.01858932 | 0.192899 | 0.04362773 | 0.1933917 | 0.06860712 | 0.192899
[5 empty] | 0.01969076 | 0.1934113 |  |  | 0.01873213 | 0.1945619 | 0.04386284 | 0.1950589 | 0.06883368 | 0.1945619
[5 empty] | 0.02184795 | 0.1950643 |  |  | 0.01877277 | 0.1962249 | 0.0439953 | 0.1967261 | 0.0694522 | 0.1962249
[5 empty] | 0.02099423 | 0.1967174 |  |  | 0.01900619 | 0.1978878 | 0.04451321 | 0.1983932 | 0.06974412 | 0.1978878
[5 empty] | 0.02012392 | 0.1983705 |  |  | 0.01902737 | 0.1995507 | 0.04470471 | 0.2000604 | 0.07029089 | 0.1995507
[5 empty] | 0.02023134 | 0.2000236 |  |  | 0.01913126 | 0.2012136 | 0.04495789 | 0.2017276 | 0.07127395 | 0.2012136
[5 empty] | 0.02131082 | 0.2016767 |  |  | 0.01941284 | 0.2028765 | 0.04526088 | 0.2033947 | 0.07107473 | 0.2028765
[5 empty] | 0.02137033 | 0.2033298 |  |  | 0.01936986 | 0.2045395 | 0.04550374 | 0.2050619 | 0.07138497 | 0.2045395
[5 empty] | 0.02242834 | 0.2049829 |  |  | 0.01942122 | 0.2062024 | 0.04552493 | 0.2067291 | 0.07127433 | 0.2062024
[5 empty] | 0.02048504 | 0.206636 |  |  | 0.01957143 | 0.2078653 | 0.04554341 | 0.2083962 | 0.07215945 | 0.2078653
[5 empty] | 0.0225404 | 0.208289 |  |  | 0.01962047 | 0.2095282 | 0.04575915 | 0.2100634 | 0.07184026 | 0.2095282
[5 empty] | 0.0215944 | 0.2099421 |  |  | 0.01966832 | 0.2111912 | 0.04577209 | 0.2117306 | 0.07191669 | 0.2111912
[5 empty] | 0.02164702 | 0.2115952 |  |  | 0.01951497 | 0.2128541 | 0.04578221 | 0.2133977 | 0.07198867 | 0.2128541
[5 empty] | 0.02269825 | 0.2132483 |  |  | 0.01956039 | 0.214517 | 0.04598944 | 0.2150649 | 0.07265613 | 0.214517
[5 empty] | 0.02174806 | 0.2149014 |  |  | 0.01980456 | 0.2161799 | 0.04639375 | 0.2167321 | 0.07231901 | 0.2161799
[5 empty] | 0.02279643 | 0.2165545 |  |  | 0.01974748 | 0.2178429 | 0.0460951 | 0.2183993 | 0.07297724 | 0.2178429
[5 empty] | 0.02184334 | 0.2182076 |  |  | 0.01968911 | 0.2195058 | 0.04649344 | 0.2200664 | 0.07273074 | 0.2195058
[5 empty] | 0.02188876 | 0.2198607 |  |  | 0.01992945 | 0.2211687 | 0.04658873 | 0.2217336 | 0.07347945 | 0.2211687
[5 empty] | 0.02193269 | 0.2215137 |  |  | 0.01986847 | 0.2228316 | 0.04638092 | 0.2234008 | 0.07332331 | 0.2228316
[5 empty] | 0.02297509 | 0.2231668 |  |  | 0.01980615 | 0.2244945 | 0.04686998 | 0.2250679 | 0.07316224 | 0.2244945
[5 empty] | 0.02201594 | 0.2248199 |  |  | 0.01994247 | 0.2261575 | 0.04675584 | 0.2267351 | 0.07329618 | 0.2261575
[5 empty] | 0.02205523 | 0.226473 |  |  | 0.01997743 | 0.2278204 | 0.04673848 | 0.2284023 | 0.07352505 | 0.2278204
[5 empty] | 0.02209294 | 0.2281261 |  |  | 0.02001099 | 0.2294833 | 0.04691785 | 0.2300694 | 0.07364879 | 0.2294833
[5 empty] | 0.02212904 | 0.2297792 |  |  | 0.01994314 | 0.2311462 | 0.04709391 | 0.2317366 | 0.07426734 | 0.2311462
[5 empty] | 0.02116351 | 0.2314323 |  |  | 0.02007386 | 0.2328092 | 0.0472666 | 0.2334038 | 0.07408061 | 0.2328092
[5 empty] | 0.02319633 | 0.2330854 |  |  | 0.02020314 | 0.2344721 | 0.0470359 | 0.235071 | 0.07388855 | 0.2344721
[5 empty] | 0.02322748 | 0.2347384 |  |  | 0.02023095 | 0.236135 | 0.04730175 | 0.2367381 | 0.07449109 | 0.236135
[5 empty] | 0.02325695 | 0.2363915 |  |  | 0.02015728 | 0.2377979 | 0.0473641 | 0.2384053 | 0.07468815 | 0.2377979
[5 empty] | 0.0212847 | 0.2380446 |  |  | 0.0200821 | 0.2394608 | 0.04742293 | 0.2400725 | 0.07417967 | 0.2394608
[5 empty] | 0.02231072 | 0.2396977 |  |  | 0.0201054 | 0.2411238 | 0.04727817 | 0.2417396 | 0.07466558 | 0.2411238
[5 empty] | 0.02333498 | 0.2413508 |  |  | 0.02022716 | 0.2427867 | 0.0473298 | 0.2434068 | 0.07444582 | 0.2427867
[5 empty] | 0.02335747 | 0.2430039 |  |  | 0.02024736 | 0.2444496 | 0.04767776 | 0.245074 | 0.0750203 | 0.2444496
[5 empty] | 0.02137817 | 0.244657 |  |  | 0.02026599 | 0.2461125 | 0.04752201 | 0.2467411 | 0.07438898 | 0.2461125
[5 empty] | 0.02139705 | 0.2463101 |  |  | 0.02038302 | 0.2477755 | 0.04746251 | 0.2484083 | 0.07455177 | 0.2477755
[5 empty] | 0.0224141 | 0.2479631 |  |  | 0.02029844 | 0.2494384 | 0.04749921 | 0.2500755 | 0.07490861 | 0.2494384
[5 empty] | 0.02342928 | 0.2496162 |  |  | 0.02031222 | 0.2511013 | 0.04753208 | 0.2517427 | 0.07475943 | 0.2511013
[5 empty] | 0.02144259 | 0.2512693 |  |  | 0.02042436 | 0.2527642 | 0.04786105 | 0.2534098 | 0.07490417 | 0.2527642
[5 empty] | 0.022454 | 0.2529224 |  |  | 0.02033482 | 0.2544271 | 0.04758611 | 0.255077 | 0.07464275 | 0.2544271
[5 empty] | 0.02346349 | 0.2545755 |  |  | 0.0202436 | 0.2560901 | 0.04790719 | 0.2567442 | 0.0752751 | 0.2560901
[5 empty] | 0.02347104 | 0.2562286 |  |  | 0.02025066 | 0.257753 | 0.04792425 | 0.2584113 | 0.07520117 | 0.257753
[5 empty] | 0.02247663 | 0.2578817 |  |  | 0.02045601 | 0.2594159 | 0.04753726 | 0.2600785 | 0.07532087 | 0.2594159
[5 empty] | 0.02348023 | 0.2595348 |  |  | 0.02035961 | 0.2610788 | 0.04774617 | 0.2617457 | 0.07473414 | 0.2610788
[5 empty] | 0.02148183 | 0.2611878 |  |  | 0.02036145 | 0.2627418 | 0.04755093 | 0.2634128 | 0.07474092 | 0.2627418
[5 empty] | 0.02146618 | 0.2628409 |  |  | 0.02035561 | 0.2644047 | 0.04754302 | 0.26508 | 0.07471938 | 0.2644047
[5 empty] | 0.02139356 | 0.264494 |  |  | 0.02030373 | 0.2660676 | 0.04783331 | 0.2667472 | 0.07452811 | 0.2660676
[5 empty] | 0.02126781 | 0.2661471 |  |  | 0.02030366 | 0.2677305 | 0.04720875 | 0.2684144 | 0.07465917 | 0.2677305
[5 empty] | 0.02209542 | 0.2678002 |  |  | 0.02006118 | 0.2693934 | 0.04718296 | 0.2700815 | 0.07383385 | 0.2693934
[5 empty] | 0.02088292 | 0.2694533 |  |  | 0.01978207 | 0.2710564 | 0.04676958 | 0.2717487 | 0.07297345 | 0.2710564
[5 empty] | 0.02063682 | 0.2711064 |  |  | 0.01977209 | 0.2727193 | 0.04638226 | 0.2734159 | 0.07249927 | 0.2727193
[5 empty] | 0.02136362 | 0.2727595 |  |  | 0.01933702 | 0.2743822 | 0.04553463 | 0.275083 | 0.07183258 | 0.2743822
[5 empty] | 0.02106983 | 0.2744125 |  |  | 0.01908264 | 0.2760451 | 0.04504032 | 0.2767502 | 0.07059468 | 0.2760451
[5 empty] | 0.02076196 | 0.2760656 |  |  | 0.01891472 | 0.2777081 | 0.04421298 | 0.2784174 | 0.06960687 | 0.2777081
[5 empty] | 0.02044654 | 0.2777187 |  |  | 0.01863904 | 0.279371 | 0.04396624 | 0.2800845 | 0.06889043 | 0.279371
[5 empty] | 0.02013005 | 0.2793718 |  |  | 0.01826137 | 0.2810339 | 0.04311373 | 0.2817517 | 0.06736666 | 0.2810339
[5 empty] | 0.01881902 | 0.2810249 |  |  | 0.01808748 | 0.2826968 | 0.0422691 | 0.2834189 | 0.06635685 | 0.2826968
[5 empty] | 0.01851996 | 0.282678 |  |  | 0.01772315 | 0.2843598 | 0.04204599 | 0.2850861 | 0.06588228 | 0.2843598
[5 empty] | 0.01823937 | 0.2843311 |  |  | 0.01747416 | 0.2860227 | 0.04135802 | 0.2867532 | 0.06446426 | 0.2860227
[5 empty] | 0.01798289 | 0.2859842 |  |  | 0.01734619 | 0.2876856 | 0.04081883 | 0.2884204 | 0.06412373 | 0.2876856
[5 empty] | 0.01973398 | 0.2876372 |  |  | 0.01722813 | 0.2893485 | 0.04010664 | 0.2900876 | 0.06281976 | 0.2893485
[5 empty] | 0.01748412 | 0.2892903 |  |  | 0.01700924 | 0.2910114 | 0.03989247 | 0.2917547 | 0.0627127 | 0.2910114
[5 empty] | 0.01823329 | 0.2909434 |  |  | 0.01658949 | 0.2926744 | 0.0392763 | 0.2934219 | 0.06150249 | 0.2926744
[5 empty] | 0.01698148 | 0.2925965 |  |  | 0.01656887 | 0.2943373 | 0.03885809 | 0.2950891 | 0.06108909 | 0.2943373
[5 empty] | 0.01672867 | 0.2942496 |  |  | 0.01624738 | 0.2960002 | 0.0382378 | 0.2967562 | 0.05997244 | 0.2960002
[5 empty] | 0.01747484 | 0.2959027 |  |  | 0.01612499 | 0.2976631 | 0.03771542 | 0.2984234 | 0.0587525 | 0.2976631
[5 empty] | 0.01821997 | 0.2975558 |  |  | 0.01570169 | 0.2993261 | 0.03689089 | 0.3000906 | 0.0582292 | 0.2993261
[5 empty] | 0.01696407 | 0.2992089 |  |  | 0.01567747 | 0.300989 | 0.0363642 | 0.3017578 | 0.05780252 | 0.300989
[5 empty] | 0.0177071 | 0.3008619 |  |  | 0.01545232 | 0.3026519 | 0.03583531 | 0.3034249 | 0.05647238 | 0.3026519
[5 empty] | 0.01744905 | 0.302515 |  |  | 0.01512622 | 0.3043148 | 0.03560418 | 0.3050921 | 0.05543874 | 0.3043148
[5 empty] | 0.01518991 | 0.3041681 |  |  | 0.01479915 | 0.3059777 | 0.03477079 | 0.3067593 | 0.05500156 | 0.3059777
[5 empty] | 0.01492966 | 0.3058212 |  |  | 0.01457111 | 0.3076407 | 0.0346351 | 0.3084264 | 0.05446078 | 0.3076407
[5 empty] | 0.01566829 | 0.3074743 |  |  | 0.01454208 | 0.3093036 | 0.03409707 | 0.3100936 | 0.05331635 | 0.3093036
[5 empty] | 0.01640577 | 0.3091274 |  |  | 0.01431205 | 0.3109665 | 0.03335669 | 0.3117608 | 0.05206822 | 0.3109665
[5 empty] | 0.01614211 | 0.3107805 |  |  | 0.014081 | 0.3126294 | 0.03271391 | 0.3134279 | 0.05141633 | 0.3126294
[5 empty] | 0.01587727 | 0.3124336 |  |  | 0.01364891 | 0.3142924 | 0.03206871 | 0.3150951 | 0.05046065 | 0.3142924
[5 empty] | 0.01461125 | 0.3140866 |  |  | 0.01361579 | 0.3159553 | 0.03192104 | 0.3167623 | 0.04960112 | 0.3159553
[5 empty] | 0.01334403 | 0.3157397 |  |  | 0.0132816 | 0.3176182 | 0.03127088 | 0.3184295 | 0.04863768 | 0.3176182
[5 empty] | 0.01407559 | 0.3173928 |  |  | 0.01294635 | 0.3192811 | 0.0305182 | 0.3200966 | 0.0483703 | 0.3192811
[5 empty] | 0.01380592 | 0.3190459 |  |  | 0.01271 | 0.320944 | 0.03026296 | 0.3217638 | 0.04719891 | 0.320944
[5 empty] | 0.013535 | 0.320699 |  |  | 0.01247256 | 0.322607 | 0.02930514 | 0.323431 | 0.04642347 | 0.322607
[5 empty] | 0.01226282 | 0.3223521 |  |  | 0.01223401 | 0.3242699 | 0.02894469 | 0.3250981 | 0.04554392 | 0.3242699
[5 empty] | 0.01298936 | 0.3240052 |  |  | 0.01219433 | 0.3259328 | 0.02858159 | 0.3267653 | 0.04496022 | 0.3259328
[5 empty] | 0.01171461 | 0.3256583 |  |  | 0.0118535 | 0.3275957 | 0.0278158 | 0.3284325 | 0.04407232 | 0.3275957
[5 empty] | 0.01343854 | 0.3273114 |  |  | 0.01171153 | 0.3292587 | 0.0270473 | 0.3300996 | 0.04318016 | 0.3292587
[5 empty] | 0.01116116 | 0.3289644 |  |  | 0.01136839 | 0.3309216 | 0.02677604 | 0.3317668 | 0.0417837 | 0.3309216