## 1
Общество с ограниченной ответственностью "Инженерная геология" (ООО "ИнжГео") | [11 empty] | Общество с ограниченной ответственностью "Инженерная геология" (ООО "ИнжГео")
Юр. адрес: 117279, г. Москва, ул. Миклухо-Маклая, 36 а, этаж 5, пом. XXIII к. 76-84 | [11 empty] | Юр. адрес: 117279, г. Москва, ул. Миклухо-Маклая, 36 а, этаж 5, пом. XXIII к. 76-84 | [8 empty] | нагр |  |  | X0 | Y0 | R |  | нагр |  |  |  | X0 | Y0 | R | нагр |  |  |  | X0 | Y0 | R |  | нагр |  |  |  | X0 | Y0 | R
Телефон/факс +7 (495) 132-30-00, Адрес электронной почты inbox@inj-geo.ru | [11 empty] | Телефон/факс +7 (495) 132-30-00, Адрес электронной почты inbox@inj-geo.ru | [12 empty] | 0 | [7 empty] | 0 | [6 empty] | 0 | [7 empty] | 0
[21 empty] | девиатор | [6 empty] | девиатор | [6 empty] | девиатор | [7 empty] | девиатор
Испытательная лаборатория ООО «ИнжГео» | [11 empty] | Испытательная лаборатория ООО «ИнжГео» | [8 empty] | x0 | Угол | X | Y |  |  |  | x0 |  | Угол | X | Y |  |  | x0 |  | Угол | X | Y |  |  |  | x0 |  | Угол | X | Y
Адрес места осуществления деятельности лаборатории: г. Москва, просп. Вернадского, д. 51, стр. 1 | [11 empty] | Адрес места осуществления деятельности лаборатории: г. Москва, просп. Вернадского, д. 51, стр. 1 | [9 empty] | 0 | [7 empty] | 0 | [6 empty] | 0 | [7 empty] | 0
Телефон +7(910)4557682, E-mail: slg85@mail.ru | [11 empty] | Телефон +7(910)4557682, E-mail: slg85@mail.ru | [9 empty] | 5 | [7 empty] | 5 | [6 empty] | 5 | [7 empty] | 5
[22 empty] | 10 | [7 empty] | 10 | [6 empty] | 10 | [7 empty] | 10
[12 empty] | Протокол испытаний № 13-63/79 от 16-01-2023 | [9 empty] | 15 | [7 empty] | 15 | [6 empty] | 15 | [7 empty] | 15
[22 empty] | 20 | [7 empty] | 20 | [6 empty] | 20 | [7 empty] | 20
[12 empty] | Наименование и адрес заказчика: Переход трубопровода через р. Енисей | [9 empty] | 25 | [7 empty] | 25 | [6 empty] | 25 | [7 empty] | 25
[12 empty] | Наименование объекта: ООО Регионстрой | [9 empty] | 30 | [7 empty] | 30 | [6 empty] | 30 | [7 empty] | 30
Наименование используемого метода/методики: ГОСТ 12248.4-2020 | [11 empty] | Наименование используемого метода/методики: ГОСТ 12248.3-2020 | [9 empty] | 35 | [7 empty] | 35 | [6 empty] | 35 | [7 empty] | 35
Условия проведения испытания: температура окружающей среды (18 - 25)0С, влажность воздуха (40 - 75)% | [11 empty] | Условия проведения испытания: температура окружающей среды (18 - 25)0С, влажность воздуха (40 - 75)% | [9 empty] | 40 | [7 empty] | 40 | [6 empty] | 40 | [7 empty] | 40
[12 empty] | Дата получение объекта подлежащего испытаниям: 20-12-2022 | [9 empty] | 45 | [7 empty] | 45 | [6 empty] | 45 | [7 empty] | 45
[12 empty] | Дата испытания: 25.10.2022-19.11.2079 | [9 empty] | 50 | [7 empty] | 50 | [6 empty] | 50 | [7 empty] | 50
[22 empty] | 55 | [7 empty] | 55 | [6 empty] | 55 | [7 empty] | 55
Испытание грунтов методом трехосного сжатия | [11 empty] | Испытание грунтов методом трехосного сжатия | [9 empty] | 60 | [7 empty] | 60 | [6 empty] | 60 | [7 empty] | 60
[22 empty] | 65 | [7 empty] | 65 | [6 empty] | 65 | [7 empty] | 65
Лабораторный номер: | [6 empty] | We, д.е. = |  |  |  |  | Лабораторный номер: |  | 1114 |  |  |  | We, д.е. = | 0.51016955 |  |  | 70 | [7 empty] | 70 | [6 empty] | 70 | [7 empty] | 70
Номер скважины: | [6 empty] | ρ, г/см3 = |  |  |  |  | Номер скважины: |  | BH-030 |  |  |  | ρ, г/см3 = | 1.56 |  |  | 75 | [7 empty] | 75 | [6 empty] | 75 | [7 empty] | 75
Глубина отбора, м: | [6 empty] | ρs, г/см3 = |  |  |  |  | Глубина отбора, м: |  | 0.9 |  |  |  | ρs, г/см3 = | 2.73 |  |  | 80 | [7 empty] | 80 | [6 empty] | 80 | [7 empty] | 80
Наименование грунта: | [6 empty] | e, д.е. = |  |  |  |  | Наименование грунта: |  | Суглинок, после оттаивания текучий, легкий пылеватый |  |  |  | e, д.е. = | 1.642797 |  |  | 85 | [7 empty] | 85 | [6 empty] | 85 | [7 empty] | 85
Схема проведения опыта: | [6 empty] | IL, д.е. = |  |  |  |  | Схема проведения опыта: |  | КД |  |  |  | IL, д.е. = | 3.035 |  |  | 90 | [7 empty] | 90 | [6 empty] | 90 | [7 empty] | 90
[22 empty] | 95 | [7 empty] | 95 | [6 empty] | 95 | [7 empty] | 95
[22 empty] | 100 | [7 empty] | 100 | [6 empty] | 100 | [7 empty] | 100
Результаты испытаний | [11 empty] | Результаты испытаний | [9 empty] | 105 | [7 empty] | 105 | [6 empty] | 105 | [7 empty] | 105
[22 empty] | 110 | [7 empty] | 110 | [6 empty] | 110 | [7 empty] | 110
[22 empty] | 115 | [7 empty] | 115 | [6 empty] | 115 | [7 empty] | 115
[22 empty] | 120 | [7 empty] | 120 | [6 empty] | 120 | [7 empty] | 120
[22 empty] | 125 | [7 empty] | 125 | [6 empty] | 125 | [7 empty] | 125
[22 empty] | 130 | [7 empty] | 130 | [6 empty] | 130 | [7 empty] | 130
[22 empty] | 135 | [7 empty] | 135 | [6 empty] | 135 | [7 empty] | 135
[22 empty] | 140 | [7 empty] | 140 | [6 empty] | 140 | [7 empty] | 140
[22 empty] | 145 | [7 empty] | 145 | [6 empty] | 145 | [7 empty] | 145
[22 empty] | 150 | [7 empty] | 150 | [6 empty] | 150 | [7 empty] | 150
[22 empty] | 155 | [7 empty] | 155 | [6 empty] | 155 | [7 empty] | 155
[22 empty] | 160 | [7 empty] | 160 | [6 empty] | 160 | [7 empty] | 160
[22 empty] | 165 | [7 empty] | 165 | [6 empty] | 165 | [7 empty] | 165
[22 empty] | 170 | [7 empty] | 170 | [6 empty] | 170 | [7 empty] | 170
[22 empty] | 175 | [7 empty] | 175 | [6 empty] | 175 | [7 empty] | 175
[22 empty] | 180 | [7 empty] | 180 | [6 empty] | 180 | [7 empty] | 180
[13 empty] | Давление в камере, Мпа σ3 | Вертикальная нагрузка, Мпа σ1 | Поровое давление, Мпа u
| K0, д.е. | 0.8781307 |  |  |  |  | Коэфф. Точки | [5 empty] | 0.05 | 0.07292063 | [5 empty] | 1 | [6 empty] | σ3,кПа | σ1,кПа | u, кПа |  |  |  | 4
| q_zg, МПа | 0.04390653 | [10 empty] | 0.15 | 0.2006772 | [27 empty] | δ3, Мпа | δ1-δ3, МПа | δ1, МПа | δ1, КПа
|  |  | Модуль деформации, МПа: | [9 empty] | 0.25 | 0.3284337 | [21 empty] | С, МПа:
|  |  | Е0= |  | Точки модуля (полное напр.), МПа |  |  |  | 0.04390653 | 0.07025045 | [25 empty] | φ, град:
|  |  | E50 = |  | qf (полное напр.), МПа |  |  |  | 0.06185476 | [26 empty] | E, Мпа
|  |  | Коэф. Поперечной деформации, ϑ = | [9 empty] | Эффективные значения угла внутреннего трения и удельного сцепления ϕ', С' | [13 empty] | x | 0
[13 empty] | ϕ', град. = | 7 | [12 empty] | y |  |  |  | С, кПа | φ,°
[13 empty] | С', МПа = | 0.004
| Исполнитель: | [6 empty] | Морозов Д.С. |  |  |  |  | Исполнитель: |  |  |  |  | Морозов Д.С.
| Начальник исп. лаборатории: | [6 empty] | Семиколенова Л.Г. |  |  |  |  | Начальник исп. лаборатории: |  |  |  |  | Семиколенова Л.Г.
Лист 1 , всего листов 2 | [11 empty] | Лист 2 , всего листов 2
Частичное воспроизведение протокола испытаний без письменного разрешения ООО «ИнжГео» ЗАПРЕЩАЕТСЯ | [11 empty] | Частичное воспроизведение протокола испытаний без письменного разрешения ООО «ИнжГео» ЗАПРЕЩАЕТСЯ
[5 empty] | второй график |  | первый график | [9 empty] | К Пуассона
dev50 | epsE50 | ind | devE0 | epsE0 | dev | eps | sigma |  | dev1 | eps1 | dev2 | eps2 | dev3 | eps3 |  | Глины
0.01185476 | 0.0116136 |  |  |  | 0 | 0 |  |  | 0 | 0 | 0 | 0 | 0 | 0 |  | < 0 | 0,20-0,30
ind |  |  |  |  | 0.002249044 | 0.001640582 |  |  | 0.003250882 | 0.001648681 | 0.01013543 | 0.002090368 | 0.01640517 | 0.001648023 |  | 0-0,25 | 0,30-0,38
2 |  |  |  |  | 0.00658598 | 0.0038712 |  |  | 0.006761584 | 0.00397442 | 0.01225677 | 0.003304358 | 0.02156927 | 0.002510552 |  | 0,25< | 0,38-0,45
E0 |  |  |  |  | 0.005583479 | 0.004921746 |  |  | 0.007519243 | 0.004946044 | 0.01546594 | 0.004956537 | 0.02764209 | 0.00494407 |  | Суглинки | 0,35-0,37
epsE0 | devE0 |  |  |  | 0.007884151 | 0.006562328 |  |  | 0.008463761 | 0.006594725 | 0.01777207 | 0.006608717 | 0.03029579 | 0.006592093 |  | Пески и супеси | 0,30-0,35
0.0038712 | 0.00658598 |  |  |  | 0.009954614 | 0.00820291 |  |  | 0.009285287 | 0.008243406 | 0.01934625 | 0.008260896 | 0.03306007 | 0.008240116
[5 empty] | 0.00988943 | 0.009843492 |  |  | 0.009976978 | 0.009892088 | 0.02125958 | 0.009913075 | 0.03508917 | 0.00988814
График E50 |  | График E |  |  | 0.01185476 | 0.0116136 |  |  | 0.01063199 | 0.01154077 | 0.02298313 | 0.01156525 | 0.03663734 | 0.01153616
eps | q | sigma |  |  | 0.0126957 | 0.01312466 |  |  | 0.01146031 | 0.01322537 | 0.02533858 | 0.01392144 | 0.03921685 | 0.01309442
Горизонтальная линия E50 |  | Касательная |  |  | 0.0136109 | 0.01476524 |  |  | 0.01203703 | 0.01483813 | 0.02639627 | 0.01486961 | 0.04193193 | 0.01483221
0 |  | a | b |  | 0.01251932 | 0.01640582 |  |  | 0.01306282 | 0.01648681 | 0.02787652 | 0.01652179 | 0.04452923 | 0.01648023
|  |  | 0 |  | 0.01541166 | 0.0180464 |  |  | 0.01380767 | 0.01813549 | 0.02998251 | 0.01817397 | 0.04700273 | 0.01812826
Вертикальная линия E50 |  | p1 и p2 |  |  | 0.01527863 | 0.01968698 |  |  | 0.01455842 | 0.01978418 | 0.03188906 | 0.01982615 | 0.05060524 | 0.01977628
| 0 | 0 |  |  | 0.01711091 | 0.02132757 |  |  | 0.01560193 | 0.02143286 | 0.033771 | 0.02147833 | 0.05328957 | 0.0214243
[5 empty] | 0.01689921 | 0.02296815 |  |  | 0.01642504 | 0.02308154 | 0.03560317 | 0.02313051 | 0.05580854 | 0.02307233
Касательная линия E50 |  |  |  |  | 0.01663423 | 0.02460873 |  |  | 0.01701461 | 0.02473022 | 0.03716038 | 0.02478269 | 0.05901496 | 0.02472035
0 | 0 | Горизонтальная 1 |  |  | 0.01830667 | 0.02624931 |  |  | 0.01775747 | 0.0263789 | 0.03901747 | 0.02643487 | 0.06156164 | 0.02636837
[5 empty] | 0.01890723 | 0.02788989 |  |  | 0.01864047 | 0.02802758 | 0.04024925 | 0.02808705 | 0.06360138 | 0.0280164
Горизонтальная линия qкр |  |  |  |  | 0.01842661 | 0.02953048 |  |  | 0.01915047 | 0.02967626 | 0.04213057 | 0.02973922 | 0.065387 | 0.02966442
Горизонтальная линия q |  | Горизонтальная 2 |  |  | 0.02085551 | 0.03117106 |  |  | 0.0196743 | 0.03132494 | 0.04303625 | 0.0313914 | 0.06717132 | 0.03131244
0 |  | 0 |  |  | 0.01918515 | 0.03281164 |  |  | 0.02009883 | 0.03297363 | 0.04384111 | 0.03304358 | 0.06880714 | 0.03296047
[5 empty] | 0.0194681 | 0.03445222 |  |  | 0.02041377 | 0.03462231 | 0.04471999 | 0.03469576 | 0.07026495 | 0.03460849
Вертикальная линия q |  |  |  |  | 0.0217427 | 0.0360928 |  |  | 0.02068775 | 0.03627099 | 0.04543589 | 0.03634794 | 0.0707003 | 0.03625651
| 0 |  |  |  | 0.02100708 | 0.03773338 |  |  | 0.02105335 | 0.03791967 | 0.0458318 | 0.03800012 | 0.07190656 | 0.03790454
[5 empty] | 0.02025938 | 0.03937397 |  |  | 0.02110874 | 0.03956835 | 0.04650655 | 0.0396523 | 0.07227744 | 0.03955256
[5 empty] | 0.02049773 | 0.04101455 |  |  | 0.02145208 | 0.04121703 | 0.04725607 | 0.04130448 | 0.07380671 | 0.04120058
[5 empty] | 0.02072026 | 0.04265513 |  |  | 0.02168154 | 0.04286571 | 0.04747627 | 0.04295666 | 0.07408809 | 0.04284861
[5 empty] | 0.02192511 | 0.04429571 |  |  | 0.02189529 | 0.04451439 | 0.04846308 | 0.04460884 | 0.07461532 | 0.04449663
[5 empty] | 0.0211104 | 0.04593629 |  |  | 0.0220915 | 0.04616308 | 0.04891244 | 0.04626102 | 0.07538215 | 0.04614465
[5 empty] | 0.02227428 | 0.04757688 |  |  | 0.02226834 | 0.04781176 | 0.04912025 | 0.04791319 | 0.07628231 | 0.04779268
[5 empty] | 0.02141487 | 0.04921746 |  |  | 0.02252398 | 0.04946044 | 0.04918245 | 0.04956537 | 0.07660955 | 0.0494407
[5 empty] | 0.02353031 | 0.05085804 |  |  | 0.02255658 | 0.05110912 | 0.04949496 | 0.05121755 | 0.0774576 | 0.05108872
[5 empty] | 0.02261873 | 0.05249862 |  |  | 0.02276431 | 0.0527578 | 0.05015371 | 0.05286973 | 0.07762021 | 0.05273674
[5 empty] | 0.02370953 | 0.0541392 |  |  | 0.02264535 | 0.05440648 | 0.05005462 | 0.05452191 | 0.07759111 | 0.05438477
[5 empty] | 0.02270704 | 0.05577979 |  |  | 0.02292063 | 0.05605516 | 0.05019361 | 0.05617409 | 0.07843371 | 0.05603279
[5 empty] | 0.0227065 | 0.05742037 |  |  | 0.02272 | 0.05770385 | 0.05067717 | 0.05782627 | 0.07803275 | 0.05768081
[5 empty] | 0.02368897 | 0.05906095 |  |  | 0.02281556 | 0.05935253 | 0.0506735 | 0.05947845 | 0.07771346 | 0.05932884
[5 empty] | 0.02265669 | 0.06070153 |  |  | 0.02289561 | 0.06100121 | 0.05024067 | 0.06113063 | 0.078042 | 0.06097686
[5 empty] | 0.02361063 | 0.06234211 |  |  | 0.02286146 | 0.06264989 | 0.05027555 | 0.06278281 | 0.07792215 | 0.06262488
[5 empty] | 0.02355178 | 0.0639827 |  |  | 0.02271406 | 0.06429857 | 0.04998027 | 0.06443499 | 0.07805721 | 0.06427291
[5 empty] | 0.02348113 | 0.06562328 |  |  | 0.02275437 | 0.06594725 | 0.050257 | 0.06608717 | 0.07745048 | 0.06592093
[5 empty] | 0.02239966 | 0.06726386 |  |  | 0.02258337 | 0.06759593 | 0.05010787 | 0.06773934 | 0.07690527 | 0.06756895
[5 empty] | 0.02230835 | 0.06890444 |  |  | 0.02260201 | 0.06924461 | 0.04993504 | 0.06939152 | 0.07672486 | 0.06921698
[5 empty] | 0.02320819 | 0.07054502 |  |  | 0.02251126 | 0.0708933 | 0.04954065 | 0.0710437 | 0.07631256 | 0.070865
[5 empty] | 0.02310016 | 0.07218561 |  |  | 0.0224121 | 0.07254198 | 0.04952684 | 0.07269588 | 0.07637167 | 0.07251302
[5 empty] | 0.02298525 | 0.07382619 |  |  | 0.02210547 | 0.07419066 | 0.04919578 | 0.07434806 | 0.07580549 | 0.07416105
[5 empty] | 0.02286443 | 0.07546677 |  |  | 0.02199236 | 0.07583934 | 0.0491496 | 0.07600024 | 0.07521732 | 0.07580907
[5 empty] | 0.0217387 | 0.07710735 |  |  | 0.02187372 | 0.07748802 | 0.04889046 | 0.07765242 | 0.07511045 | 0.07745709
[5 empty] | 0.02260903 | 0.07874793 |  |  | 0.02175051 | 0.0791367 | 0.0485205 | 0.0793046 | 0.07478818 | 0.07910512
[5 empty] | 0.02147641 | 0.08038852 |  |  | 0.02182372 | 0.08078538 | 0.04784187 | 0.08095678 | 0.07435382 | 0.08075314
[5 empty] | 0.02034183 | 0.0820291 |  |  | 0.02169429 | 0.08243406 | 0.04775671 | 0.08260896 | 0.07411066 | 0.08240116
[5 empty] | 0.02220627 | 0.08366968 |  |  | 0.02136319 | 0.08408275 | 0.04746718 | 0.08426114 | 0.07326201 | 0.08404919
[5 empty] | 0.02207071 | 0.08531026 |  |  | 0.0212314 | 0.08573143 | 0.04707542 | 0.08591332 | 0.07301115 | 0.08569721
[5 empty] | 0.02093613 | 0.08695084 |  |  | 0.02109987 | 0.08738011 | 0.04718359 | 0.08756549 | 0.0726614 | 0.08734523
[5 empty] | 0.02080122 | 0.08859143 |  |  | 0.02096957 | 0.08902879 | 0.04689382 | 0.08921767 | 0.07221605 | 0.08899326
[5 empty] | 0.02164917 | 0.09023201 |  |  | 0.0210353 | 0.09067747 | 0.04620375 | 0.09086985 | 0.07145381 | 0.09064128
[5 empty] | 0.02147899 | 0.09187259 |  |  | 0.02068213 | 0.09232615 | 0.04577706 | 0.09252203 | 0.07112628 | 0.0922893
[5 empty] | 0.02129391 | 0.09351317 |  |  | 0.02071219 | 0.09397483 | 0.04551102 | 0.09417421 | 0.07044203 | 0.09393733
[5 empty] | 0.01909711 | 0.09515375 |  |  | 0.02052862 | 0.09562351 | 0.04531263 | 0.09582639 | 0.07021181 | 0.09558535
[5 empty] | 0.01989181 | 0.09679434 |  |  | 0.02013457 | 0.0972722 | 0.04498888 | 0.09747857 | 0.06894636 | 0.09723337
[5 empty] | 0.02068122 | 0.09843492 |  |  | 0.02003319 | 0.09892088 | 0.04414677 | 0.09913075 | 0.06845644 | 0.0988814
[5 empty] | 0.01846854 | 0.1000755 |  |  | 0.01982762 | 0.1005696 | 0.0439933 | 0.1007829 | 0.06765279 | 0.1005294
[5 empty] | 0.01825697 | 0.1017161 |  |  | 0.01952101 | 0.1022182 | 0.04333547 | 0.1024351 | 0.06674617 | 0.1021774
[5 empty] | 0.01804972 | 0.1033567 |  |  | 0.0194165 | 0.1038669 | 0.04278028 | 0.1040873 | 0.06634732 | 0.1038255
[5 empty] | 0.01885 | 0.1049972 |  |  | 0.01911723 | 0.1055156 | 0.04263472 | 0.1057395 | 0.06566699 | 0.1054735
[5 empty] | 0.01965832 | 0.1066378 |  |  | 0.01892636 | 0.1071643 | 0.04190579 | 0.1073916 | 0.06521593 | 0.1071215
[5 empty] | 0.01745241 | 0.1082784 |  |  | 0.01873791 | 0.108813 | 0.04159286 | 0.1090438 | 0.06456902 | 0.1087695
[5 empty] | 0.01923027 | 0.109919 |  |  | 0.01873191 | 0.1104616 | 0.04134714 | 0.110696 | 0.06366142 | 0.1104176
[5 empty] | 0.01699649 | 0.1115596 |  |  | 0.01841163 | 0.1121103 | 0.0408669 | 0.1123482 | 0.06270577 | 0.1120656
[5 empty] | 0.01675564 | 0.1132002 |  |  | 0.01818155 | 0.113759 | 0.04016214 | 0.1140004 | 0.06231747 | 0.1137136
[5 empty] | 0.01651233 | 0.1148407 |  |  | 0.0179462 | 0.1154077 | 0.03954289 | 0.1156525 | 0.06131188 | 0.1153616
[5 empty] | 0.01627113 | 0.1164813 |  |  | 0.01761006 | 0.1170564 | 0.03901916 | 0.1173047 | 0.06050441 | 0.1170097
[5 empty] | 0.01703665 | 0.1181219 |  |  | 0.01737763 | 0.1187051 | 0.03900097 | 0.1189569 | 0.05951045 | 0.1186577
[5 empty] | 0.01681346 | 0.1197625 |  |  | 0.01725343 | 0.1203537 | 0.03819835 | 0.1206091 | 0.05914537 | 0.1203057
[5 empty] | 0.01660616 | 0.1214031 |  |  | 0.01694195 | 0.1220024 | 0.0379213 | 0.1222613 | 0.05812456 | 0.1219537
[5 empty] | 0.01541933 | 0.1230436 |  |  | 0.0167477 | 0.1236511 | 0.03757985 | 0.1239134 | 0.05766342 | 0.1236017
[5 empty] | 0.01525757 | 0.1246842 |  |  | 0.01657517 | 0.1252998 | 0.03708401 | 0.1255656 | 0.05687733 | 0.1252498
[5 empty] | 0.01712545 | 0.1263248 |  |  | 0.01652887 | 0.1269485 | 0.03634379 | 0.1272178 | 0.05658168 | 0.1268978
[5 empty] | 0.01502758 | 0.1279654 |  |  | 0.0164133 | 0.1285971 | 0.03656923 | 0.12887 | 0.05599186 | 0.1285458
[5 empty] | 0.01496854 | 0.129606 |  |  | 0.01623297 | 0.1302458 | 0.03637033 | 0.1305222 | 0.05622325 | 0.1301938
[5 empty] | 0.0169524 | 0.1312466 |  |  | 0.01629237 | 0.1318945 | 0.03615711 | 0.1321743 | 0.05559124 | 0.1318419
[5 empty] | 0.01595686 | 0.1328871 |  |  | 0.01618935 | 0.1335432 | 0.03573495 | 0.1338265 | 0.0558845 | 0.1334899
[5 empty] | 0.01696783 | 0.1345277 |  |  | 0.01639637 | 0.1351919 | 0.03574698 | 0.1354787 | 0.05560956 | 0.1351379
[5 empty] | 0.01498495 | 0.1361683 |  |  | 0.01640961 | 0.1368405 | 0.03577297 | 0.1371309 | 0.05555579 | 0.1367859
[5 empty] | 0.01700791 | 0.1378089 |  |  | 0.01642872 | 0.1384892 | 0.0358122 | 0.138783 | 0.05622207 | 0.138434
[5 empty] | 0.01503636 | 0.1394495 |  |  | 0.01625338 | 0.1401379 | 0.03626392 | 0.1404352 | 0.05620727 | 0.140082
[5 empty] | 0.01706996 | 0.14109 |  |  | 0.01628326 | 0.1417866 | 0.0363274 | 0.1420874 | 0.05601026 | 0.14173
[5 empty] | 0.01610838 | 0.1427306 |  |  | 0.01641803 | 0.1434353 | 0.03630191 | 0.1437396 | 0.05582989 | 0.143378
[5 empty] | 0.01515127 | 0.1443712 |  |  | 0.01645735 | 0.145084 | 0.03608671 | 0.1453918 | 0.05616506 | 0.145026
[5 empty] | 0.01519831 | 0.1460118 |  |  | 0.01640089 | 0.1467326 | 0.03638106 | 0.1470439 | 0.05641461 | 0.1466741
[5 empty] | 0.01724916 | 0.1476524 |  |  | 0.01654833 | 0.1483813 | 0.03678423 | 0.1486961 | 0.05677743 | 0.1483221
[5 empty] | 0.01730347 | 0.149293 |  |  | 0.01669933 | 0.15003 | 0.03689547 | 0.1503483 | 0.05715238 | 0.1499701
[5 empty] | 0.01736182 | 0.1509335 |  |  | 0.01665356 | 0.1516787 | 0.03671406 | 0.1520005 | 0.05663834 | 0.1516181
[5 empty] | 0.01545992 | 0.1525741 |  |  | 0.01682258 | 0.1533274 | 0.03665062 | 0.1536527 | 0.05698021 | 0.1532662
[5 empty] | 0.01760892 | 0.1542147 |  |  | 0.01684281 | 0.154976 | 0.03729171 | 0.1553048 | 0.05749862 | 0.1549142
[5 empty] | 0.01679864 | 0.1558553 |  |  | 0.01710794 | 0.1566247 | 0.03773743 | 0.156957 | 0.05816914 | 0.1565622
[5 empty] | 0.0180189 | 0.1574959 |  |  | 0.01710799 | 0.1582734 | 0.03806559 | 0.1586092 | 0.05885764 | 0.1582102
[5 empty] | 0.01625952 | 0.1591364 |  |  | 0.01753297 | 0.1599221 | 0.03825394 | 0.1602614 | 0.05932998 | 0.1598583
[5 empty] | 0.01751032 | 0.160777 |  |  | 0.0177729 | 0.1615708 | 0.03868028 | 0.1619136 | 0.06035203 | 0.1615063
[5 empty] | 0.01876113 | 0.1624176 |  |  | 0.01801779 | 0.1632194 | 0.03972238 | 0.1635657 | 0.06168967 | 0.1631543
[5 empty] | 0.01900176 | 0.1640582 |  |  | 0.01805765 | 0.1648681 | 0.04015803 | 0.1652179 | 0.06180875 | 0.1648023
[5 empty] | 0.01722204 | 0.1656988 |  |  | 0.0184825 | 0.1665168 | 0.04056499 | 0.1668701 | 0.06317515 | 0.1664504
[5 empty] | 0.01741244 | 0.1673394 |  |  | 0.01848235 | 0.1681655 | 0.04122106 | 0.1685223 | 0.06375473 | 0.1680984
[5 empty] | 0.01758805 | 0.1689799 |  |  | 0.01885637 | 0.1698142 | 0.04121418 | 0.1701745 | 0.06414827 | 0.1697464
[5 empty] | 0.01775931 | 0.1706205 |  |  | 0.0188247 | 0.1714629 | 0.04198907 | 0.1718266 | 0.06452353 | 0.1713944
[5 empty] | 0.01792656 | 0.1722611 |  |  | 0.01908896 | 0.1731115 | 0.04215477 | 0.1734788 | 0.0653849 | 0.1730424
[5 empty] | 0.0180901 | 0.1739017 |  |  | 0.01914947 | 0.1747602 | 0.04271199 | 0.175131 | 0.06603346 | 0.1746905
[5 empty] | 0.01825027 | 0.1755423 |  |  | 0.01950653 | 0.1764089 | 0.04286143 | 0.1767832 | 0.06607029 | 0.1763385
[5 empty] | 0.01840738 | 0.1771829 |  |  | 0.01966046 | 0.1780576 | 0.04290379 | 0.1784353 | 0.06699647 | 0.1779865
[5 empty] | 0.02056176 | 0.1788234 |  |  | 0.01971159 | 0.1797063 | 0.04323978 | 0.1800875 | 0.0678131 | 0.1796345
[5 empty] | 0.01871374 | 0.180464 |  |  | 0.01986023 | 0.1813549 | 0.04367011 | 0.1817397 | 0.06792124 | 0.1812826
[5 empty] | 0.01986363 | 0.1821046 |  |  | 0.02010669 | 0.1830036 | 0.04389548 | 0.1833919 | 0.06872199 | 0.1829306
[5 empty] | 0.02001175 | 0.1837452 |  |  | 0.0201513 | 0.1846523 | 0.04451659 | 0.1850441 | 0.06921643 | 0.1845786
[5 empty] | 0.01915844 | 0.1853858 |  |  | 0.02019436 | 0.186301 | 0.04503415 | 0.1866962 | 0.06980564 | 0.1862266
[5 empty] | 0.02030968 | 0.1870263 |  |  | 0.02043803 | 0.1879497 | 0.04535066 | 0.1883484 | 0.06989774 | 0.1878747
[5 empty] | 0.01946892 | 0.1886669 |  |  | 0.02059014 | 0.1895983 | 0.04558456 | 0.1900006 | 0.07071888 | 0.1895227
[5 empty] | 0.02063063 | 0.1903075 |  |  | 0.0208469 | 0.191247 | 0.04603094 | 0.1916528 | 0.0710553 | 0.1911707
[5 empty] | 0.02078925 | 0.1919481 |  |  | 0.02100287 | 0.1928957 | 0.04587769 | 0.193305 | 0.0714884 | 0.1928187
[5 empty] | 0.01993924 | 0.1935887 |  |  | 0.0210526 | 0.1945444 | 0.04641271 | 0.1949571 | 0.07189959 | 0.1944667
[5 empty] | 0.02207506 | 0.1952293 |  |  | 0.02109067 | 0.1961931 | 0.04652388 | 0.1966093 | 0.07257026 | 0.1961148
[5 empty] | 0.02119116 | 0.1968698 |  |  | 0.02131161 | 0.1978418 | 0.0468991 | 0.1982615 | 0.07278181 | 0.1977628
[5 empty] | 0.02128198 | 0.1985104 |  |  | 0.02131 | 0.1994904 | 0.04732625 | 0.1999137 | 0.07321564 | 0.1994108
[5 empty] | 0.02234573 | 0.200151 |  |  | 0.02138053 | 0.2011391 | 0.04769324 | 0.2015659 | 0.07365399 | 0.2010588
[5 empty] | 0.02140384 | 0.2017916 |  |  | 0.02153745 | 0.2027878 | 0.04761998 | 0.203218 | 0.07404857 | 0.2027069
[5 empty] | 0.02046067 | 0.2034322 |  |  | 0.02159313 | 0.2044365 | 0.04744379 | 0.2048702 | 0.07383888 | 0.2043549
[5 empty] | 0.02051619 | 0.2050727 |  |  | 0.02164754 | 0.2060852 | 0.04806478 | 0.2065224 | 0.07412486 | 0.2060029
[5 empty] | 0.02157039 | 0.2067133 |  |  | 0.02170066 | 0.2077338 | 0.04808293 | 0.2081746 | 0.07400643 | 0.2076509
[5 empty] | 0.02262323 | 0.2083539 |  |  | 0.02185247 | 0.2093825 | 0.04819817 | 0.2098268 | 0.07418353 | 0.209299
[5 empty] | 0.02167471 | 0.2099945 |  |  | 0.02190295 | 0.2110312 | 0.04791048 | 0.2114789 | 0.07425608 | 0.210947
[5 empty] | 0.0217248 | 0.2116351 |  |  | 0.02185209 | 0.2126799 | 0.0482198 | 0.2131311 | 0.07482402 | 0.212595
[5 empty] | 0.02177349 | 0.2132757 |  |  | 0.02179985 | 0.2143286 | 0.04812608 | 0.2147833 | 0.07488728 | 0.214243
[5 empty] | 0.02082074 | 0.2149162 |  |  | 0.02194623 | 0.2159772 | 0.04872929 | 0.2164355 | 0.0752458 | 0.215891
[5 empty] | 0.02086655 | 0.2165568 |  |  | 0.0219912 | 0.2176259 | 0.04882938 | 0.2180876 | 0.07499949 | 0.2175391
[5 empty] | 0.02191088 | 0.2181974 |  |  | 0.02213475 | 0.2192746 | 0.04872631 | 0.2197398 | 0.07524831 | 0.2191871
[5 empty] | 0.02095373 | 0.219838 |  |  | 0.02197684 | 0.2209233 | 0.04902002 | 0.221392 | 0.07589216 | 0.2208351
[5 empty] | 0.02099506 | 0.2214786 |  |  | 0.02201747 | 0.222572 | 0.04881049 | 0.2230442 | 0.075531 | 0.2224831
[5 empty] | 0.02103487 | 0.2231191 |  |  | 0.0220566 | 0.2242207 | 0.04889765 | 0.2246964 | 0.07616474 | 0.2241312
[5 empty] | 0.02307312 | 0.2247597 |  |  | 0.02229423 | 0.2258693 | 0.04878147 | 0.2263485 | 0.07559333 | 0.2257792
[5 empty] | 0.0231098 | 0.2264003 |  |  | 0.02213033 | 0.227518 | 0.0491619 | 0.2280007 | 0.07591669 | 0.2274272
[5 empty] | 0.02314489 | 0.2280409 |  |  | 0.02236489 | 0.2291667 | 0.0493389 | 0.2296529 | 0.07643475 | 0.2290752
[5 empty] | 0.02117836 | 0.2296815 |  |  | 0.02219787 | 0.2308154 | 0.04941242 | 0.2313051 | 0.07664745 | 0.2307233
[5 empty] | 0.02221021 | 0.2313221 |  |  | 0.02222927 | 0.2324641 | 0.04918243 | 0.2329573 | 0.07635471 | 0.2323713
[5 empty] | 0.0232404 | 0.2329626 |  |  | 0.02245905 | 0.2341127 | 0.04964886 | 0.2346094 | 0.07655647 | 0.2340193
[5 empty] | 0.02226891 | 0.2346032 |  |  | 0.02228721 | 0.2357614 | 0.04961169 | 0.2362616 | 0.07665267 | 0.2356673
[5 empty] | 0.02129573 | 0.2362438 |  |  | 0.02251372 | 0.2374101 | 0.04977086 | 0.2379138 | 0.07684322 | 0.2373154
[5 empty] | 0.02132084 | 0.2378844 |  |  | 0.02233856 | 0.2390588 | 0.04962633 | 0.239566 | 0.07652807 | 0.2389634
[5 empty] | 0.02234421 | 0.239525 |  |  | 0.02246172 | 0.2407075 | 0.04987806 | 0.2412182 | 0.07710714 | 0.2406114
[5 empty] | 0.02336583 | 0.2411655 |  |  | 0.02258316 | 0.2423561 | 0.04972599 | 0.2428703 | 0.07668037 | 0.2422594
[5 empty] | 0.02138567 | 0.2428061 |  |  | 0.02240288 | 0.2440048 | 0.0497701 | 0.2445225 | 0.07674769 | 0.2439074
[5 empty] | 0.02340372 | 0.2444467 |  |  | 0.02242084 | 0.2456535 | 0.04971033 | 0.2461747 | 0.07730903 | 0.2455555
[5 empty] | 0.02241994 | 0.2460873 |  |  | 0.02253704 | 0.2473022 | 0.04954663 | 0.2478269 | 0.07686432 | 0.2472035
[5 empty] | 0.02243433 | 0.2477279 |  |  | 0.02265145 | 0.2489509 | 0.04977897 | 0.249479 | 0.07681349 | 0.2488515
[5 empty] | 0.02244687 | 0.2493685 |  |  | 0.02266405 | 0.2505996 | 0.05000729 | 0.2511312 | 0.07755647 | 0.2504995
[5 empty] | 0.02145752 | 0.251009 |  |  | 0.02247483 | 0.2522482 | 0.04983156 | 0.2527834 | 0.07699321 | 0.2521476
[5 empty] | 0.02246628 | 0.2526496 |  |  | 0.02268375 | 0.2538969 | 0.04965173 | 0.2544356 | 0.07742361 | 0.2537956
[5 empty] | 0.02247312 | 0.2542902 |  |  | 0.0224908 | 0.2555456 | 0.04976775 | 0.2560878 | 0.07694763 | 0.2554436
[5 empty] | 0.02147802 | 0.2559308 |  |  | 0.02249597 | 0.2571943 | 0.04977959 | 0.2577399 | 0.07726519 | 0.2570916
[5 empty] | 0.02248096 | 0.2575714 |  |  | 0.02249923 | 0.258843 | 0.05008719 | 0.2593921 | 0.07717622 | 0.2587397
[5 empty] | 0.02248191 | 0.2592119 |  |  | 0.02260055 | 0.2604916 | 0.04999051 | 0.2610443 | 0.07768065 | 0.2603877
[5 empty] | 0.0234502 | 0.2608525 |  |  | 0.02268053 | 0.2621403 | 0.04995494 | 0.2626965 | 0.07730943 | 0.2620357
[5 empty] | 0.02236169 | 0.2624931 |  |  | 0.02260482 | 0.263789 | 0.0496972 | 0.2643487 | 0.07734758 | 0.2636837
[5 empty] | 0.02122274 | 0.2641337 |  |  | 0.02227867 | 0.2654377 | 0.0495263 | 0.2660008 | 0.07691358 | 0.2653317
[5 empty] | 0.02103971 | 0.2657743 |  |  | 0.02210832 | 0.2670864 | 0.04935614 | 0.267653 | 0.07612877 | 0.2669798
[5 empty] | 0.02181896 | 0.2674149 |  |  | 0.0221 | 0.268735 | 0.04840061 | 0.2693052 | 0.07511448 | 0.2686278
[5 empty] | 0.02056685 | 0.2690554 |  |  | 0.02175998 | 0.2703837 | 0.04787361 | 0.2709574 | 0.07439207 | 0.2702758
[5 empty] | 0.02128976 | 0.270696 |  |  | 0.02139448 | 0.2720324 | 0.04778902 | 0.2726096 | 0.07338286 | 0.2719238
[5 empty] | 0.01999404 | 0.2723366 |  |  | 0.02130976 | 0.2736811 | 0.04716073 | 0.2742617 | 0.07280819 | 0.2735719
[5 empty] | 0.02068605 | 0.2739772 |  |  | 0.02081205 | 0.2753298 | 0.04650265 | 0.2759139 | 0.07188941 | 0.2752199
[5 empty] | 0.01937217 | 0.2756178 |  |  | 0.0205076 | 0.2769785 | 0.04542866 | 0.2775661 | 0.07054786 | 0.2768679
[5 empty] | 0.02105875 | 0.2772584 |  |  | 0.02020266 | 0.2786271 | 0.04515265 | 0.2792183 | 0.06960487 | 0.2785159
[5 empty] | 0.01975216 | 0.2788989 |  |  | 0.02000346 | 0.2802758 | 0.04438852 | 0.2808705 | 0.06838178 | 0.280164
[5 empty] | 0.01845876 | 0.2805395 |  |  | 0.01971625 | 0.2819245 | 0.04355016 | 0.2825226 | 0.06759994 | 0.281812
[5 empty] | 0.01918492 | 0.2821801 |  |  | 0.01934727 | 0.2835732 | 0.04285146 | 0.2841748 | 0.06618067 | 0.28346
[5 empty] | 0.01993401 | 0.2838207 |  |  | 0.01930134 | 0.2852219 | 0.04220419 | 0.285827 | 0.0654401 | 0.285108
[5 empty] | 0.0176868 | 0.2854613 |  |  | 0.01906129 | 0.2868705 | 0.04167244 | 0.2874792 | 0.06511898 | 0.2867561
[5 empty] | 0.01743866 | 0.2871018 |  |  | 0.01882033 | 0.2885192 | 0.04143865 | 0.2891313 | 0.06409471 | 0.2884041
[5 empty] | 0.01918955 | 0.2887424 |  |  | 0.01847844 | 0.2901679 | 0.0409028 | 0.2907835 | 0.06316725 | 0.2900521
[5 empty] | 0.01793947 | 0.290383 |  |  | 0.01823559 | 0.2918166 | 0.04036483 | 0.2924357 | 0.06213655 | 0.2917001
[5 empty] | 0.01668841 | 0.2920236 |  |  | 0.01799179 | 0.2934653 | 0.03952474 | 0.2940879 | 0.06170255 | 0.2933481
[5 empty] | 0.01643634 | 0.2936642 |  |  | 0.017847 | 0.295114 | 0.03938247 | 0.2957401 | 0.06096522 | 0.2949962
[5 empty] | 0.01618326 | 0.2953048 |  |  | 0.01740123 | 0.2967626 | 0.038838 | 0.2973922 | 0.05992448 | 0.2966442
[5 empty] | 0.01792914 | 0.2969453 |  |  | 0.01715444 | 0.2984113 | 0.03839129 | 0.2990444 | 0.05888031 | 0.2982922
[5 empty] | 0.01667397 | 0.2985859 |  |  | 0.01700664 | 0.30006 | 0.03784232 | 0.3006966 | 0.05823264 | 0.2999402
[5 empty] | 0.01741774 | 0.3002265 |  |  | 0.01665779 | 0.3017087 | 0.03709105 | 0.3023488 | 0.05768142 | 0.3015883
[5 empty] | 0.01516043 | 0.3018671 |  |  | 0.0164079 | 0.3033574 | 0.03663744 | 0.304001 | 0.05652661 | 0.3032363
[5 empty] | 0.01490203 | 0.3035077 |  |  | 0.01635694 | 0.305006 | 0.03578147 | 0.3056531 | 0.05576815 | 0.3048843
[5 empty] | 0.01464252 | 0.3051482 |  |  | 0.0159049 | 0.3066547 | 0.03512309 | 0.3073053 | 0.054806 | 0.3065323
[5 empty] | 0.01538189 | 0.3067888 |  |  | 0.01565176 | 0.3083034 | 0.03466229 | 0.3089575 | 0.05354009 | 0.3081804
[5 empty] | 0.01512011 | 0.3084294 |  |  | 0.01539751 | 0.3099521 | 0.03419901 | 0.3106097 | 0.05297039 | 0.3098284
[5 empty] | 0.01385719 | 0.31007 |  |  | 0.01534214 | 0.3116008 | 0.03383324 | 0.3122619 | 0.05239684 | 0.3114764
[5 empty] | 0.01359309 | 0.3117106 |  |  | 0.01488562 | 0.3132494 | 0.03306494 | 0.313914 | 0.0510194 | 0.3131244
[5 empty] | 0.01532781 | 0.3133512 |  |  | 0.01472795 | 0.3148981 | 0.03269408 | 0.3155662 | 0.050338 | 0.3147724
[5 empty] | 0.01306134 | 0.3149917 |  |  | 0.01436911 | 0.3165468 | 0.03222061 | 0.3172184 | 0.0492526 | 0.3164205
[5 empty] | 0.01279365 | 0.3166323 |  |  | 0.01420909 | 0.3181955 | 0.03134452 | 0.3188706 | 0.04886315 | 0.3180685
[5 empty] | 0.01252473 | 0.3182729 |  |  | 0.01384787 | 0.3198442 | 0.03096577 | 0.3205228 | 0.0473696 | 0.3197165
[5 empty] | 0.01325456 | 0.3199135 |  |  | 0.01358543 | 0.3214929 | 0.03028432 | 0.3221749 | 0.04717189 | 0.3213645
[5 empty] | 0.01398314 | 0.3215541 |  |  | 0.01332176 | 0.3231415 | 0.02980014 | 0.3238271 | 0.04596999 | 0.3230126
[5 empty] | 0.01171044 | 0.3231946 |  |  | 0.01305685 | 0.3247902 | 0.02891319 | 0.3254793 | 0.04496383 | 0.3246606
[5 empty] | 0.01143645 | 0.3248352 |  |  | 0.01299068 | 0.3264389 | 0.02862346 | 0.3271315 | 0.04375337 | 0.3263086
[5 empty] | 0.01216116 | 0.3264758 |  |  | 0.01252324 | 0.3280876 | 0.02813089 | 0.3287836 | 0.04303855 | 0.3279566