## 1
Общество с ограниченной ответственностью "Инженерная геология" (ООО "ИнжГео") | [11 empty] | Общество с ограниченной ответственностью "Инженерная геология" (ООО "ИнжГео")
Юр. адрес: 117279, г. Москва, ул. Миклухо-Маклая, 36 а, этаж 5, пом. XXIII к. 76-84 | [11 empty] | Юр. адрес: 117279, г. Москва, ул. Миклухо-Маклая, 36 а, этаж 5, пом. XXIII к. 76-84 | [8 empty] | нагр |  |  | X0 | Y0 | R |  | нагр |  |  |  | X0 | Y0 | R | нагр |  |  |  | X0 | Y0 | R |  | нагр |  |  |  | X0 | Y0 | R
Телефон/факс +7 (495) 132-30-00, Адрес электронной почты inbox@inj-geo.ru | [11 empty] | Телефон/факс +7 (495) 132-30-00, Адрес электронной почты inbox@inj-geo.ru | [12 empty] | 0 | [7 empty] | 0 | [6 empty] | 0 | [7 empty] | 0
[21 empty] | девиатор | [6 empty] | девиатор | [6 empty] | девиатор | [7 empty] | девиатор
Испытательная лаборатория ООО «ИнжГео» | [11 empty] | Испытательная лаборатория ООО «ИнжГео» | [8 empty] | x0 | Угол | X | Y |  |  |  | x0 |  | Угол | X | Y |  |  | x0 |  | Угол | X | Y |  |  |  | x0 |  | Угол | X | Y
Адрес места осуществления деятельности лаборатории: г. Москва, просп. Вернадского, д. 51, стр. 1 | [11 empty] | Адрес места осуществления деятельности лаборатории: г. Москва, просп. Вернадского, д. 51, стр. 1 | [9 empty] | 0 | [7 empty] | 0 | [6 empty] | 0 | [7 empty] | 0
Телефон +7(910)4557682, E-mail: slg85@mail.ru | [11 empty] | Телефон +7(910)4557682, E-mail: slg85@mail.ru | [9 empty] | 5 | [7 empty] | 5 | [6 empty] | 5 | [7 empty] | 5
[22 empty] | 10 | [7 empty] | 10 | [6 empty] | 10 | [7 empty] | 10
[12 empty] | Протокол испытаний № 13-63/86 от 23-01-2023 | [9 empty] | 15 | [7 empty] | 15 | [6 empty] | 15 | [7 empty] | 15
[22 empty] | 20 | [7 empty] | 20 | [6 empty] | 20 | [7 empty] | 20
[12 empty] | Наименование и адрес заказчика: Переход трубопровода через р. Енисей | [9 empty] | 25 | [7 empty] | 25 | [6 empty] | 25 | [7 empty] | 25
[12 empty] | Наименование объекта: ООО Регионстрой | [9 empty] | 30 | [7 empty] | 30 | [6 empty] | 30 | [7 empty] | 30
Наименование используемого метода/методики: ГОСТ 12248.4-2020 | [11 empty] | Наименование используемого метода/методики: ГОСТ 12248.3-2020 | [9 empty] | 35 | [7 empty] | 35 | [6 empty] | 35 | [7 empty] | 35
Условия проведения испытания: температура окружающей среды (18 - 25)0С, влажность воздуха (40 - 75)% | [11 empty] | Условия проведения испытания: температура окружающей среды (18 - 25)0С, влажность воздуха (40 - 75)% | [9 empty] | 40 | [7 empty] | 40 | [6 empty] | 40 | [7 empty] | 40
[12 empty] | Дата получение объекта подлежащего испытаниям: 27-12-2022 | [9 empty] | 45 | [7 empty] | 45 | [6 empty] | 45 | [7 empty] | 45
[12 empty] | Дата испытания: 25.10.2022-19.11.2086 | [9 empty] | 50 | [7 empty] | 50 | [6 empty] | 50 | [7 empty] | 50
[22 empty] | 55 | [7 empty] | 55 | [6 empty] | 55 | [7 empty] | 55
Испытание грунтов методом трехосного сжатия | [11 empty] | Испытание грунтов методом трехосного сжатия | [9 empty] | 60 | [7 empty] | 60 | [6 empty] | 60 | [7 empty] | 60
[22 empty] | 65 | [7 empty] | 65 | [6 empty] | 65 | [7 empty] | 65
Лабораторный номер: | [6 empty] | We, д.е. = |  |  |  |  | Лабораторный номер: |  | 1121 |  |  |  | We, д.е. = | 0.593877242 |  |  | 70 | [7 empty] | 70 | [6 empty] | 70 | [7 empty] | 70
Номер скважины: | [6 empty] | ρ, г/см3 = |  |  |  |  | Номер скважины: |  | BH-034 |  |  |  | ρ, г/см3 = | 1.52 |  |  | 75 | [7 empty] | 75 | [6 empty] | 75 | [7 empty] | 75
Глубина отбора, м: | [6 empty] | ρs, г/см3 = |  |  |  |  | Глубина отбора, м: |  | 4.6 |  |  |  | ρs, г/см3 = | 2.74 |  |  | 80 | [7 empty] | 80 | [6 empty] | 80 | [7 empty] | 80
Наименование грунта: | [6 empty] | e, д.е. = |  |  |  |  | Наименование грунта: |  | Суглинок, после оттаивания текучий, легкий пылеватый |  |  |  | e, д.е. = | 1.873173 |  |  | 85 | [7 empty] | 85 | [6 empty] | 85 | [7 empty] | 85
Схема проведения опыта: | [6 empty] | IL, д.е. = |  |  |  |  | Схема проведения опыта: |  | КД |  |  |  | IL, д.е. = | 3.671 |  |  | 90 | [7 empty] | 90 | [6 empty] | 90 | [7 empty] | 90
[22 empty] | 95 | [7 empty] | 95 | [6 empty] | 95 | [7 empty] | 95
[22 empty] | 100 | [7 empty] | 100 | [6 empty] | 100 | [7 empty] | 100
Результаты испытаний | [11 empty] | Результаты испытаний | [9 empty] | 105 | [7 empty] | 105 | [6 empty] | 105 | [7 empty] | 105
[22 empty] | 110 | [7 empty] | 110 | [6 empty] | 110 | [7 empty] | 110
[22 empty] | 115 | [7 empty] | 115 | [6 empty] | 115 | [7 empty] | 115
[22 empty] | 120 | [7 empty] | 120 | [6 empty] | 120 | [7 empty] | 120
[22 empty] | 125 | [7 empty] | 125 | [6 empty] | 125 | [7 empty] | 125
[22 empty] | 130 | [7 empty] | 130 | [6 empty] | 130 | [7 empty] | 130
[22 empty] | 135 | [7 empty] | 135 | [6 empty] | 135 | [7 empty] | 135
[22 empty] | 140 | [7 empty] | 140 | [6 empty] | 140 | [7 empty] | 140
[22 empty] | 145 | [7 empty] | 145 | [6 empty] | 145 | [7 empty] | 145
[22 empty] | 150 | [7 empty] | 150 | [6 empty] | 150 | [7 empty] | 150
[22 empty] | 155 | [7 empty] | 155 | [6 empty] | 155 | [7 empty] | 155
[22 empty] | 160 | [7 empty] | 160 | [6 empty] | 160 | [7 empty] | 160
[22 empty] | 165 | [7 empty] | 165 | [6 empty] | 165 | [7 empty] | 165
[22 empty] | 170 | [7 empty] | 170 | [6 empty] | 170 | [7 empty] | 170
[22 empty] | 175 | [7 empty] | 175 | [6 empty] | 175 | [7 empty] | 175
[22 empty] | 180 | [7 empty] | 180 | [6 empty] | 180 | [7 empty] | 180
[13 empty] | Давление в камере, Мпа σ3 | Вертикальная нагрузка, Мпа σ1 | Поровое давление, Мпа u
| K0, д.е. | 0.8781307 |  |  |  |  | Коэфф. Точки | [5 empty] | 0.0685216 | 0.1033649 | [5 empty] | 1 | [6 empty] | σ3,кПа | σ1,кПа | u, кПа |  |  |  | 4
| q_zg, МПа | 0.06017092 | [10 empty] | 0.1685216 | 0.2311215 | [27 empty] | δ3, Мпа | δ1-δ3, МПа | δ1, МПа | δ1, КПа
|  |  | Модуль деформации, МПа: | [9 empty] | 0.2685216 | 0.358878 | [21 empty] | С, МПа:
|  |  | Е0= |  | Точки модуля (полное напр.), МПа |  |  |  | 0.06017092 | 0.09627347 | [25 empty] | φ, град:
|  |  | E50 = |  | qf (полное напр.), МПа |  |  |  | 0.08476775 | [26 empty] | E, Мпа
|  |  | Коэф. Поперечной деформации, ϑ = | [9 empty] | Эффективные значения угла внутреннего трения и удельного сцепления ϕ', С' | [13 empty] | x | 0
[13 empty] | ϕ', град. = | 7 | [12 empty] | y |  |  |  | С, кПа | φ,°
[13 empty] | С', МПа = | 0.007
| Исполнитель: | [6 empty] | Морозов Д.С. |  |  |  |  | Исполнитель: |  |  |  |  | Морозов Д.С.
| Начальник исп. лаборатории: | [6 empty] | Семиколенова Л.Г. |  |  |  |  | Начальник исп. лаборатории: |  |  |  |  | Семиколенова Л.Г.
Лист 1 , всего листов 2 | [11 empty] | Лист 2 , всего листов 2
Частичное воспроизведение протокола испытаний без письменного разрешения ООО «ИнжГео» ЗАПРЕЩАЕТСЯ | [11 empty] | Частичное воспроизведение протокола испытаний без письменного разрешения ООО «ИнжГео» ЗАПРЕЩАЕТСЯ
[5 empty] | второй график |  | первый график | [9 empty] | К Пуассона
dev50 | epsE50 | ind | devE0 | epsE0 | dev | eps | sigma |  | dev1 | eps1 | dev2 | eps2 | dev3 | eps3 |  | Глины
0.01624615 | 0.01691038 |  |  |  | 0 | 0 |  |  | 0 | 0 | 0 | 0 | 0 | 0 |  | < 0 | 0,20-0,30
ind |  |  |  |  | 0.003156718 | 0.001667199 |  |  | 0.002943459 | 0.001678992 | 0.007176917 | 0.001688563 | 0.01151328 | 0.001683024 |  | 0-0,25 | 0,30-0,38
2 |  |  |  |  | 0.0040332 | 0.003334398 |  |  | 0.00625292 | 0.003357984 | 0.01385256 | 0.003377126 | 0.02394445 | 0.003974991 |  | 0,25< | 0,38-0,45
E0 |  |  |  |  | 0.009025638 | 0.005636793 |  |  | 0.008566397 | 0.005036977 | 0.01877997 | 0.005240582 | 0.02634281 | 0.005049073 |  | Суглинки | 0,35-0,37
epsE0 | devE0 |  |  |  | 0.007960734 | 0.006668796 |  |  | 0.01027824 | 0.006419082075 | 0.02036824 | 0.006754252 | 0.02923147 | 0.006732097 |  | Пески и супеси | 0,30-0,35
0.005636793 | 0.009025638 |  |  |  | 0.008262284 | 0.008335995 |  |  | 0.01161506 | 0.008394961 | 0.02227024 | 0.008442815 | 0.03238391 | 0.008415122
[5 empty] | 0.01036365 | 0.01000319 |  |  | 0.01287425 | 0.01007395 | 0.02362198 | 0.01013138 | 0.03444589 | 0.01009815
График E50 |  | График E |  |  | 0.0113314 | 0.01167039 |  |  | 0.01347168 | 0.01175295 | 0.02501509 | 0.01181994 | 0.03556319 | 0.01178117
eps | q | sigma |  |  | 0.01123211 | 0.01333759 |  |  | 0.01456868 | 0.01343194 | 0.02624121 | 0.0135085 | 0.03788157 | 0.01346419
Горизонтальная линия E50 |  | Касательная |  |  | 0.01413234 | 0.01500479 |  |  | 0.01512653 | 0.01511093 | 0.02679197 | 0.01519707 | 0.03924679 | 0.01514722
0 |  | a | b |  | 0.01624615 | 0.01691038 |  |  | 0.01600655 | 0.01678992 | 0.027659 | 0.01688563 | 0.04070462 | 0.01683024
|  |  | 0 |  | 0.01616817 | 0.01833919 |  |  | 0.01742167 | 0.01925725 | 0.02903394 | 0.01857419 | 0.04270083 | 0.01851327
Вертикальная линия E50 |  | p1 и p2 |  |  | 0.01730648 | 0.02000639 |  |  | 0.01767054 | 0.02014791 | 0.02990841 | 0.02026275 | 0.04517821 | 0.02005963
| 0 | 0 |  |  | 0.01849124 | 0.02167359 |  |  | 0.01879288 | 0.0218269 | 0.03129994 | 0.02116181 | 0.0471685 | 0.02187932
[5 empty] | 0.01970058 | 0.02334079 |  |  | 0.0201056 | 0.02350589 | 0.03351969 | 0.02363988 | 0.05055914 | 0.02356234
Касательная линия E50 |  |  |  |  | 0.01991264 | 0.02500798 |  |  | 0.02148002 | 0.02518488 | 0.03599933 | 0.02532844 | 0.05337304 | 0.02524536
0 | 0 | Горизонтальная 1 |  |  | 0.02210558 | 0.02667518 |  |  | 0.02288744 | 0.02686388 | 0.03774661 | 0.02701701 | 0.05763058 | 0.02692839
[5 empty] | 0.02425752 | 0.02834238 |  |  | 0.02399919 | 0.02854287 | 0.04010003 | 0.02870557 | 0.06045214 | 0.02861141
Горизонтальная линия qкр |  |  |  |  | 0.02534661 | 0.03000958 |  |  | 0.02548656 | 0.03022186 | 0.04279808 | 0.03039413 | 0.06445811 | 0.03029444
Горизонтальная линия q |  | Горизонтальная 2 |  |  | 0.02635098 | 0.03167678 |  |  | 0.02672088 | 0.03190085 | 0.04487924 | 0.0320827 | 0.06686888 | 0.03197746
0 |  | 0 |  |  | 0.02624878 | 0.03334398 |  |  | 0.02777345 | 0.03357984 | 0.04728203 | 0.03377126 | 0.07020481 | 0.03366049
[5 empty] | 0.02601815 | 0.03501118 |  |  | 0.02891559 | 0.03525884 | 0.04944492 | 0.03545982 | 0.0731863 | 0.03534351
Вертикальная линия q |  |  |  |  | 0.02563722 | 0.03667838 |  |  | 0.02971861 | 0.03693783 | 0.05150642 | 0.03714838 | 0.07583372 | 0.03702654
| 0 |  |  |  | 0.02808947 | 0.03834558 |  |  | 0.03035383 | 0.03861682 | 0.05320502 | 0.03883695 | 0.07786747 | 0.03870956
[5 empty] | 0.02648191 | 0.04001277 |  |  | 0.03079256 | 0.04029581 | 0.05427921 | 0.04052551 | 0.07970792 | 0.04039258
[5 empty] | 0.02786212 | 0.04167997 |  |  | 0.03141906 | 0.04197481 | 0.05536752 | 0.04221407 | 0.08047722 | 0.04207561
[5 empty] | 0.02922739 | 0.04334717 |  |  | 0.03173292 | 0.0436538 | 0.05613791 | 0.04390264 | 0.08226764 | 0.04375863
[5 empty] | 0.02957506 | 0.04501437 |  |  | 0.03233119 | 0.04533279 | 0.05708526 | 0.0455912 | 0.08282064 | 0.04544166
[5 empty] | 0.02990242 | 0.04668157 |  |  | 0.03251094 | 0.04701178 | 0.05800419 | 0.04727976 | 0.08432853 | 0.04712468
[5 empty] | 0.0302068 | 0.04834877 |  |  | 0.03286923 | 0.04869077 | 0.05858932 | 0.04896832 | 0.08538365 | 0.04880771
[5 empty] | 0.02948552 | 0.05001597 |  |  | 0.03310311 | 0.05036977 | 0.05913529 | 0.05065689 | 0.08617831 | 0.05049073
[5 empty] | 0.02873588 | 0.05168317 |  |  | 0.03340965 | 0.05204876 | 0.06003671 | 0.05234545 | 0.08700482 | 0.05217375
[5 empty] | 0.0319552 | 0.05335037 |  |  | 0.03398591 | 0.05372775 | 0.06048822 | 0.05403401 | 0.08735551 | 0.05385678
[5 empty] | 0.03214080432 | 0.05501756 |  |  | 0.03422893 | 0.05540674 | 0.06068444 | 0.05572258 | 0.08782269 | 0.0555398
[5 empty] | 0.03229 | 0.05668476 |  |  | 0.03423579 | 0.05708574 | 0.06101999 | 0.05741114 | 0.08849869 | 0.05722283
[5 empty] | 0.0294001 | 0.05835196 |  |  | 0.03430354 | 0.05876473 | 0.0616895 | 0.0590997 | 0.08887583 | 0.05890585
[5 empty] | 0.0324923 | 0.06001916 |  |  | 0.03472925 | 0.06044372 | 0.06168761 | 0.06078826 | 0.08994641 | 0.06058888
[5 empty] | 0.03049229 | 0.06168636 |  |  | 0.03484335 | 0.06212271 | 0.06210892 | 0.06247683 | 0.08950277 | 0.0622719
[5 empty] | 0.03148131 | 0.06335356 |  |  | 0.03474274 | 0.0638017 | 0.06259989 | 0.06416539 | 0.09035643 | 0.06395492
[5 empty] | 0.0304486 | 0.06502076 |  |  | 0.03483449 | 0.0654807 | 0.06229969 | 0.06585395 | 0.08944952 | 0.06563795
[5 empty] | 0.03139557 | 0.06668796 |  |  | 0.03450209 | 0.06715969 | 0.0622803 | 0.06754252 | 0.08978856 | 0.06732097
[5 empty] | 0.03232363 | 0.06835516 |  |  | 0.03454739 | 0.06883868 | 0.06191774 | 0.06923108 | 0.08986796 | 0.069004
[5 empty] | 0.03223419 | 0.07002236 |  |  | 0.03437195 | 0.07051767 | 0.06211496 | 0.07091964 | 0.08999179 | 0.07068702
[5 empty] | 0.03012869 | 0.07168955 |  |  | 0.03457732 | 0.07219667 | 0.06207478 | 0.0726082 | 0.08906408 | 0.07237005
[5 empty] | 0.03200852 | 0.07335675 |  |  | 0.03416505 | 0.07387566 | 0.06180003 | 0.07429677 | 0.08928888 | 0.07405307
[5 empty] | 0.02887511 | 0.07502395 |  |  | 0.03403668 | 0.07555465 | 0.06179355 | 0.07598533 | 0.08827025 | 0.07573609
[5 empty] | 0.03172986 | 0.07669115 |  |  | 0.03419377 | 0.07723364 | 0.06155818 | 0.07767389 | 0.08811223 | 0.07741912
[5 empty] | 0.0305742 | 0.07835835 |  |  | 0.03403787 | 0.07891264 | 0.06139673 | 0.07936246 | 0.08751887 | 0.07910214
[5 empty] | 0.03040954 | 0.08002555 |  |  | 0.03357052 | 0.08059163 | 0.06071205 | 0.08105102 | 0.08769422 | 0.08078517
[5 empty] | 0.02823729 | 0.08169275 |  |  | 0.03339328 | 0.08227062 | 0.06070697 | 0.08273958 | 0.08684232 | 0.08246819
[5 empty] | 0.03005888 | 0.08335995 |  |  | 0.03340769 | 0.08394961 | 0.06038432 | 0.08442815 | 0.08696722 | 0.08415122
[5 empty] | 0.0278757 | 0.08502715 |  |  | 0.03301531 | 0.0856286 | 0.06004693 | 0.08611671 | 0.08587298 | 0.08583424
[5 empty] | 0.02868919 | 0.08669434 |  |  | 0.03291769 | 0.0873076 | 0.05969763 | 0.08780527 | 0.08576363 | 0.08751726
[5 empty] | 0.02850075 | 0.08836154 |  |  | 0.03261637 | 0.08898659 | 0.05913926 | 0.08949383 | 0.08514324 | 0.08920029
[5 empty] | 0.0293118 | 0.09002874 |  |  | 0.03251291 | 0.09066558 | 0.05887465 | 0.0911824 | 0.08461583 | 0.09088331
[5 empty] | 0.02812376 | 0.09169594 |  |  | 0.03250885 | 0.09234457 | 0.05820663 | 0.09287096 | 0.08398548 | 0.09256634
[5 empty] | 0.02993782 | 0.09336314 |  |  | 0.03200574 | 0.09402357 | 0.05823803 | 0.09455952 | 0.08395621 | 0.09424936
[5 empty] | 0.02873485 | 0.09503034 |  |  | 0.03200494 | 0.09570256 | 0.05787169 | 0.09624809 | 0.08263208 | 0.09593239
[5 empty] | 0.02650486 | 0.09669754 |  |  | 0.03188577 | 0.09738155 | 0.05720735 | 0.09793665 | 0.08248843 | 0.09761541
[5 empty] | 0.02725245 | 0.09836474 |  |  | 0.03153723 | 0.09906054 | 0.05660006 | 0.09962521 | 0.08186666 | 0.09929843
[5 empty] | 0.02898225 | 0.1000319 |  |  | 0.03126437 | 0.1007395 | 0.05674125 | 0.1013138 | 0.08107708 | 0.1009815
[5 empty] | 0.02769886 | 0.1016991 |  |  | 0.03087223 | 0.1024185 | 0.05594013 | 0.1030023 | 0.08013289 | 0.1026645
[5 empty] | 0.02840688 | 0.1033663 |  |  | 0.03056586 | 0.1040975 | 0.05550595 | 0.1046909 | 0.07934727 | 0.1043475
[5 empty] | 0.02811094 | 0.1050335 |  |  | 0.03015032 | 0.1057765 | 0.05454793 | 0.1063795 | 0.07843341 | 0.1060305
[5 empty] | 0.02581564 | 0.1067007 |  |  | 0.03003065 | 0.1074555 | 0.0543753 | 0.108068 | 0.0776045 | 0.1077136
[5 empty] | 0.02552559 | 0.1083679 |  |  | 0.02971191 | 0.1091345 | 0.05379728 | 0.1097566 | 0.07717373 | 0.1093966
[5 empty] | 0.0252454 | 0.1100351 |  |  | 0.02919913 | 0.1108135 | 0.05332311 | 0.1114452 | 0.07595429 | 0.1110796
[5 empty] | 0.02697818 | 0.1117023 |  |  | 0.02919738 | 0.1124925 | 0.05266201 | 0.1131337 | 0.07505937 | 0.1127626
[5 empty] | 0.02669493 | 0.1133695 |  |  | 0.02880899 | 0.1141715 | 0.05172321 | 0.1148223 | 0.07430215 | 0.1144457
[5 empty] | 0.02538789 | 0.1150367 |  |  | 0.02860087 | 0.1158505 | 0.05169989 | 0.1165108 | 0.0743257 | 0.1161287
[5 empty] | 0.02306366 | 0.1167039 |  |  | 0.02826746 | 0.1175295 | 0.05122995 | 0.1181994 | 0.07307745 | 0.1178117
[5 empty] | 0.02372884 | 0.1183711 |  |  | 0.02761598 | 0.1192084 | 0.05031752 | 0.119888 | 0.07187628 | 0.1194947
[5 empty] | 0.02339003 | 0.1200383 |  |  | 0.02755366 | 0.1208874 | 0.0496758 | 0.1215765 | 0.07134108 | 0.1211778
[5 empty] | 0.02305382 | 0.1217055 |  |  | 0.02698772 | 0.1225664 | 0.04931801 | 0.1232651 | 0.07049072 | 0.1228608
[5 empty] | 0.02372682 | 0.1233727 |  |  | 0.0267254 | 0.1242454 | 0.04825735 | 0.1249537 | 0.06974409 | 0.1245438
[5 empty] | 0.02441563 | 0.1250399 |  |  | 0.02617393 | 0.1259244 | 0.04800705 | 0.1266422 | 0.06852005 | 0.1262268
[5 empty] | 0.02112684 | 0.1267071 |  |  | 0.02594052 | 0.1276034 | 0.04688029 | 0.1283308 | 0.0675375 | 0.1279098
[5 empty] | 0.02286706 | 0.1283743 |  |  | 0.02553242 | 0.1292824 | 0.04619031 | 0.1300193 | 0.06681532 | 0.1295929
[5 empty] | 0.02064288 | 0.1300415 |  |  | 0.02555685 | 0.1309614 | 0.0459503 | 0.1317079 | 0.06587237 | 0.1312759
[5 empty] | 0.02146091 | 0.1317087 |  |  | 0.02512104 | 0.1326404 | 0.04517348 | 0.1333965 | 0.06542756 | 0.1329589
[5 empty] | 0.02332775 | 0.1333759 |  |  | 0.02513221 | 0.1343194 | 0.04487306 | 0.135085 | 0.06459974 | 0.1346419
[5 empty] | 0.02224998 | 0.1350431 |  |  | 0.0249976 | 0.1359984 | 0.04506225 | 0.1367736 | 0.06450781 | 0.136325
[5 empty] | 0.02123231 | 0.1367103 |  |  | 0.02482444 | 0.1376774 | 0.04475425 | 0.1384622 | 0.06387065 | 0.138008
[5 empty] | 0.02223954 | 0.1383775 |  |  | 0.02481398 | 0.1393564 | 0.04426227 | 0.1401507 | 0.06370518 | 0.139691
[5 empty] | 0.02025592 | 0.1400447 |  |  | 0.02462364 | 0.1410353 | 0.04456462 | 0.1418393 | 0.06432293 | 0.141374
[5 empty] | 0.02028096 | 0.1417119 |  |  | 0.02494314 | 0.1427143 | 0.04438835 | 0.1435278 | 0.06446672 | 0.1430571
[5 empty] | 0.02331417 | 0.1433791 |  |  | 0.02467196 | 0.1443933 | 0.04442964 | 0.1452164 | 0.06413518 | 0.1447401
[5 empty] | 0.02235508 | 0.1450463 |  |  | 0.02490957 | 0.1460723 | 0.04438753 | 0.146905 | 0.0639269 | 0.1464231
[5 empty] | 0.02240319 | 0.1467135 |  |  | 0.02485544 | 0.1477513 | 0.04476102 | 0.1485935 | 0.06464051 | 0.1481061
[5 empty] | 0.02245802 | 0.1483807 |  |  | 0.02510902 | 0.1494303 | 0.04504917 | 0.1502821 | 0.06507462 | 0.1497892
[5 empty] | 0.02351909 | 0.1500479 |  |  | 0.0249698 | 0.1511093 | 0.04475099 | 0.1519707 | 0.06452783 | 0.1514722
[5 empty] | 0.02358592 | 0.1517151 |  |  | 0.02523725 | 0.1527883 | 0.04506552 | 0.1536592 | 0.06539876 | 0.1531552
[5 empty] | 0.021658 | 0.1533823 |  |  | 0.02531082 | 0.1544673 | 0.04539178 | 0.1553478 | 0.06478603 | 0.1548382
[5 empty] | 0.02373487 | 0.1550495 |  |  | 0.02528999 | 0.1561463 | 0.04512881 | 0.1570363 | 0.06508825 | 0.1565213
[5 empty] | 0.02082495 | 0.1567167 |  |  | 0.02547424 | 0.1578253 | 0.04537563 | 0.1587249 | 0.06550402 | 0.1582043
[5 empty] | 0.02298465 | 0.1583839 |  |  | 0.0254862 | 0.1595043 | 0.04573267 | 0.1604135 | 0.06615812 | 0.1598873
[5 empty] | 0.02221187 | 0.1600511 |  |  | 0.02577974 | 0.1611833 | 0.04589508 | 0.162102 | 0.06601007 | 0.1615703
[5 empty] | 0.02449198 | 0.1617183 |  |  | 0.0258424 | 0.1628622 | 0.04620019 | 0.1637906 | 0.06725247 | 0.1632534
[5 empty] | 0.02381035 | 0.1633855 |  |  | 0.02615814 | 0.1645412 | 0.04671872 | 0.1654792 | 0.06764343 | 0.1649364
[5 empty] | 0.02215232 | 0.1650527 |  |  | 0.02671094 | 0.1662202 | 0.04712135 | 0.1671677 | 0.06874107 | 0.1666194
[5 empty] | 0.02450327 | 0.1667199 |  |  | 0.02708476 | 0.1678992 | 0.04827879 | 0.1688563 | 0.06950353 | 0.1683024
[5 empty] | 0.02284854 | 0.1683871 |  |  | 0.02736357 | 0.1695782 | 0.04836173 | 0.1705449 | 0.0706889 | 0.1699855
[5 empty] | 0.02317352 | 0.1700543 |  |  | 0.02783133 | 0.1712572 | 0.04914087 | 0.1722334 | 0.07195532 | 0.1716685
[5 empty] | 0.02546354 | 0.1717215 |  |  | 0.02817201 | 0.1729362 | 0.04988691 | 0.173922 | 0.07196091 | 0.1733515
[5 empty] | 0.02371459 | 0.1733887 |  |  | 0.02846957 | 0.1746152 | 0.05057055 | 0.1756105 | 0.07276379 | 0.1750345
[5 empty] | 0.02595628 | 0.1750559 |  |  | 0.02873516 | 0.1762942 | 0.05117178 | 0.1772991 | 0.07396269 | 0.1767176
[5 empty] | 0.02419203 | 0.1767231 |  |  | 0.02869395 | 0.1779732 | 0.05144579 | 0.1789877 | 0.07413923 | 0.1784006
[5 empty] | 0.02742232 | 0.1783903 |  |  | 0.02924645 | 0.1796522 | 0.05170789 | 0.1806762 | 0.07479911 | 0.1800836
[5 empty] | 0.0266476 | 0.1800575 |  |  | 0.02949318 | 0.1813312 | 0.05265903 | 0.1823648 | 0.07604366 | 0.1817666
[5 empty] | 0.02486834 | 0.1817247 |  |  | 0.02973465 | 0.1830102 | 0.05310012 | 0.1840534 | 0.07677421 | 0.1834497
[5 empty] | 0.02708501 | 0.1833919 |  |  | 0.02987137 | 0.1846891 | 0.05313209 | 0.1857419 | 0.07669208 | 0.1851327
[5 empty] | 0.02729806 | 0.1850591 |  |  | 0.03020384 | 0.1863681 | 0.05365589 | 0.1874305 | 0.07729861 | 0.1868157
[5 empty] | 0.02750797 | 0.1867263 |  |  | 0.03033257 | 0.1880471 | 0.05437243 | 0.189119 | 0.07859513 | 0.1884987
[5 empty] | 0.0277152 | 0.1883935 |  |  | 0.03035808 | 0.1897261 | 0.05428265 | 0.1908076 | 0.07908296 | 0.1901817
[5 empty] | 0.02792021 | 0.1900607 |  |  | 0.03088087 | 0.1914051 | 0.05508747 | 0.1924962 | 0.07926342 | 0.1918648
[5 empty] | 0.02912661 | 0.1917279 |  |  | 0.03080144 | 0.1930841 | 0.05538783 | 0.1941847 | 0.08053786 | 0.1935478
[5 empty] | 0.02934529 | 0.1933951 |  |  | 0.0310296 | 0.1947631 | 0.05558951 | 0.1958733 | 0.0802234 | 0.1952308
[5 empty] | 0.02857019 | 0.1950623 |  |  | 0.0314696 | 0.1964421 | 0.05621504 | 0.1975619 | 0.08144297 | 0.1969138
[5 empty] | 0.02679331 | 0.1967295 |  |  | 0.03181271 | 0.1981211 | 0.05635365 | 0.1992504 | 0.08167512 | 0.1985969
[5 empty] | 0.02900669 | 0.1983967 |  |  | 0.03175019 | 0.1998001 | 0.05688936 | 0.200939 | 0.08279703 | 0.2002799
[5 empty] | 0.02820234 | 0.2000639 |  |  | 0.0322733 | 0.2014791 | 0.05730621 | 0.2026275 | 0.08358588 | 0.2019629
[5 empty] | 0.0273723 | 0.2017311 |  |  | 0.03217331 | 0.2031581 | 0.05768822 | 0.2043161 | 0.08321886 | 0.2036459
[5 empty] | 0.02850857 | 0.2033983 |  |  | 0.03234148 | 0.2048371 | 0.05791944 | 0.2060047 | 0.08377313 | 0.205329
[5 empty] | 0.0306045 | 0.2050655 |  |  | 0.03276908 | 0.206516 | 0.05848388 | 0.2076932 | 0.08472587 | 0.207012
[5 empty] | 0.02968583 | 0.2067327 |  |  | 0.03286014 | 0.208195 | 0.058869 | 0.2093818 | 0.0849724 | 0.208695
[5 empty] | 0.02776535 | 0.2083999 |  |  | 0.03284705 | 0.209874 | 0.05902755 | 0.2110704 | 0.08539923 | 0.210378
[5 empty] | 0.03084302 | 0.2100671 |  |  | 0.03293197 | 0.211553 | 0.0588825 | 0.2127589 | 0.0853209 | 0.2120611
[5 empty] | 0.02791882 | 0.2117343 |  |  | 0.03311487 | 0.213232 | 0.05883381 | 0.2144475 | 0.08563732 | 0.2137441
[5 empty] | 0.02999272 | 0.2134015 |  |  | 0.03299572 | 0.214911 | 0.05948141 | 0.2161361 | 0.08534841 | 0.2154271
[5 empty] | 0.03006469 | 0.2150687 |  |  | 0.03317449 | 0.21659 | 0.05932525 | 0.2178246 | 0.08565408 | 0.2171101
[5 empty] | 0.0311347 | 0.2167359 |  |  | 0.03325114 | 0.218269 | 0.05966527 | 0.2195132 | 0.08605426 | 0.2187932
[5 empty] | 0.02820272 | 0.2184031 |  |  | 0.03312564 | 0.219948 | 0.06000141 | 0.2212017 | 0.08624884 | 0.2204762
[5 empty] | 0.03126872 | 0.2200703 |  |  | 0.03329796 | 0.221627 | 0.0600336 | 0.2228903 | 0.08673776 | 0.2221592
[5 empty] | 0.03033267 | 0.2217375 |  |  | 0.03336807 | 0.223306 | 0.0601618 | 0.2245789 | 0.08662093 | 0.2238422
[5 empty] | 0.03139454 | 0.2234047 |  |  | 0.03353594 | 0.224985 | 0.05998594 | 0.2262674 | 0.08639826 | 0.2255253
[5 empty] | 0.03045431 | 0.2250719 |  |  | 0.03370152 | 0.226664 | 0.06030596 | 0.227956 | 0.08706967 | 0.2272083
[5 empty] | 0.03051194 | 0.2267391 |  |  | 0.0335648 | 0.2283429 | 0.06062181 | 0.2296446 | 0.08743508 | 0.2288913
[5 empty] | 0.0305674 | 0.2284063 |  |  | 0.03352573 | 0.2300219 | 0.06073343 | 0.2313331 | 0.08749439 | 0.2305743
[5 empty] | 0.02962067 | 0.2300735 |  |  | 0.03378429 | 0.2317009 | 0.06074075 | 0.2330217 | 0.08694754 | 0.2322574
[5 empty] | 0.02967171 | 0.2317407 |  |  | 0.03394045 | 0.2333799 | 0.06044372 | 0.2347102 | 0.08789442 | 0.2339404
[5 empty] | 0.0287205 | 0.2334079 |  |  | 0.03369417 | 0.2350589 | 0.06064228 | 0.2363988 | 0.08753497 | 0.2356234
[5 empty] | 0.03076701 | 0.235075 |  |  | 0.03404542 | 0.2367379 | 0.06063637 | 0.2380874 | 0.0875691 | 0.2373064
[5 empty] | 0.0308112 | 0.2367422 |  |  | 0.03389416 | 0.2384169 | 0.06102594 | 0.2397759 | 0.08749671 | 0.2389895
[5 empty] | 0.03185305 | 0.2384094 |  |  | 0.03394037 | 0.2400959 | 0.06131092 | 0.2414645 | 0.08771773 | 0.2406725
[5 empty] | 0.03089253 | 0.2400766 |  |  | 0.03418402 | 0.2417749 | 0.06109125 | 0.2431531 | 0.08793208 | 0.2423555
[5 empty] | 0.03092961 | 0.2417438 |  |  | 0.03402506 | 0.2434539 | 0.06086688 | 0.2448416 | 0.08863967 | 0.2440385
[5 empty] | 0.03096426 | 0.243411 |  |  | 0.03406348 | 0.2451329 | 0.06103774 | 0.2465302 | 0.08834041 | 0.2457216
[5 empty] | 0.03199645 | 0.2450782 |  |  | 0.03399923 | 0.2468119 | 0.06150379 | 0.2482187 | 0.08883422 | 0.2474046
[5 empty] | 0.02902615 | 0.2467454 |  |  | 0.03423229 | 0.2484909 | 0.06106495 | 0.2499073 | 0.08892102 | 0.2490876
[5 empty] | 0.03005333 | 0.2484126 |  |  | 0.03426262 | 0.2501698 | 0.06122118 | 0.2515959 | 0.08860073 | 0.2507706
[5 empty] | 0.02907796 | 0.2500798 |  |  | 0.03429019 | 0.2518488 | 0.06137241 | 0.2532844 | 0.08857325 | 0.2524536
[5 empty] | 0.02910002 | 0.251747 |  |  | 0.03411497 | 0.2535278 | 0.06151858 | 0.254973 | 0.08913851 | 0.2541367
[5 empty] | 0.03011947 | 0.2534142 |  |  | 0.03433692 | 0.2552068 | 0.06155964 | 0.2566616 | 0.08889642 | 0.2558197
[5 empty] | 0.03013629 | 0.2550814 |  |  | 0.03425602 | 0.2568858 | 0.06169552 | 0.2583501 | 0.0884469 | 0.2575027
[5 empty] | 0.03215044 | 0.2567486 |  |  | 0.03417223 | 0.2585648 | 0.06152617 | 0.2600387 | 0.08918987 | 0.2591857
[5 empty] | 0.02916189 | 0.2584158 |  |  | 0.03418552 | 0.2602438 | 0.06135153 | 0.2617272 | 0.08892523 | 0.2608688
[5 empty] | 0.03217062 | 0.260083 |  |  | 0.03439586 | 0.2619228 | 0.06177153 | 0.2634158 | 0.08905291 | 0.2625518
[5 empty] | 0.0291766 | 0.2617502 |  |  | 0.03450322 | 0.2636018 | 0.06148613 | 0.2651044 | 0.08877282 | 0.2642348
[5 empty] | 0.0321798 | 0.2634174 |  |  | 0.03450755 | 0.2652808 | 0.06139526 | 0.2667929 | 0.08858488 | 0.2659178
[5 empty] | 0.02917452 | 0.2650846 |  |  | 0.03420854 | 0.2669598 | 0.06149887 | 0.2684815 | 0.088889 | 0.2676009
[5 empty] | 0.02910095 | 0.2667518 |  |  | 0.03415412 | 0.2686388 | 0.06133642 | 0.2701701 | 0.08857023 | 0.2692839
[5 empty] | 0.03195029 | 0.268419 |  |  | 0.03401311 | 0.2703177 | 0.06111443 | 0.2718586 | 0.08892341 | 0.2709669
[5 empty] | 0.03173169 | 0.2700862 |  |  | 0.03399554 | 0.2719967 | 0.06134937 | 0.2735472 | 0.08787471 | 0.2726499
[5 empty] | 0.0284543 | 0.2717534 |  |  | 0.03371143 | 0.2736757 | 0.06045956 | 0.2752358 | 0.08745031 | 0.274333
[5 empty] | 0.03112728 | 0.2734206 |  |  | 0.03317081 | 0.2753547 | 0.06006331 | 0.2769243 | 0.08627638 | 0.276016
[5 empty] | 0.03075978 | 0.2750878 |  |  | 0.03288369 | 0.2770337 | 0.05907895 | 0.2786129 | 0.08517912 | 0.277699
[5 empty] | 0.02836095 | 0.276755 |  |  | 0.03266011 | 0.2787127 | 0.05862479 | 0.2803014 | 0.08398471 | 0.279382
[5 empty] | 0.02793995 | 0.2784222 |  |  | 0.03211008 | 0.2803917 | 0.05791915 | 0.28199 | 0.08291933 | 0.2810651
[5 empty] | 0.02650592 | 0.2800894 |  |  | 0.03144364 | 0.2820707 | 0.05658036 | 0.2836786 | 0.08230915 | 0.2827481
[5 empty] | 0.02606801 | 0.2817566 |  |  | 0.0312708 | 0.2837497 | 0.05612673 | 0.2853671 | 0.08088037 | 0.2844311
[5 empty] | 0.02663539 | 0.2834238 |  |  | 0.0307016 | 0.2854287 | 0.05527658 | 0.2870557 | 0.07945917 | 0.2861141
[5 empty] | 0.0252172 | 0.285091 |  |  | 0.03014604 | 0.2871077 | 0.05454823 | 0.2887443 | 0.07837173 | 0.2877972
[5 empty] | 0.02482259 | 0.2867582 |  |  | 0.02971417 | 0.2887867 | 0.05376 | 0.2904328 | 0.07744423 | 0.2894802
[5 empty] | 0.02446072 | 0.2884254 |  |  | 0.029316 | 0.2904657 | 0.05293022 | 0.2921214 | 0.07610286 | 0.2911632
[5 empty] | 0.02611699 | 0.2900926 |  |  | 0.02914438 | 0.2921446 | 0.05185621 | 0.2938099 | 0.07543563 | 0.2928462
[5 empty] | 0.02577193 | 0.2917598 |  |  | 0.02857199 | 0.2938236 | 0.05128371 | 0.2954985 | 0.07386782 | 0.2945293
[5 empty] | 0.02442552 | 0.293427 |  |  | 0.02809813 | 0.2955026 | 0.05050856 | 0.2971871 | 0.07279622 | 0.2962123
[5 empty] | 0.02407774 | 0.2950942 |  |  | 0.02772279 | 0.2971816 | 0.05043072 | 0.2988756 | 0.07182075 | 0.2978953
[5 empty] | 0.02572857 | 0.2967614 |  |  | 0.02754594 | 0.2988606 | 0.04965014 | 0.3005642 | 0.07134135 | 0.2995783
[5 empty] | 0.02237799 | 0.2984286 |  |  | 0.02706755 | 0.3005396 | 0.04846679 | 0.3022528 | 0.07065796 | 0.3012614
[5 empty] | 0.02302598 | 0.3000958 |  |  | 0.02678762 | 0.3022186 | 0.04828061 | 0.3039413 | 0.06907052 | 0.3029444
[5 empty] | 0.02367251 | 0.301763 |  |  | 0.0265061 | 0.3038976 | 0.04769157 | 0.3056299 | 0.06867897 | 0.3046274
[5 empty] | 0.02231757 | 0.3034302 |  |  | 0.02612298 | 0.3055766 | 0.04669961 | 0.3073184 | 0.06698324 | 0.3063104
[5 empty] | 0.02296112 | 0.3050974 |  |  | 0.02553823 | 0.3072556 | 0.04620471 | 0.309007 | 0.06648327 | 0.3079935
[5 empty] | 0.02360316 | 0.3067646 |  |  | 0.02505182 | 0.3089346 | 0.0452068 | 0.3106956 | 0.065379 | 0.3096765
[5 empty] | 0.02324365 | 0.3084318 |  |  | 0.02496375 | 0.3106136 | 0.04430586 | 0.3123841 | 0.06447037 | 0.3113595
[5 empty] | 0.02288258 | 0.310099 |  |  | 0.02427398 | 0.3122926 | 0.04390184 | 0.3140727 | 0.06365732 | 0.3130425
[5 empty] | 0.02051992 | 0.3117662 |  |  | 0.02398248 | 0.3139715 | 0.04319468 | 0.3157613 | 0.06243978 | 0.3147255
[5 empty] | 0.02215566 | 0.3134334 |  |  | 0.02378924 | 0.3156505 | 0.04218436 | 0.3174498 | 0.0617177 | 0.3164086
[5 empty] | 0.01878977 | 0.3151006 |  |  | 0.02329422 | 0.3173295 | 0.04157083 | 0.3191384 | 0.059991 | 0.3180916
[5 empty] | 0.01842222 | 0.3167678 |  |  | 0.02299742 | 0.3190085 | 0.04125403 | 0.320827 | 0.05925963 | 0.3197746
[5 empty] | 0.01805301 | 0.318435 |  |  | 0.0225988 | 0.3206875 | 0.04003394 | 0.3225155 | 0.05822353 | 0.3214576
[5 empty] | 0.0176821 | 0.3201022 |  |  | 0.02219833 | 0.3223665 | 0.03991051 | 0.3242041 | 0.05728263 | 0.3231407
[5 empty] | 0.02030947 | 0.3217694 |  |  | 0.021696 | 0.3240455 | 0.03878368 | 0.3258926 | 0.05563688 | 0.3248237
[5 empty] | 0.01793511 | 0.3234366 |  |  | 0.02129179 | 0.3257245 | 0.03825343 | 0.3275812 | 0.0545862 | 0.3265067
[5 empty] | 0.01755899 | 0.3251038 |  |  | 0.02078566 | 0.3274035 | 0.03751971 | 0.3292698 | 0.05423054 | 0.3281897
[5 empty] | 0.01818108 | 0.326771 |  |  | 0.02057759 | 0.3290825 | 0.03658246 | 0.3309583 | 0.05326984 | 0.3298728
[5 empty] | 0.01880138 | 0.3284382 |  |  | 0.01986757 | 0.3307615 | 0.03604166 | 0.3326469 | 0.05210403 | 0.3315558
[5 empty] | 0.01841985 | 0.3301054 |  |  | 0.01975556 | 0.3324405 | 0.03489725 | 0.3343355 | 0.05033306 | 0.3332388
[5 empty] | 0.01703647 | 0.3317726 |  |  | 0.01924154 | 0.3341195 | 0.0342492 | 0.336024 | 0.04935685 | 0.3349218