## 1
Общество с ограниченной ответственностью "Инженерная геология" (ООО "ИнжГео") | [11 empty] | Общество с ограниченной ответственностью "Инженерная геология" (ООО "ИнжГео")
Юр. адрес: 117279, г. Москва, ул. Миклухо-Маклая, 36 а, этаж 5, пом. XXIII к. 76-84 | [11 empty] | Юр. адрес: 117279, г. Москва, ул. Миклухо-Маклая, 36 а, этаж 5, пом. XXIII к. 76-84 | [8 empty] | нагр |  |  | X0 | Y0 | R |  | нагр |  |  |  | X0 | Y0 | R | нагр |  |  |  | X0 | Y0 | R |  | нагр |  |  |  | X0 | Y0 | R
Телефон/факс +7 (495) 132-30-00, Адрес электронной почты inbox@inj-geo.ru | [11 empty] | Телефон/факс +7 (495) 132-30-00, Адрес электронной почты inbox@inj-geo.ru | [12 empty] | 0 | [7 empty] | 0 | [6 empty] | 0 | [7 empty] | 0
[21 empty] | девиатор | [6 empty] | девиатор | [6 empty] | девиатор | [7 empty] | девиатор
Испытательная лаборатория ООО «ИнжГео» | [11 empty] | Испытательная лаборатория ООО «ИнжГео» | [8 empty] | x0 | Угол | X | Y |  |  |  | x0 |  | Угол | X | Y |  |  | x0 |  | Угол | X | Y |  |  |  | x0 |  | Угол | X | Y
Адрес места осуществления деятельности лаборатории: г. Москва, просп. Вернадского, д. 51, стр. 1 | [11 empty] | Адрес места осуществления деятельности лаборатории: г. Москва, просп. Вернадского, д. 51, стр. 1 | [9 empty] | 0 | [7 empty] | 0 | [6 empty] | 0 | [7 empty] | 0
Телефон +7(910)4557682, E-mail: slg85@mail.ru | [11 empty] | Телефон +7(910)4557682, E-mail: slg85@mail.ru | [9 empty] | 5 | [7 empty] | 5 | [6 empty] | 5 | [7 empty] | 5
[22 empty] | 10 | [7 empty] | 10 | [6 empty] | 10 | [7 empty] | 10
[12 empty] | Протокол испытаний № 13-63/93 от 30-01-2023 | [9 empty] | 15 | [7 empty] | 15 | [6 empty] | 15 | [7 empty] | 15
[22 empty] | 20 | [7 empty] | 20 | [6 empty] | 20 | [7 empty] | 20
[12 empty] | Наименование и адрес заказчика: Переход трубопровода через р. Енисей | [9 empty] | 25 | [7 empty] | 25 | [6 empty] | 25 | [7 empty] | 25
[12 empty] | Наименование объекта: ООО Регионстрой | [9 empty] | 30 | [7 empty] | 30 | [6 empty] | 30 | [7 empty] | 30
Наименование используемого метода/методики: ГОСТ 12248.4-2020 | [11 empty] | Наименование используемого метода/методики: ГОСТ 12248.3-2020 | [9 empty] | 35 | [7 empty] | 35 | [6 empty] | 35 | [7 empty] | 35
Условия проведения испытания: температура окружающей среды (18 - 25)0С, влажность воздуха (40 - 75)% | [11 empty] | Условия проведения испытания: температура окружающей среды (18 - 25)0С, влажность воздуха (40 - 75)% | [9 empty] | 40 | [7 empty] | 40 | [6 empty] | 40 | [7 empty] | 40
[12 empty] | Дата получение объекта подлежащего испытаниям: 03-01-2023 | [9 empty] | 45 | [7 empty] | 45 | [6 empty] | 45 | [7 empty] | 45
[12 empty] | Дата испытания: 25.10.2022-19.11.2093 | [9 empty] | 50 | [7 empty] | 50 | [6 empty] | 50 | [7 empty] | 50
[22 empty] | 55 | [7 empty] | 55 | [6 empty] | 55 | [7 empty] | 55
Испытание грунтов методом трехосного сжатия | [11 empty] | Испытание грунтов методом трехосного сжатия | [9 empty] | 60 | [7 empty] | 60 | [6 empty] | 60 | [7 empty] | 60
[22 empty] | 65 | [7 empty] | 65 | [6 empty] | 65 | [7 empty] | 65
Лабораторный номер: | [6 empty] | We, д.е. = |  |  |  |  | Лабораторный номер: |  | 1128 |  |  |  | We, д.е. = | 0.455006415 |  |  | 70 | [7 empty] | 70 | [6 empty] | 70 | [7 empty] | 70
Номер скважины: | [6 empty] | ρ, г/см3 = |  |  |  |  | Номер скважины: |  | BH-039 |  |  |  | ρ, г/см3 = | 1.59 |  |  | 75 | [7 empty] | 75 | [6 empty] | 75 | [7 empty] | 75
Глубина отбора, м: | [6 empty] | ρs, г/см3 = |  |  |  |  | Глубина отбора, м: |  | 0.9 |  |  |  | ρs, г/см3 = | 2.74 |  |  | 80 | [7 empty] | 80 | [6 empty] | 80 | [7 empty] | 80
Наименование грунта: | [6 empty] | e, д.е. = |  |  |  |  | Наименование грунта: |  | Суглинок, после оттаивания текучий, легкий песчанистый |  |  |  | e, д.е. = | 1.50737 |  |  | 85 | [7 empty] | 85 | [6 empty] | 85 | [7 empty] | 85
Схема проведения опыта: | [6 empty] | IL, д.е. = |  |  |  |  | Схема проведения опыта: |  | КД |  |  |  | IL, д.е. = | 2.445 |  |  | 90 | [7 empty] | 90 | [6 empty] | 90 | [7 empty] | 90
[22 empty] | 95 | [7 empty] | 95 | [6 empty] | 95 | [7 empty] | 95
[22 empty] | 100 | [7 empty] | 100 | [6 empty] | 100 | [7 empty] | 100
Результаты испытаний | [11 empty] | Результаты испытаний | [9 empty] | 105 | [7 empty] | 105 | [6 empty] | 105 | [7 empty] | 105
[22 empty] | 110 | [7 empty] | 110 | [6 empty] | 110 | [7 empty] | 110
[22 empty] | 115 | [7 empty] | 115 | [6 empty] | 115 | [7 empty] | 115
[22 empty] | 120 | [7 empty] | 120 | [6 empty] | 120 | [7 empty] | 120
[22 empty] | 125 | [7 empty] | 125 | [6 empty] | 125 | [7 empty] | 125
[22 empty] | 130 | [7 empty] | 130 | [6 empty] | 130 | [7 empty] | 130
[22 empty] | 135 | [7 empty] | 135 | [6 empty] | 135 | [7 empty] | 135
[22 empty] | 140 | [7 empty] | 140 | [6 empty] | 140 | [7 empty] | 140
[22 empty] | 145 | [7 empty] | 145 | [6 empty] | 145 | [7 empty] | 145
[22 empty] | 150 | [7 empty] | 150 | [6 empty] | 150 | [7 empty] | 150
[22 empty] | 155 | [7 empty] | 155 | [6 empty] | 155 | [7 empty] | 155
[22 empty] | 160 | [7 empty] | 160 | [6 empty] | 160 | [7 empty] | 160
[22 empty] | 165 | [7 empty] | 165 | [6 empty] | 165 | [7 empty] | 165
[22 empty] | 170 | [7 empty] | 170 | [6 empty] | 170 | [7 empty] | 170
[22 empty] | 175 | [7 empty] | 175 | [6 empty] | 175 | [7 empty] | 175
[22 empty] | 180 | [7 empty] | 180 | [6 empty] | 180 | [7 empty] | 180
[13 empty] | Давление в камере, Мпа σ3 | Вертикальная нагрузка, Мпа σ1 | Поровое давление, Мпа u
| K0, д.е. | 0.809191 |  |  |  |  | Коэфф. Точки | [5 empty] | 0.05 | 0.0808588 | [5 empty] | 1 | [6 empty] | σ3,кПа | σ1,кПа | u, кПа |  |  |  | 4
| q_zg, МПа | 0.04045955 | [10 empty] | 0.15 | 0.2280192 | [27 empty] | δ3, Мпа | δ1-δ3, МПа | δ1, МПа | δ1, КПа
|  |  | Модуль деформации, МПа: | [9 empty] | 0.25 | 0.3751797 | [21 empty] | С, МПа:
|  |  | Е0= |  | Точки модуля (полное напр.), МПа |  |  |  | 0.04045955 | 0.06473528 | [25 empty] | φ, град:
|  |  | E50 = |  | qf (полное напр.), МПа |  |  |  | 0.06274476 | [26 empty] | E, Мпа
|  |  | Коэф. Поперечной деформации, ϑ = | [9 empty] | Эффективные значения угла внутреннего трения и удельного сцепления ϕ', С' | [13 empty] | x | 0
[13 empty] | ϕ', град. = | 11 | [12 empty] | y |  |  |  | С, кПа | φ,°
[13 empty] | С', МПа = | 0.003
| Исполнитель: | [6 empty] | Морозов Д.С. |  |  |  |  | Исполнитель: |  |  |  |  | Морозов Д.С.
| Начальник исп. лаборатории: | [6 empty] | Семиколенова Л.Г. |  |  |  |  | Начальник исп. лаборатории: |  |  |  |  | Семиколенова Л.Г.
Лист 1 , всего листов 2 | [11 empty] | Лист 2 , всего листов 2
Частичное воспроизведение протокола испытаний без письменного разрешения ООО «ИнжГео» ЗАПРЕЩАЕТСЯ | [11 empty] | Частичное воспроизведение протокола испытаний без письменного разрешения ООО «ИнжГео» ЗАПРЕЩАЕТСЯ
[5 empty] | второй график |  | первый график | [9 empty] | К Пуассона
dev50 | epsE50 | ind | devE0 | epsE0 | dev | eps | sigma |  | dev1 | eps1 | dev2 | eps2 | dev3 | eps3 |  | Глины
0.01274476 | 0.01212876 |  |  |  | 0 | 0 |  |  | 0 | 0 | 0 | 0 | 0 | 0 |  | < 0 | 0,20-0,30
ind |  |  |  |  | 0.001755644 | 0.001643171 |  |  | 0.002619322 | 0.001657543 | 0.008955191 | 0.001652615 | 0.01532518 | 0.001652615 |  | 0-0,25 | 0,30-0,38
2 |  |  |  |  | 0.006068933 | 0.004042921 |  |  | 0.00528023 | 0.003315085 | 0.01734313 | 0.00330523 | 0.02862279 | 0.00330523 |  | 0,25< | 0,38-0,45
E0 |  |  |  |  | 0.006011404 | 0.004929512 |  |  | 0.0075 | 0.00499625 | 0.0225 | 0.004669393 | 0.0375 | 0.004669393 |  | Суглинки | 0,35-0,37
epsE0 | devE0 |  |  |  | 0.007593482 | 0.006572683 |  |  | 0.009043797 | 0.00663017 | 0.0271482 | 0.00661046 | 0.04378725 | 0.00661046 |  | Пески и супеси | 0,30-0,35
0.004042921 | 0.006068933 |  |  |  | 0.007988565 | 0.008215854 |  |  | 0.01031112 | 0.008287713 | 0.02978639 | 0.008263075 | 0.04943891 | 0.008263075
[5 empty] | 0.009228441 | 0.009859024 |  |  | 0.01162253 | 0.009945255 | 0.03273652 | 0.00991569 | 0.05279626 | 0.00991569
График E50 |  | График E |  |  | 0.01274476 | 0.01212876 |  |  | 0.01292402 | 0.0116028 | 0.03534945 | 0.01156831 | 0.05659722 | 0.01156831
eps | q | sigma |  |  | 0.01238244 | 0.01314537 |  |  | 0.01396159 | 0.01326034 | 0.03900962 | 0.01400818 | 0.06258983 | 0.01400818
Горизонтальная линия E50 |  | Касательная |  |  | 0.01240436 | 0.01478854 |  |  | 0.0154294 | 0.01498875 | 0.04022728 | 0.01487354 | 0.06450671 | 0.01487354
0 |  | a | b |  | 0.01540839 | 0.01643171 |  |  | 0.01632287 | 0.01657543 | 0.04322197 | 0.01652615 | 0.0689069 | 0.01652615
|  |  | 0 |  | 0.01538644 | 0.01807488 |  |  | 0.01758641 | 0.01823297 | 0.0458943 | 0.01817877 | 0.07256257 | 0.01817877
Вертикальная линия E50 |  | p1 и p2 |  |  | 0.01633043 | 0.01971805 |  |  | 0.01885681 | 0.01989051 | 0.04850031 | 0.01983138 | 0.07719873 | 0.01983138
| 0 | 0 |  |  | 0.01823228 | 0.02136122 |  |  | 0.01991904 | 0.02154805 | 0.05189602 | 0.021484 | 0.08234042 | 0.021484
[5 empty] | 0.01708392 | 0.02300439 |  |  | 0.02085807 | 0.0232056 | 0.05413748 | 0.02313661 | 0.08651263 | 0.02313661
Касательная линия E50 |  |  |  |  | 0.01787726 | 0.02464756 |  |  | 0.02215887 | 0.02486314 | 0.05728071 | 0.02478923 | 0.09194041 | 0.02478923
0 | 0 | Горизонтальная 1 |  |  | 0.01960422 | 0.02629073 |  |  | 0.0233064 | 0.02652068 | 0.05938175 | 0.02644184 | 0.09594875 | 0.02644184
[5 empty] | 0.02125672 | 0.0279339 |  |  | 0.02418564 | 0.02817822 | 0.06189664 | 0.02809446 | 0.09946268 | 0.02809446
Горизонтальная линия qкр |  |  |  |  | 0.02182669 | 0.02957707 |  |  | 0.02518155 | 0.02983577 | 0.06448141 | 0.02974707 | 0.1027072 | 0.02974707
Горизонтальная линия q |  | Горизонтальная 2 |  |  | 0.02230604 | 0.03122024 |  |  | 0.02567909 | 0.03149331 | 0.0663921 | 0.03139969 | 0.1063074 | 0.03139969
0 |  | 0 |  |  | 0.0206867 | 0.03286341 |  |  | 0.02646324 | 0.03315085 | 0.06778474 | 0.0330523 | 0.1085882 | 0.0330523
[5 empty] | 0.02199519 | 0.03450658 |  |  | 0.02721896 | 0.03480839 | 0.06941536 | 0.03470492 | 0.1103746 | 0.03470492
Вертикальная линия q |  |  |  |  | 0.0222936 | 0.03614976 |  |  | 0.02743655 | 0.03646594 | 0.06996844 | 0.03635753 | 0.1128042 | 0.03635753
| 0 |  |  |  | 0.02158154 | 0.03779293 |  |  | 0.02800688 | 0.03812348 | 0.07078748 | 0.03801015 | 0.1132788 | 0.03801015
[5 empty] | 0.02185702 | 0.0394361 |  |  | 0.02826567 | 0.03978102 | 0.0716742 | 0.03966276 | 0.1148015 | 0.03966276
[5 empty] | 0.023118 | 0.04107927 |  |  | 0.02871041 | 0.04143856 | 0.07242235 | 0.04131538 | 0.1168623 | 0.04131538
[5 empty] | 0.02436248 | 0.04272244 |  |  | 0.02873859 | 0.04309611 | 0.07362563 | 0.04296799 | 0.1174512 | 0.04296799
[5 empty] | 0.02458843 | 0.04436561 |  |  | 0.02904772 | 0.04475365 | 0.07387777 | 0.04462061 | 0.1193579 | 0.04462061
[5 empty] | 0.02479385 | 0.04600878 |  |  | 0.02963528 | 0.04641119 | 0.07517249 | 0.04627322 | 0.1204726 | 0.04627322
[5 empty] | 0.0229767 | 0.04765195 |  |  | 0.02969877 | 0.04806873 | 0.07580351 | 0.04792584 | 0.1216851 | 0.04792584
[5 empty] | 0.02313499 | 0.04929512 |  |  | 0.03013568 | 0.04972628 | 0.07646456 | 0.04957845 | 0.1215852 | 0.04957845
[5 empty] | 0.02326669 | 0.05093829 |  |  | 0.0301435 | 0.05138382 | 0.07674934 | 0.05123107 | 0.1227631 | 0.05123107
[5 empty] | 0.02436978 | 0.05258146 |  |  | 0.03021974 | 0.05304136 | 0.07725159 | 0.05288368 | 0.1229085 | 0.05288368
[5 empty] | 0.02444225 | 0.05422463 |  |  | 0.03066188 | 0.0546989 | 0.07746502 | 0.0545363 | 0.1244113 | 0.0545363
[5 empty] | 0.02548952 | 0.0558678 |  |  | 0.03076743 | 0.05635645 | 0.07768336 | 0.05618891 | 0.1247617 | 0.05618891
[5 empty] | 0.02548843 | 0.05751097 |  |  | 0.0308588 | 0.05801399 | 0.07801923 | 0.05784153 | 0.1251797 | 0.05784153
[5 empty] | 0.02547382 | 0.05915415 |  |  | 0.03085868 | 0.05967153 | 0.0780146 | 0.05949414 | 0.1239722 | 0.05949414
[5 empty] | 0.02444303 | 0.06079732 |  |  | 0.03064962 | 0.06132907 | 0.07726625 | 0.06114676 | 0.1245947 | 0.06114676
[5 empty] | 0.02439712 | 0.06244049 |  |  | 0.03052002 | 0.06298662 | 0.07746802 | 0.06279937 | 0.124737 | 0.06279937
[5 empty] | 0.02333714 | 0.06408366 |  |  | 0.03057125 | 0.06464416 | 0.0775232 | 0.06445199 | 0.1235047 | 0.06445199
[5 empty] | 0.02326416 | 0.06572683 |  |  | 0.03060463 | 0.0663017 | 0.07753511 | 0.0661046 | 0.1234029 | 0.0661046
[5 empty] | 0.02517925 | 0.06737 |  |  | 0.03052149 | 0.06795924 | 0.07700706 | 0.06775722 | 0.123637 | 0.06775722
[5 empty] | 0.02408347 | 0.06901317 |  |  | 0.03032315 | 0.06961679 | 0.07674236 | 0.06940983 | 0.1228123 | 0.06940983
[5 empty] | 0.02497787 | 0.07065634 |  |  | 0.03021092 | 0.07127433 | 0.07664431 | 0.07106245 | 0.1222341 | 0.07106245
[5 empty] | 0.02286353 | 0.07229951 |  |  | 0.02998613 | 0.07293187 | 0.07601623 | 0.07271506 | 0.1223077 | 0.07271506
[5 empty] | 0.0227415 | 0.07394268 |  |  | 0.0298501 | 0.07458941 | 0.07586143 | 0.07436768 | 0.1218384 | 0.07436768
[5 empty] | 0.02261286 | 0.07558585 |  |  | 0.03000414 | 0.07624696 | 0.07498321 | 0.07602029 | 0.1205316 | 0.07602029
[5 empty] | 0.02447865 | 0.07722902 |  |  | 0.02984959 | 0.0779045 | 0.07508488 | 0.07767291 | 0.1202925 | 0.07767291
[5 empty] | 0.02233994 | 0.07887219 |  |  | 0.02958776 | 0.07956204 | 0.07466976 | 0.07932552 | 0.1198264 | 0.07932552
[5 empty] | 0.0241978 | 0.08051536 |  |  | 0.02931996 | 0.08121958 | 0.07424115 | 0.08097814 | 0.1185387 | 0.08097814
[5 empty] | 0.02205329 | 0.08215854 |  |  | 0.02914753 | 0.08287713 | 0.07390236 | 0.08263075 | 0.1177347 | 0.08263075
[5 empty] | 0.02390747 | 0.08380171 |  |  | 0.02887178 | 0.08453467 | 0.0732567 | 0.08428337 | 0.1177197 | 0.08428337
[5 empty] | 0.02176141 | 0.08544488 |  |  | 0.02869403 | 0.08619221 | 0.07280748 | 0.08593598 | 0.1164989 | 0.08593598
[5 empty] | 0.02261616 | 0.08708805 |  |  | 0.02871561 | 0.08784975 | 0.07245802 | 0.0875886 | 0.1164777 | 0.0875886
[5 empty] | 0.02247225 | 0.08873122 |  |  | 0.02853782 | 0.0895073 | 0.07191161 | 0.08924121 | 0.1152615 | 0.08924121
[5 empty] | 0.02231345 | 0.09037439 |  |  | 0.02846201 | 0.09116484 | 0.07166584 | 0.09089383 | 0.1142463 | 0.09089383
[5 empty] | 0.02213433 | 0.09201756 |  |  | 0.02797503 | 0.09282238 | 0.07076527 | 0.09254644 | 0.1137431 | 0.09254644
[5 empty] | 0.02193834 | 0.09366073 |  |  | 0.02806201 | 0.09447992 | 0.07050367 | 0.09419906 | 0.1126421 | 0.09419906
[5 empty] | 0.02172896 | 0.0953039 |  |  | 0.02782718 | 0.09613747 | 0.06969184 | 0.09585167 | 0.1118604 | 0.09585167
[5 empty] | 0.02050963 | 0.09694707 |  |  | 0.02737484 | 0.09779501 | 0.06914054 | 0.09750429 | 0.1114154 | 0.09750429
[5 empty] | 0.02128383 | 0.09859024 |  |  | 0.02710931 | 0.09945255 | 0.06846057 | 0.0991569 | 0.1098244 | 0.0991569
[5 empty] | 0.02105502 | 0.1002334 |  |  | 0.02673487 | 0.1011101 | 0.06746271 | 0.1008095 | 0.1091047 | 0.1008095
[5 empty] | 0.02082665 | 0.1018766 |  |  | 0.02665584 | 0.1027676 | 0.06675773 | 0.1024621 | 0.1077736 | 0.1024621
[5 empty] | 0.0196022 | 0.1035198 |  |  | 0.02637652 | 0.1044252 | 0.06665642 | 0.1041147 | 0.1059484 | 0.1041147
[5 empty] | 0.02038512 | 0.1051629 |  |  | 0.02590121 | 0.1060827 | 0.06526957 | 0.1057674 | 0.1048463 | 0.1057674
[5 empty] | 0.02017827 | 0.1068061 |  |  | 0.02573422 | 0.1077403 | 0.06500795 | 0.10742 | 0.1036848 | 0.10742
[5 empty] | 0.01896087 | 0.1084493 |  |  | 0.02547983 | 0.1093978 | 0.06397237 | 0.1090726 | 0.103565 | 0.1090726
[5 empty] | 0.02072492 | 0.1100924 |  |  | 0.02511849 | 0.1110553 | 0.06398813 | 0.1107252 | 0.1024672 | 0.1107252
[5 empty] | 0.02047538 | 0.1117356 |  |  | 0.02513337 | 0.1127129 | 0.06305016 | 0.1123778 | 0.1014831 | 0.1123778
[5 empty] | 0.01921721 | 0.1133788 |  |  | 0.0246306 | 0.1143704 | 0.06177391 | 0.1140304 | 0.1000376 | 0.1140304
[5 empty] | 0.01895536 | 0.1150219 |  |  | 0.02431637 | 0.116028 | 0.0610748 | 0.1156831 | 0.09795549 | 0.1156831
[5 empty] | 0.01869479 | 0.1166651 |  |  | 0.02399682 | 0.1176855 | 0.06066828 | 0.1173357 | 0.09696144 | 0.1173357
[5 empty] | 0.01944045 | 0.1183083 |  |  | 0.02387811 | 0.1193431 | 0.05956976 | 0.1189883 | 0.09598025 | 0.1189883
[5 empty] | 0.0171973 | 0.1199515 |  |  | 0.02326642 | 0.1210006 | 0.0585947 | 0.1206409 | 0.09493669 | 0.1206409
[5 empty] | 0.01697031 | 0.1215946 |  |  | 0.02296788 | 0.1226581 | 0.05835853 | 0.1222935 | 0.09275551 | 0.1222935
[5 empty] | 0.01776442 | 0.1232378 |  |  | 0.02298867 | 0.1243157 | 0.05717667 | 0.1239461 | 0.09206149 | 0.1239461
[5 empty] | 0.01658459 | 0.124881 |  |  | 0.02253494 | 0.1259732 | 0.05696456 | 0.1255987 | 0.09147938 | 0.1255987
[5 empty] | 0.01643578 | 0.1265241 |  |  | 0.02221286 | 0.1276308 | 0.05623765 | 0.1272514 | 0.09103396 | 0.1272514
[5 empty] | 0.01832294 | 0.1281673 |  |  | 0.02202858 | 0.1292883 | 0.05591136 | 0.128904 | 0.08994999 | 0.128904
[5 empty] | 0.01825104 | 0.1298105 |  |  | 0.02188826 | 0.1309459 | 0.05590112 | 0.1305566 | 0.08935222 | 0.1305566
[5 empty] | 0.01722502 | 0.1314537 |  |  | 0.02209807 | 0.1326034 | 0.05582237 | 0.1322092 | 0.08886543 | 0.1322092
[5 empty] | 0.01722846 | 0.1330968 |  |  | 0.02196415 | 0.1342609 | 0.05548473 | 0.1338618 | 0.08830503 | 0.1338618
[5 empty] | 0.017239 | 0.13474 |  |  | 0.02206803 | 0.1359185 | 0.05550256 | 0.1355144 | 0.08873364 | 0.1355144
[5 empty] | 0.01825625 | 0.1363832 |  |  | 0.02208073 | 0.137576 | 0.05584195 | 0.137167 | 0.08899683 | 0.137167
[5 empty] | 0.01827985 | 0.1380263 |  |  | 0.02200172 | 0.1392336 | 0.05560175 | 0.1388197 | 0.08949279 | 0.1388197
[5 empty] | 0.01630944 | 0.1396695 |  |  | 0.02193053 | 0.1408911 | 0.05588084 | 0.1404723 | 0.08901968 | 0.1404723
[5 empty] | 0.01734465 | 0.1413127 |  |  | 0.02216672 | 0.1425487 | 0.05587807 | 0.1421249 | 0.08967569 | 0.1421249
[5 empty] | 0.01738513 | 0.1429559 |  |  | 0.02190983 | 0.1442062 | 0.05589232 | 0.1437775 | 0.089459 | 0.1437775
[5 empty] | 0.01843049 | 0.144599 |  |  | 0.02195941 | 0.1458637 | 0.05632246 | 0.1454301 | 0.0891678 | 0.1454301
[5 empty] | 0.01648039 | 0.1462422 |  |  | 0.02221501 | 0.1475213 | 0.05576734 | 0.1470827 | 0.08980025 | 0.1470827
[5 empty] | 0.01853446 | 0.1478854 |  |  | 0.02237617 | 0.1491788 | 0.05622583 | 0.1487354 | 0.08995455 | 0.1487354
[5 empty] | 0.01859232 | 0.1495285 |  |  | 0.02224244 | 0.1508364 | 0.0567968 | 0.150388 | 0.09112887 | 0.150388
[5 empty] | 0.01665363 | 0.1511717 |  |  | 0.02221338 | 0.1524939 | 0.05687912 | 0.1520406 | 0.0904214 | 0.1520406
[5 empty] | 0.01774898 | 0.1528149 |  |  | 0.02258876 | 0.1541515 | 0.05648693 | 0.1536932 | 0.09075482 | 0.1536932
[5 empty] | 0.01790105 | 0.154458 |  |  | 0.02271102 | 0.155809 | 0.05695321 | 0.1553458 | 0.0918425 | 0.1553458
[5 empty] | 0.01809886 | 0.1561012 |  |  | 0.02260206 | 0.1574665 | 0.05758162 | 0.1569984 | 0.09279033 | 0.1569984
[5 empty] | 0.0193314 | 0.1577444 |  |  | 0.02294821 | 0.1591241 | 0.05873794 | 0.158651 | 0.09364337 | 0.158651
[5 empty] | 0.01858769 | 0.1593876 |  |  | 0.02343582 | 0.1607816 | 0.05928792 | 0.1603037 | 0.09514669 | 0.1603037
[5 empty] | 0.01885672 | 0.1610307 |  |  | 0.02355121 | 0.1624392 | 0.05999733 | 0.1619563 | 0.09574537 | 0.1619563
[5 empty] | 0.02012751 | 0.1626739 |  |  | 0.02398073 | 0.1640967 | 0.06043193 | 0.1636089 | 0.09748446 | 0.1636089
[5 empty] | 0.01938906 | 0.1643171 |  |  | 0.02431071 | 0.1657543 | 0.06155749 | 0.1652615 | 0.09890905 | 0.1652615
[5 empty] | 0.01863038 | 0.1659602 |  |  | 0.0245275 | 0.1674118 | 0.06223976 | 0.1669141 | 0.09966419 | 0.1669141
[5 empty] | 0.01984049 | 0.1676034 |  |  | 0.02481742 | 0.1690693 | 0.06344452 | 0.1685667 | 0.100795 | 0.1685667
[5 empty] | 0.01903033 | 0.1692466 |  |  | 0.02516773 | 0.1707269 | 0.06405164 | 0.1702193 | 0.1027691 | 0.1702193
[5 empty] | 0.02021543 | 0.1708898 |  |  | 0.02549858 | 0.1723844 | 0.06462932 | 0.171872 | 0.1029959 | 0.171872
[5 empty] | 0.02139613 | 0.1725329 |  |  | 0.02562367 | 0.174042 | 0.06469282 | 0.1735246 | 0.1037001 | 0.1735246
[5 empty] | 0.0195728 | 0.1741761 |  |  | 0.02564342 | 0.1756995 | 0.06544323 | 0.1751772 | 0.1052832 | 0.1751772
[5 empty] | 0.01974577 | 0.1758193 |  |  | 0.02615828 | 0.177357 | 0.06628162 | 0.1768298 | 0.105647 | 0.1768298
[5 empty] | 0.0209154 | 0.1774624 |  |  | 0.02636867 | 0.1790146 | 0.06610909 | 0.1784824 | 0.1063933 | 0.1784824
[5 empty] | 0.02108203 | 0.1791056 |  |  | 0.02637503 | 0.1806721 | 0.06692672 | 0.180135 | 0.1075238 | 0.180135
[5 empty] | 0.02224602 | 0.1807488 |  |  | 0.02677779 | 0.1823297 | 0.0677356 | 0.1817877 | 0.1081403 | 0.1817877
[5 empty] | 0.0214077 | 0.1823919 |  |  | 0.02687738 | 0.1839872 | 0.06823681 | 0.1834403 | 0.1095445 | 0.1834403
[5 empty] | 0.02056744 | 0.1840351 |  |  | 0.02687424 | 0.1856448 | 0.06863144 | 0.1850929 | 0.1092381 | 0.1850929
[5 empty] | 0.02172558 | 0.1856783 |  |  | 0.02706881 | 0.1873023 | 0.06902057 | 0.1867455 | 0.1103229 | 0.1867455
[5 empty] | 0.02188707 | 0.1873215 |  |  | 0.02756156 | 0.1889598 | 0.06930774 | 0.1883981 | 0.1117046 | 0.1883981
[5 empty] | 0.02205773 | 0.1889646 |  |  | 0.02766215 | 0.1906174 | 0.06962128 | 0.1900507 | 0.1122285 | 0.1900507
[5 empty] | 0.02223184 | 0.1906078 |  |  | 0.02797242 | 0.1922749 | 0.07065446 | 0.1917033 | 0.113484 | 0.1917033
[5 empty] | 0.02240341 | 0.192251 |  |  | 0.02808491 | 0.1939325 | 0.07078862 | 0.193356 | 0.113741 | 0.193356
[5 empty] | 0.02256644 | 0.1938941 |  |  | 0.02819219 | 0.19559 | 0.07160511 | 0.1950086 | 0.1144697 | 0.1950086
[5 empty] | 0.02371496 | 0.1955373 |  |  | 0.02828681 | 0.1972476 | 0.07228527 | 0.1966612 | 0.1159401 | 0.1966612
[5 empty] | 0.02184296 | 0.1971805 |  |  | 0.02876131 | 0.1989051 | 0.07241044 | 0.1983138 | 0.1158223 | 0.1983138
[5 empty] | 0.02394445 | 0.1988237 |  |  | 0.02890827 | 0.2005626 | 0.07306197 | 0.1999664 | 0.1172863 | 0.1999664
[5 empty] | 0.02401565 | 0.2004668 |  |  | 0.02902022 | 0.2022202 | 0.0734212 | 0.201619 | 0.1171023 | 0.201619
[5 empty] | 0.02207839 | 0.20211 |  |  | 0.02900012 | 0.2038777 | 0.07331664 | 0.2032716 | 0.1180158 | 0.2032716
[5 empty] | 0.02313975 | 0.2037532 |  |  | 0.02887617 | 0.2055353 | 0.07310738 | 0.2049243 | 0.1180219 | 0.2049243
[5 empty] | 0.0231997 | 0.2053963 |  |  | 0.0290505 | 0.2071928 | 0.07339379 | 0.2065769 | 0.117721 | 0.2065769
[5 empty] | 0.02325822 | 0.2070395 |  |  | 0.0290231 | 0.2088504 | 0.07387581 | 0.2082295 | 0.118213 | 0.2082295
[5 empty] | 0.02331529 | 0.2086827 |  |  | 0.02919392 | 0.2105079 | 0.07435337 | 0.2098821 | 0.1192979 | 0.2098821
[5 empty] | 0.02237089 | 0.2103259 |  |  | 0.02916295 | 0.2121654 | 0.07432639 | 0.2115347 | 0.1184755 | 0.2115347
[5 empty] | 0.02442499 | 0.211969 |  |  | 0.02933015 | 0.213823 | 0.07399482 | 0.2131873 | 0.1196457 | 0.2131873
[5 empty] | 0.02247758 | 0.2136122 |  |  | 0.0295955 | 0.2154805 | 0.07445858 | 0.21484 | 0.1190085 | 0.21484
[5 empty] | 0.02252863 | 0.2152554 |  |  | 0.02965897 | 0.2171381 | 0.07461761 | 0.2164926 | 0.1201636 | 0.2164926
[5 empty] | 0.02357812 | 0.2168985 |  |  | 0.02972054 | 0.2187956 | 0.07477183 | 0.2181452 | 0.1206111 | 0.2181452
[5 empty] | 0.02262602 | 0.2185417 |  |  | 0.02968017 | 0.2204532 | 0.07502117 | 0.2197978 | 0.1203507 | 0.2197978
[5 empty] | 0.02267232 | 0.2201849 |  |  | 0.02973784 | 0.2221107 | 0.07486557 | 0.2214504 | 0.1203824 | 0.2214504
[5 empty] | 0.023717 | 0.221828 |  |  | 0.02989352 | 0.2237682 | 0.07490497 | 0.223103 | 0.120106 | 0.223103
[5 empty] | 0.02376002 | 0.2234712 |  |  | 0.02964719 | 0.2254258 | 0.07503928 | 0.2247556 | 0.1204215 | 0.2247556
[5 empty] | 0.02280138 | 0.2251144 |  |  | 0.02989881 | 0.2270833 | 0.07516844 | 0.2264083 | 0.1206288 | 0.2264083
[5 empty] | 0.02384104 | 0.2267576 |  |  | 0.03004836 | 0.2287409 | 0.07539239 | 0.2280609 | 0.1209277 | 0.2280609
[5 empty] | 0.02487899 | 0.2284007 |  |  | 0.02989582 | 0.2303984 | 0.07581105 | 0.2297135 | 0.121618 | 0.2297135
[5 empty] | 0.0249152 | 0.2300439 |  |  | 0.03004115 | 0.232056 | 0.07572435 | 0.2313661 | 0.1216998 | 0.2313661
[5 empty] | 0.02494965 | 0.2316871 |  |  | 0.03018432 | 0.2337135 | 0.07613224 | 0.2330187 | 0.1214729 | 0.2330187
[5 empty] | 0.02498232 | 0.2333302 |  |  | 0.02992532 | 0.235371 | 0.07613463 | 0.2346713 | 0.1220372 | 0.2346713
[5 empty] | 0.02501319 | 0.2349734 |  |  | 0.0301641 | 0.2370286 | 0.07643146 | 0.2363239 | 0.1215926 | 0.2363239
[5 empty] | 0.02504223 | 0.2366166 |  |  | 0.03010065 | 0.2386861 | 0.07632266 | 0.2379766 | 0.1226389 | 0.2379766
[5 empty] | 0.02306942 | 0.2382598 |  |  | 0.03003494 | 0.2403437 | 0.07660817 | 0.2396292 | 0.1222761 | 0.2396292
[5 empty] | 0.02309475 | 0.2399029 |  |  | 0.03036694 | 0.2420012 | 0.0767879 | 0.2412818 | 0.123004 | 0.2412818
[5 empty] | 0.02411818 | 0.2415461 |  |  | 0.03019662 | 0.2436587 | 0.07666181 | 0.2429344 | 0.1222226 | 0.2429344
[5 empty] | 0.0231397 | 0.2431893 |  |  | 0.03022396 | 0.2453163 | 0.07672981 | 0.244587 | 0.1225317 | 0.244587
[5 empty] | 0.02315929 | 0.2448324 |  |  | 0.03014893 | 0.2469738 | 0.07699183 | 0.2462396 | 0.1230312 | 0.2462396
[5 empty] | 0.02317691 | 0.2464756 |  |  | 0.03037149 | 0.2486314 | 0.07654782 | 0.2478923 | 0.1232211 | 0.2478923
[5 empty] | 0.02519256 | 0.2481188 |  |  | 0.03029163 | 0.2502889 | 0.07709769 | 0.2495449 | 0.1231011 | 0.2495449
[5 empty] | 0.02420621 | 0.2497619 |  |  | 0.03020931 | 0.2519465 | 0.07654139 | 0.2511975 | 0.1234712 | 0.2511975
[5 empty] | 0.02321783 | 0.2514051 |  |  | 0.03042452 | 0.253604 | 0.07697884 | 0.2528501 | 0.1227313 | 0.2528501
[5 empty] | 0.02322741 | 0.2530483 |  |  | 0.03023721 | 0.2552615 | 0.07650998 | 0.2545027 | 0.1232812 | 0.2545027
[5 empty] | 0.02323491 | 0.2546915 |  |  | 0.03034737 | 0.2569191 | 0.07723473 | 0.2561553 | 0.123121 | 0.2561553
[5 empty] | 0.02524033 | 0.2563346 |  |  | 0.03025496 | 0.2585766 | 0.07685303 | 0.2578079 | 0.1232503 | 0.2578079
[5 empty] | 0.02324364 | 0.2579778 |  |  | 0.03035996 | 0.2602342 | 0.0765648 | 0.2594606 | 0.1237692 | 0.2594606
[5 empty] | 0.02324482 | 0.259621 |  |  | 0.03056234 | 0.2618917 | 0.07716999 | 0.2611132 | 0.1230775 | 0.2611132
[5 empty] | 0.02521475 | 0.2612641 |  |  | 0.03054778 | 0.2635493 | 0.07661681 | 0.2627658 | 0.1228922 | 0.2627658
[5 empty] | 0.02312306 | 0.2629073 |  |  | 0.03036089 | 0.2652068 | 0.07647582 | 0.2644184 | 0.1226055 | 0.2644184
[5 empty] | 0.02297655 | 0.2645505 |  |  | 0.03030358 | 0.2668643 | 0.07646032 | 0.266071 | 0.1226389 | 0.266071
[5 empty] | 0.02378208 | 0.2661937 |  |  | 0.02998438 | 0.2685219 | 0.0754917 | 0.2677236 | 0.1207266 | 0.2677236
[5 empty] | 0.02254653 | 0.2678368 |  |  | 0.02961183 | 0.2701794 | 0.07489138 | 0.2693762 | 0.1199029 | 0.2693762
[5 empty] | 0.02427679 | 0.26948 |  |  | 0.02929448 | 0.271837 | 0.07428075 | 0.2710289 | 0.1188023 | 0.2710289
[5 empty] | 0.02197971 | 0.2711232 |  |  | 0.02914087 | 0.2734945 | 0.07338123 | 0.2726815 | 0.117059 | 0.2726815
[5 empty] | 0.02166217 | 0.2727663 |  |  | 0.02865954 | 0.2751521 | 0.07241422 | 0.2743341 | 0.1164075 | 0.2743341
[5 empty] | 0.02233106 | 0.2744095 |  |  | 0.02805904 | 0.2768096 | 0.07110111 | 0.2759867 | 0.113882 | 0.2759867
[5 empty] | 0.02199323 | 0.2760527 |  |  | 0.0278479 | 0.2784671 | 0.06996332 | 0.2776393 | 0.1129169 | 0.2776393
[5 empty] | 0.02165557 | 0.2776958 |  |  | 0.02743467 | 0.2801247 | 0.06952225 | 0.2792919 | 0.1111465 | 0.2792919
[5 empty] | 0.02032495 | 0.279339 |  |  | 0.02712789 | 0.2817822 | 0.0677993 | 0.2809446 | 0.1091052 | 0.2809446
[5 empty] | 0.02000824 | 0.2809822 |  |  | 0.0267361 | 0.2834398 | 0.06701589 | 0.2825972 | 0.1077273 | 0.2825972
[5 empty] | 0.01971232 | 0.2826254 |  |  | 0.02616784 | 0.2850973 | 0.0658934 | 0.2842498 | 0.1064472 | 0.2842498
[5 empty] | 0.02044143 | 0.2842685 |  |  | 0.0258311 | 0.2867549 | 0.06575017 | 0.2859024 | 0.1047943 | 0.2859024
[5 empty] | 0.02017529 | 0.2859117 |  |  | 0.02540635 | 0.2884124 | 0.06463133 | 0.287555 | 0.1036805 | 0.287555
[5 empty] | 0.02090813 | 0.2875549 |  |  | 0.02528036 | 0.2900699 | 0.06350935 | 0.2892076 | 0.1025616 | 0.2892076
[5 empty] | 0.02063994 | 0.289198 |  |  | 0.02505309 | 0.2917275 | 0.06308418 | 0.2908602 | 0.1007377 | 0.2908602
[5 empty] | 0.0183707 | 0.2908412 |  |  | 0.02442454 | 0.293385 | 0.06225577 | 0.2925129 | 0.09980853 | 0.2925129
[5 empty] | 0.0201004 | 0.2924844 |  |  | 0.02439469 | 0.2950426 | 0.06142407 | 0.2941655 | 0.09777409 | 0.2941655
[5 empty] | 0.01882902 | 0.2941276 |  |  | 0.0240635 | 0.2967001 | 0.06018903 | 0.2958181 | 0.09743428 | 0.2958181
[5 empty] | 0.01855654 | 0.2957707 |  |  | 0.02373097 | 0.2983577 | 0.05935059 | 0.2974707 | 0.09578904 | 0.2974707
[5 empty] | 0.01828294 | 0.2974139 |  |  | 0.02329706 | 0.3000152 | 0.05860872 | 0.2991233 | 0.09433828 | 0.2991233
[5 empty] | 0.01900822 | 0.2990571 |  |  | 0.02306177 | 0.3016727 | 0.05756335 | 0.3007759 | 0.0933819 | 0.3007759
[5 empty] | 0.01873234 | 0.3007002 |  |  | 0.02252507 | 0.3033303 | 0.05691443 | 0.3024285 | 0.09091985 | 0.3024285
[5 empty] | 0.01645531 | 0.3023434 |  |  | 0.02228694 | 0.3049878 | 0.05586193 | 0.3040812 | 0.08975202 | 0.3040812
[5 empty] | 0.0171771 | 0.3039866 |  |  | 0.02174736 | 0.3066454 | 0.05530577 | 0.3057338 | 0.08927835 | 0.3057338
[5 empty] | 0.01689769 | 0.3056298 |  |  | 0.02150631 | 0.3083029 | 0.05454593 | 0.3073864 | 0.08679875 | 0.3073864
[5 empty] | 0.01761707 | 0.3072729 |  |  | 0.02106378 | 0.3099604 | 0.05328233 | 0.309039 | 0.08661313 | 0.309039
[5 empty] | 0.01733522 | 0.3089161 |  |  | 0.02071973 | 0.311618 | 0.05241494 | 0.3106916 | 0.08432142 | 0.3106916
[5 empty] | 0.01605213 | 0.3105593 |  |  | 0.02047415 | 0.3132755 | 0.05194369 | 0.3123442 | 0.08382354 | 0.3123442
[5 empty] | 0.01676778 | 0.3122024 |  |  | 0.02032702 | 0.3149331 | 0.05106855 | 0.3139969 | 0.0817194 | 0.3139969
[5 empty] | 0.01648216 | 0.3138456 |  |  | 0.01967831 | 0.3165906 | 0.04998946 | 0.3156495 | 0.08010893 | 0.3156495
[5 empty] | 0.01619524 | 0.3154888 |  |  | 0.01932802 | 0.3182482 | 0.04950637 | 0.3173021 | 0.07919203 | 0.3173021
[5 empty] | 0.01390701 | 0.3171319 |  |  | 0.01897612 | 0.3199057 | 0.04801923 | 0.3189547 | 0.07796864 | 0.3189547
[5 empty] | 0.01361745 | 0.3187751 |  |  | 0.01872258 | 0.3215632 | 0.04782799 | 0.3206073 | 0.07603867 | 0.3206073
[5 empty] | 0.01532656 | 0.3204183 |  |  | 0.01826739 | 0.3232208 | 0.0469326 | 0.3222599 | 0.07420203 | 0.3222599
[5 empty] | 0.0150343 | 0.3220615 |  |  | 0.01801053 | 0.3248783 | 0.045833 | 0.3239125 | 0.07315865 | 0.3239125
[5 empty] | 0.01474067 | 0.3237046 |  |  | 0.01765198 | 0.3265359 | 0.04482915 | 0.3255652 | 0.07240845 | 0.3255652
[5 empty] | 0.01244566 | 0.3253478 |  |  | 0.01719172 | 0.3281934 | 0.04382099 | 0.3272178 | 0.07075133 | 0.3272178
[5 empty] | 0.01314923 | 0.326991 |  |  | 0.01692972 | 0.329851 | 0.04300848 | 0.3288704 | 0.06938723 | 0.3288704