## 1
Общество с ограниченной ответственностью "Инженерная геология" (ООО "ИнжГео") | [11 empty] | Общество с ограниченной ответственностью "Инженерная геология" (ООО "ИнжГео")
Юр. адрес: 117279, г. Москва, ул. Миклухо-Маклая, 36 а, этаж 5, пом. XXIII к. 76-84 | [11 empty] | Юр. адрес: 117279, г. Москва, ул. Миклухо-Маклая, 36 а, этаж 5, пом. XXIII к. 76-84 | [8 empty] | нагр |  |  | X0 | Y0 | R |  | нагр |  |  |  | X0 | Y0 | R | нагр |  |  |  | X0 | Y0 | R |  | нагр |  |  |  | X0 | Y0 | R
Телефон/факс +7 (495) 132-30-00, Адрес электронной почты inbox@inj-geo.ru | [11 empty] | Телефон/факс +7 (495) 132-30-00, Адрес электронной почты inbox@inj-geo.ru | [12 empty] | 0 | [7 empty] | 0 | [6 empty] | 0 | [7 empty] | 0
[21 empty] | девиатор | [6 empty] | девиатор | [6 empty] | девиатор | [7 empty] | девиатор
Испытательная лаборатория ООО «ИнжГео» | [11 empty] | Испытательная лаборатория ООО «ИнжГео» | [8 empty] | x0 | Угол | X | Y |  |  |  | x0 |  | Угол | X | Y |  |  | x0 |  | Угол | X | Y |  |  |  | x0 |  | Угол | X | Y
Адрес места осуществления деятельности лаборатории: г. Москва, просп. Вернадского, д. 51, стр. 1 | [11 empty] | Адрес места осуществления деятельности лаборатории: г. Москва, просп. Вернадского, д. 51, стр. 1 | [9 empty] | 0 | [7 empty] | 0 | [6 empty] | 0 | [7 empty] | 0
Телефон +7(910)4557682, E-mail: slg85@mail.ru | [11 empty] | Телефон +7(910)4557682, E-mail: slg85@mail.ru | [9 empty] | 5 | [7 empty] | 5 | [6 empty] | 5 | [7 empty] | 5
[22 empty] | 10 | [7 empty] | 10 | [6 empty] | 10 | [7 empty] | 10
[12 empty] | Протокол испытаний № 13-63/98 от 04-02-2023 | [9 empty] | 15 | [7 empty] | 15 | [6 empty] | 15 | [7 empty] | 15
[22 empty] | 20 | [7 empty] | 20 | [6 empty] | 20 | [7 empty] | 20
[12 empty] | Наименование и адрес заказчика: Переход трубопровода через р. Енисей | [9 empty] | 25 | [7 empty] | 25 | [6 empty] | 25 | [7 empty] | 25
[12 empty] | Наименование объекта: ООО Регионстрой | [9 empty] | 30 | [7 empty] | 30 | [6 empty] | 30 | [7 empty] | 30
Наименование используемого метода/методики: ГОСТ 12248.4-2020 | [11 empty] | Наименование используемого метода/методики: ГОСТ 12248.3-2020 | [9 empty] | 35 | [7 empty] | 35 | [6 empty] | 35 | [7 empty] | 35
Условия проведения испытания: температура окружающей среды (18 - 25)0С, влажность воздуха (40 - 75)% | [11 empty] | Условия проведения испытания: температура окружающей среды (18 - 25)0С, влажность воздуха (40 - 75)% | [9 empty] | 40 | [7 empty] | 40 | [6 empty] | 40 | [7 empty] | 40
[12 empty] | Дата получение объекта подлежащего испытаниям: 08-01-2023 | [9 empty] | 45 | [7 empty] | 45 | [6 empty] | 45 | [7 empty] | 45
[12 empty] | Дата испытания: 25.10.2022-19.11.2098 | [9 empty] | 50 | [7 empty] | 50 | [6 empty] | 50 | [7 empty] | 50
[22 empty] | 55 | [7 empty] | 55 | [6 empty] | 55 | [7 empty] | 55
Испытание грунтов методом трехосного сжатия | [11 empty] | Испытание грунтов методом трехосного сжатия | [9 empty] | 60 | [7 empty] | 60 | [6 empty] | 60 | [7 empty] | 60
[22 empty] | 65 | [7 empty] | 65 | [6 empty] | 65 | [7 empty] | 65
Лабораторный номер: | [6 empty] | We, д.е. = |  |  |  |  | Лабораторный номер: |  | 1133 |  |  |  | We, д.е. = | 0.609951568 |  |  | 70 | [7 empty] | 70 | [6 empty] | 70 | [7 empty] | 70
Номер скважины: | [6 empty] | ρ, г/см3 = |  |  |  |  | Номер скважины: |  | BH-042 |  |  |  | ρ, г/см3 = | 1.63 |  |  | 75 | [7 empty] | 75 | [6 empty] | 75 | [7 empty] | 75
Глубина отбора, м: | [6 empty] | ρs, г/см3 = |  |  |  |  | Глубина отбора, м: |  | 0.3 |  |  |  | ρs, г/см3 = | 2.74 |  |  | 80 | [7 empty] | 80 | [6 empty] | 80 | [7 empty] | 80
Наименование грунта: | [6 empty] | e, д.е. = |  |  |  |  | Наименование грунта: |  | Суглинок, после оттаивания текучий, легкий пылеватый |  |  |  | e, д.е. = | 1.706299 |  |  | 85 | [7 empty] | 85 | [6 empty] | 85 | [7 empty] | 85
Схема проведения опыта: | [6 empty] | IL, д.е. = |  |  |  |  | Схема проведения опыта: |  | КД |  |  |  | IL, д.е. = | 3.332 |  |  | 90 | [7 empty] | 90 | [6 empty] | 90 | [7 empty] | 90
[22 empty] | 95 | [7 empty] | 95 | [6 empty] | 95 | [7 empty] | 95
[22 empty] | 100 | [7 empty] | 100 | [6 empty] | 100 | [7 empty] | 100
Результаты испытаний | [11 empty] | Результаты испытаний | [9 empty] | 105 | [7 empty] | 105 | [6 empty] | 105 | [7 empty] | 105
[22 empty] | 110 | [7 empty] | 110 | [6 empty] | 110 | [7 empty] | 110
[22 empty] | 115 | [7 empty] | 115 | [6 empty] | 115 | [7 empty] | 115
[22 empty] | 120 | [7 empty] | 120 | [6 empty] | 120 | [7 empty] | 120
[22 empty] | 125 | [7 empty] | 125 | [6 empty] | 125 | [7 empty] | 125
[22 empty] | 130 | [7 empty] | 130 | [6 empty] | 130 | [7 empty] | 130
[22 empty] | 135 | [7 empty] | 135 | [6 empty] | 135 | [7 empty] | 135
[22 empty] | 140 | [7 empty] | 140 | [6 empty] | 140 | [7 empty] | 140
[22 empty] | 145 | [7 empty] | 145 | [6 empty] | 145 | [7 empty] | 145
[22 empty] | 150 | [7 empty] | 150 | [6 empty] | 150 | [7 empty] | 150
[22 empty] | 155 | [7 empty] | 155 | [6 empty] | 155 | [7 empty] | 155
[22 empty] | 160 | [7 empty] | 160 | [6 empty] | 160 | [7 empty] | 160
[22 empty] | 165 | [7 empty] | 165 | [6 empty] | 165 | [7 empty] | 165
[22 empty] | 170 | [7 empty] | 170 | [6 empty] | 170 | [7 empty] | 170
[22 empty] | 175 | [7 empty] | 175 | [6 empty] | 175 | [7 empty] | 175
[22 empty] | 180 | [7 empty] | 180 | [6 empty] | 180 | [7 empty] | 180
[13 empty] | Давление в камере, Мпа σ3 | Вертикальная нагрузка, Мпа σ1 | Поровое давление, Мпа u
| K0, д.е. | 0.8781307 |  |  |  |  | Коэфф. Точки | [5 empty] | 0.05 | 0.0774418 | [5 empty] | 1 | [6 empty] | σ3,кПа | σ1,кПа | u, кПа |  |  |  | 4
| q_zg, МПа | 0.04390653 | [10 empty] | 0.15 | 0.2051983 | [27 empty] | δ3, Мпа | δ1-δ3, МПа | δ1, МПа | δ1, КПа
|  |  | Модуль деформации, МПа: | [9 empty] | 0.25 | 0.3329549 | [21 empty] | С, МПа:
|  |  | Е0= |  | Точки модуля (полное напр.), МПа |  |  |  | 0.04390653 | 0.07025045 | [25 empty] | φ, град:
|  |  | E50 = |  | qf (полное напр.), МПа |  |  |  | 0.06185476 | [26 empty] | E, Мпа
|  |  | Коэф. Поперечной деформации, ϑ = | [9 empty] | Эффективные значения угла внутреннего трения и удельного сцепления ϕ', С' | [13 empty] | x | 0
[13 empty] | ϕ', град. = | 7 | [12 empty] | y |  |  |  | С, кПа | φ,°
[13 empty] | С', МПа = | 0.006
| Исполнитель: | [6 empty] | Морозов Д.С. |  |  |  |  | Исполнитель: |  |  |  |  | Морозов Д.С.
| Начальник исп. лаборатории: | [6 empty] | Семиколенова Л.Г. |  |  |  |  | Начальник исп. лаборатории: |  |  |  |  | Семиколенова Л.Г.
Лист 1 , всего листов 2 | [11 empty] | Лист 2 , всего листов 2
Частичное воспроизведение протокола испытаний без письменного разрешения ООО «ИнжГео» ЗАПРЕЩАЕТСЯ | [11 empty] | Частичное воспроизведение протокола испытаний без письменного разрешения ООО «ИнжГео» ЗАПРЕЩАЕТСЯ
[5 empty] | второй график |  | первый график | [9 empty] | К Пуассона
dev50 | epsE50 | ind | devE0 | epsE0 | dev | eps | sigma |  | dev1 | eps1 | dev2 | eps2 | dev3 | eps3 |  | Глины
0.01185476 | 0.008974146 |  |  |  | 0 | 0 |  |  | 0 | 0 | 0 | 0 | 0 | 0 |  | < 0 | 0,20-0,30
ind |  |  |  |  | 0.004087288 | 0.001627318 |  |  | 0.004032625 | 0.001633577 | 0.01297161 | 0.001801763 | 0.02032395 | 0.001923173 |  | 0-0,25 | 0,30-0,38
2 |  |  |  |  | 0.00658598 | 0.002991382 |  |  | 0.0075 | 0.003406534 | 0.01695084 | 0.003258673 | 0.02542771 | 0.003271433 |  | 0,25< | 0,38-0,45
E0 |  |  |  |  | 0.00874389 | 0.004881955 |  |  | 0.009122287 | 0.004900731 | 0.02077063 | 0.00488801 | 0.02982825 | 0.00490715 |  | Суглинки | 0,35-0,37
epsE0 | devE0 |  |  |  | 0.0101628 | 0.006509273 |  |  | 0.01073256 | 0.006534308 | 0.02367888 | 0.006517347 | 0.03345036 | 0.006542867 |  | Пески и супеси | 0,30-0,35
0.002991382 | 0.00658598 |  |  |  | 0.01131844 | 0.008136592 |  |  | 0.012162 | 0.008167885 | 0.02562915 | 0.008146683 | 0.03636382 | 0.008178584
[5 empty] | 0.01185476 | 0.008974146 |  |  | 0.0137209 | 0.0102196 | 0.02759917 | 0.009375782 | 0.03993838 | 0.0098143
График E50 |  | График E |  |  | 0.01234004 | 0.01139123 |  |  | 0.01445466 | 0.01143504 | 0.03003001 | 0.01140536 | 0.04147744 | 0.01064542
eps | q | sigma |  |  | 0.01429985 | 0.01301855 |  |  | 0.01545965 | 0.01306862 | 0.03234451 | 0.01303469 | 0.04545278 | 0.01308573
Горизонтальная линия E50 |  | Касательная |  |  | 0.01522178 | 0.01464587 |  |  | 0.01673958 | 0.01470219 | 0.03429196 | 0.01466403 | 0.04884317 | 0.01472145
0 |  | a | b |  | 0.01610102 | 0.01627318 |  |  | 0.01758666 | 0.01633577 | 0.03655822 | 0.01629337 | 0.05228828 | 0.01635717
|  |  | 0 |  | 0.01593277 | 0.0179005 |  |  | 0.01869306 | 0.01796935 | 0.03852912 | 0.0179227 | 0.05525643 | 0.01799288
Вертикальная линия E50 |  | p1 и p2 |  |  | 0.01671225 | 0.01952782 |  |  | 0.01975097 | 0.01960292 | 0.04049052 | 0.01955204 | 0.05851595 | 0.0196286
| 0 | 0 |  |  | 0.01643466 | 0.02115514 |  |  | 0.02045257 | 0.0212365 | 0.04202825 | 0.02118138 | 0.06113515 | 0.02126432
[5 empty] | 0.01709519 | 0.02278246 |  |  | 0.02129006 | 0.02287008 | 0.04372817 | 0.02281071 | 0.06338235 | 0.02290003
Касательная линия E50 |  |  |  |  | 0.01868906 | 0.02440978 |  |  | 0.02225561 | 0.02450365 | 0.04497612 | 0.02444005 | 0.06622587 | 0.02453575
0 | 0 | Горизонтальная 1 |  |  | 0.01821146 | 0.02603709 |  |  | 0.02294142 | 0.02613723 | 0.04665795 | 0.02606939 | 0.06873403 | 0.02617147
[5 empty] | 0.0186576 | 0.02766441 |  |  | 0.02333966 | 0.02777081 | 0.0474595 | 0.02769872 | 0.07067516 | 0.02780718
Горизонтальная линия qкр |  |  |  |  | 0.02002268 | 0.02929173 |  |  | 0.02404253 | 0.02940438 | 0.04866663 | 0.02932806 | 0.07191757 | 0.0294429
Горизонтальная линия q |  | Горизонтальная 2 |  |  | 0.01931488 | 0.03091905 |  |  | 0.02444221 | 0.03103796 | 0.04897684 | 0.0309574 | 0.07332958 | 0.03107862
0 |  | 0 |  |  | 0.02059203 | 0.03254637 |  |  | 0.02467114 | 0.03267154 | 0.049927 | 0.03258673 | 0.07395134 | 0.03271433
[5 empty] | 0.01986015 | 0.03417369 |  |  | 0.02509009 | 0.03430512 | 0.05075702 | 0.03421607 | 0.07502379 | 0.03435005
Вертикальная линия q |  |  |  |  | 0.02111741 | 0.035801 |  |  | 0.02519784 | 0.03593869 | 0.05086263 | 0.03584541 | 0.07646377 | 0.03598577
| 0 |  |  |  | 0.02036199 | 0.03742832 |  |  | 0.02549224 | 0.03757227 | 0.05153958 | 0.03747474 | 0.0767648 | 0.03762148
[5 empty] | 0.02159207 | 0.03905564 |  |  | 0.02577116 | 0.03920585 | 0.0521836 | 0.03910408 | 0.07832041 | 0.0392572
[5 empty] | 0.02280582 | 0.04068296 |  |  | 0.02613247 | 0.04083942 | 0.05249045 | 0.04073342 | 0.07882413 | 0.04089292
[5 empty] | 0.02200142 | 0.04231028 |  |  | 0.02637404 | 0.042473 | 0.05345586 | 0.04236275 | 0.07936949 | 0.04252863
[5 empty] | 0.02317706 | 0.0439376 |  |  | 0.02669373 | 0.04410658 | 0.05377558 | 0.04399209 | 0.07975 | 0.04416435
[5 empty] | 0.0223309 | 0.04556491 |  |  | 0.02688942 | 0.04574015 | 0.05384535 | 0.04562143 | 0.0805592 | 0.04580007
[5 empty] | 0.02146113 | 0.04719223 |  |  | 0.02695896 | 0.04737373 | 0.05406091 | 0.04725076 | 0.08109061 | 0.04743578
[5 empty] | 0.02256593 | 0.04881955 |  |  | 0.02700022 | 0.04900731 | 0.05451801 | 0.0488801 | 0.08193776 | 0.0490715
[5 empty] | 0.02364347 | 0.05044687 |  |  | 0.02731108 | 0.05064089 | 0.05491238 | 0.05050944 | 0.08169418 | 0.05070722
[5 empty] | 0.02370953 | 0.05207419 |  |  | 0.02718939 | 0.05227446 | 0.05519834 | 0.05213877 | 0.08245338 | 0.05234294
[5 empty] | 0.02270949 | 0.05370151 |  |  | 0.0274418 | 0.05390804 | 0.05509593 | 0.05376811 | 0.08295488 | 0.05397865
[5 empty] | 0.02270235 | 0.05532882 |  |  | 0.02744086 | 0.05554162 | 0.05498799 | 0.05539745 | 0.08235459 | 0.05561437
[5 empty] | 0.02168002 | 0.05695614 |  |  | 0.02722594 | 0.05717519 | 0.05494297 | 0.05702678 | 0.08242113 | 0.05725009
[5 empty] | 0.02364349 | 0.05858346 |  |  | 0.02739374 | 0.05880877 | 0.05476436 | 0.05865612 | 0.08213459 | 0.0588858
[5 empty] | 0.02359372 | 0.06021078 |  |  | 0.0273454 | 0.06044235 | 0.05485438 | 0.06028546 | 0.08259838 | 0.06052152
[5 empty] | 0.02153167 | 0.0618381 |  |  | 0.02708203 | 0.06207592 | 0.05451529 | 0.06191479 | 0.08191592 | 0.06215724
[5 empty] | 0.02245829 | 0.06346542 |  |  | 0.02710477 | 0.0637095 | 0.05414933 | 0.06354413 | 0.08219061 | 0.06379295
[5 empty] | 0.02337455 | 0.06509273 |  |  | 0.02701473 | 0.06534308 | 0.05425874 | 0.06517347 | 0.08122586 | 0.06542867
[5 empty] | 0.02228141 | 0.06672005 |  |  | 0.02701304 | 0.06697665 | 0.05394576 | 0.0668028 | 0.0814251 | 0.06706439
[5 empty] | 0.02117983 | 0.06834737 |  |  | 0.02680082 | 0.06861023 | 0.05391264 | 0.06843214 | 0.08139173 | 0.0687001
[5 empty] | 0.02107077 | 0.06997469 |  |  | 0.0266792 | 0.07024381 | 0.05366162 | 0.07006148 | 0.08102916 | 0.07033582
[5 empty] | 0.02095518 | 0.07160201 |  |  | 0.02664931 | 0.07187739 | 0.05339495 | 0.07169081 | 0.0806408 | 0.07197154
[5 empty] | 0.02183404 | 0.07322933 |  |  | 0.02651226 | 0.07351096 | 0.05321487 | 0.07332015 | 0.08003007 | 0.07360725
[5 empty] | 0.02170829 | 0.07485664 |  |  | 0.02636918 | 0.07514454 | 0.05242363 | 0.07494949 | 0.07940038 | 0.07524297
[5 empty] | 0.0225789 | 0.07648396 |  |  | 0.02612119 | 0.07677812 | 0.05252346 | 0.07657882 | 0.07885514 | 0.07687869
[5 empty] | 0.02044683 | 0.07811128 |  |  | 0.02606942 | 0.07841169 | 0.05181661 | 0.07820816 | 0.07889776 | 0.0785144
[5 empty] | 0.02231305 | 0.0797386 |  |  | 0.025915 | 0.08004527 | 0.05160533 | 0.0798375 | 0.07783165 | 0.08015012
[5 empty] | 0.0221785 | 0.08136592 |  |  | 0.02555904 | 0.08167885 | 0.05119186 | 0.08146683 | 0.07736023 | 0.08178584
[5 empty] | 0.02204415 | 0.08299324 |  |  | 0.02560268 | 0.08331242 | 0.05097843 | 0.08309617 | 0.0772869 | 0.08342155
[5 empty] | 0.02091096 | 0.08462055 |  |  | 0.02524703 | 0.084946 | 0.05106731 | 0.08472551 | 0.07651508 | 0.08505727
[5 empty] | 0.02077528 | 0.08624787 |  |  | 0.02529318 | 0.08657958 | 0.05045536 | 0.08635484 | 0.07634819 | 0.08669299
[5 empty] | 0.01962105 | 0.08787519 |  |  | 0.02502681 | 0.08821315 | 0.0503039 | 0.08798418 | 0.07545783 | 0.0883287
[5 empty] | 0.02144954 | 0.08950251 |  |  | 0.02493825 | 0.08984673 | 0.04961079 | 0.08961351 | 0.07529894 | 0.08996442
[5 empty] | 0.02126387 | 0.09112983 |  |  | 0.02453116 | 0.09148031 | 0.04908334 | 0.09124285 | 0.07468179 | 0.09160014
[5 empty] | 0.02106718 | 0.09275715 |  |  | 0.0245092 | 0.09311389 | 0.04892886 | 0.09287219 | 0.0741175 | 0.09323585
[5 empty] | 0.01986259 | 0.09438447 |  |  | 0.02407603 | 0.09474746 | 0.04855466 | 0.09450152 | 0.07351719 | 0.09487157
[5 empty] | 0.01965323 | 0.09601178 |  |  | 0.02383533 | 0.09638104 | 0.04786806 | 0.09613086 | 0.07199196 | 0.09650729
[5 empty] | 0.01944223 | 0.0976391 |  |  | 0.02379074 | 0.09801462 | 0.04727635 | 0.0977602 | 0.07145295 | 0.098143
[5 empty] | 0.02023271 | 0.09926642 |  |  | 0.02334594 | 0.09964819 | 0.04668686 | 0.09938953 | 0.07131126 | 0.09977872
[5 empty] | 0.01802781 | 0.1008937 |  |  | 0.02330459 | 0.1012818 | 0.04670689 | 0.1010189 | 0.07047801 | 0.1014144
[5 empty] | 0.01883066 | 0.1025211 |  |  | 0.02307035 | 0.1029153 | 0.04574375 | 0.1026482 | 0.06976432 | 0.1030502
[5 empty] | 0.01964029 | 0.1041484 |  |  | 0.02284687 | 0.1045489 | 0.04570066 | 0.1042775 | 0.06878129 | 0.1046859
[5 empty] | 0.01843446 | 0.1057757 |  |  | 0.02251912 | 0.1061825 | 0.04522795 | 0.1059069 | 0.06790206 | 0.1063216
[5 empty] | 0.01921302 | 0.107403 |  |  | 0.0222705 | 0.1078161 | 0.04451709 | 0.1075362 | 0.06765943 | 0.1079573
[5 empty] | 0.01798048 | 0.1090303 |  |  | 0.02210625 | 0.1094497 | 0.04397857 | 0.1091656 | 0.06616663 | 0.109593
[5 empty] | 0.01774129 | 0.1106576 |  |  | 0.02183159 | 0.1110832 | 0.04352283 | 0.1107949 | 0.06573958 | 0.1112287
[5 empty] | 0.01649993 | 0.112285 |  |  | 0.02155178 | 0.1127168 | 0.04316035 | 0.1124242 | 0.06499417 | 0.1128645
[5 empty] | 0.0162609 | 0.1139123 |  |  | 0.02107207 | 0.1143504 | 0.04260158 | 0.1140536 | 0.06414633 | 0.1145002
[5 empty] | 0.01702865 | 0.1155396 |  |  | 0.02099768 | 0.115984 | 0.04205701 | 0.1156829 | 0.06331197 | 0.1161359
[5 empty] | 0.01780768 | 0.1171669 |  |  | 0.02053387 | 0.1176175 | 0.04133708 | 0.1173122 | 0.062407 | 0.1177716
[5 empty] | 0.01760247 | 0.1187942 |  |  | 0.02038589 | 0.1192511 | 0.04085227 | 0.1189416 | 0.06184734 | 0.1194073
[5 empty] | 0.01741748 | 0.1204216 |  |  | 0.02015896 | 0.1208847 | 0.04031303 | 0.1205709 | 0.06064889 | 0.121043
[5 empty] | 0.0162572 | 0.1220489 |  |  | 0.01985834 | 0.1225183 | 0.04012984 | 0.1222002 | 0.06042757 | 0.1226788
[5 empty] | 0.0151261 | 0.1236762 |  |  | 0.01978927 | 0.1241518 | 0.03981316 | 0.1238296 | 0.06009929 | 0.1243145
[5 empty] | 0.01702867 | 0.1253035 |  |  | 0.019757 | 0.1257854 | 0.03927346 | 0.1254589 | 0.05917996 | 0.1259502
[5 empty] | 0.01696938 | 0.1269308 |  |  | 0.01946676 | 0.127419 | 0.03912119 | 0.1270883 | 0.05948551 | 0.1275859
[5 empty] | 0.01595237 | 0.1285582 |  |  | 0.0195238 | 0.1290526 | 0.03936683 | 0.1287176 | 0.05883183 | 0.1292216
[5 empty] | 0.01695657 | 0.1301855 |  |  | 0.01942265 | 0.1306862 | 0.03927433 | 0.1303469 | 0.05851589 | 0.1308573
[5 empty] | 0.01596718 | 0.1318128 |  |  | 0.01963163 | 0.1323197 | 0.03919692 | 0.1319763 | 0.05893955 | 0.1324931
[5 empty] | 0.01598388 | 0.1334401 |  |  | 0.01964788 | 0.1339533 | 0.03903381 | 0.1336056 | 0.05858543 | 0.1341288
[5 empty] | 0.01600632 | 0.1350674 |  |  | 0.01967101 | 0.1355869 | 0.03948424 | 0.1352349 | 0.05925234 | 0.1357645
[5 empty] | 0.01703419 | 0.1366947 |  |  | 0.01960064 | 0.1372205 | 0.03934743 | 0.1368643 | 0.05943911 | 0.1374002
[5 empty] | 0.01506715 | 0.1383221 |  |  | 0.01953637 | 0.138854 | 0.03942263 | 0.1384936 | 0.05914459 | 0.1390359
[5 empty] | 0.01710487 | 0.1399494 |  |  | 0.01977784 | 0.1404876 | 0.03980905 | 0.140123 | 0.05976759 | 0.1406716
[5 empty] | 0.01514704 | 0.1415767 |  |  | 0.01982464 | 0.1421212 | 0.03970593 | 0.1417523 | 0.05950695 | 0.1423074
[5 empty] | 0.01619331 | 0.143204 |  |  | 0.0196764 | 0.1437548 | 0.03951251 | 0.1433816 | 0.0600615 | 0.1439431
[5 empty] | 0.01724335 | 0.1448313 |  |  | 0.01973273 | 0.1453883 | 0.040128 | 0.145011 | 0.05973007 | 0.1455788
[5 empty] | 0.01729685 | 0.1464587 |  |  | 0.01989324 | 0.1470219 | 0.04025165 | 0.1466403 | 0.05961149 | 0.1472145
[5 empty] | 0.01735353 | 0.148086 |  |  | 0.01995755 | 0.1486555 | 0.03998269 | 0.1482696 | 0.0602046 | 0.1488502
[5 empty] | 0.01744349 | 0.1497133 |  |  | 0.02013868 | 0.1502891 | 0.04057515 | 0.149899 | 0.060833 | 0.1504859
[5 empty] | 0.01558488 | 0.1513406 |  |  | 0.02027987 | 0.1519227 | 0.04049021 | 0.1515283 | 0.06063514 | 0.1521217
[5 empty] | 0.01576776 | 0.1529679 |  |  | 0.02027418 | 0.1535562 | 0.04120517 | 0.1531576 | 0.06100318 | 0.1537574
[5 empty] | 0.01698221 | 0.1545952 |  |  | 0.02060998 | 0.1551898 | 0.04159681 | 0.154787 | 0.06200181 | 0.1553931
[5 empty] | 0.01621828 | 0.1562226 |  |  | 0.02077565 | 0.1568234 | 0.04214192 | 0.1564163 | 0.06329575 | 0.1570288
[5 empty] | 0.01746605 | 0.1578499 |  |  | 0.02115954 | 0.158457 | 0.04261728 | 0.1580457 | 0.06374969 | 0.1586645
[5 empty] | 0.01871558 | 0.1594772 |  |  | 0.02135003 | 0.1600905 | 0.04329968 | 0.159675 | 0.06502835 | 0.1603002
[5 empty] | 0.01795693 | 0.1611045 |  |  | 0.02173549 | 0.1617241 | 0.04406592 | 0.1613043 | 0.06519641 | 0.161936
[5 empty] | 0.01718018 | 0.1627318 |  |  | 0.02190428 | 0.1633577 | 0.04429276 | 0.1629337 | 0.06641859 | 0.1635717
[5 empty] | 0.01937539 | 0.1643592 |  |  | 0.02214478 | 0.1649913 | 0.04505701 | 0.164563 | 0.06745958 | 0.1652074
[5 empty] | 0.01955053 | 0.1659865 |  |  | 0.0223531 | 0.1666248 | 0.04526725 | 0.1661923 | 0.0672986 | 0.1668431
[5 empty] | 0.01772133 | 0.1676138 |  |  | 0.02255338 | 0.1682584 | 0.04566656 | 0.1678217 | 0.06800675 | 0.1684788
[5 empty] | 0.01788811 | 0.1692411 |  |  | 0.02274882 | 0.169892 | 0.04575638 | 0.169451 | 0.06890011 | 0.1701145
[5 empty] | 0.01805116 | 0.1708684 |  |  | 0.0230398 | 0.1715256 | 0.04613744 | 0.1710803 | 0.06967979 | 0.1717503
[5 empty] | 0.01821082 | 0.1724957 |  |  | 0.02312668 | 0.1731592 | 0.04651049 | 0.1727097 | 0.07004692 | 0.173386
[5 empty] | 0.0183674 | 0.1741231 |  |  | 0.02340983 | 0.1747927 | 0.04727626 | 0.174339 | 0.07070262 | 0.1750217
[5 empty] | 0.01852121 | 0.1757504 |  |  | 0.02348963 | 0.1764263 | 0.04733548 | 0.1759684 | 0.070748 | 0.1766574
[5 empty] | 0.02067256 | 0.1773777 |  |  | 0.02366643 | 0.1780599 | 0.04778889 | 0.1775977 | 0.07188418 | 0.1782931
[5 empty] | 0.02082178 | 0.179005 |  |  | 0.02404062 | 0.1796935 | 0.04843723 | 0.179227 | 0.07181229 | 0.1799288
[5 empty] | 0.02096917 | 0.1806323 |  |  | 0.02421255 | 0.181327 | 0.04838123 | 0.1808564 | 0.07243344 | 0.1815646
[5 empty] | 0.02011506 | 0.1822597 |  |  | 0.0241826 | 0.1829606 | 0.04912164 | 0.1824857 | 0.07304876 | 0.1832003
[5 empty] | 0.0192625 | 0.183887 |  |  | 0.02445194 | 0.1845942 | 0.04916372 | 0.184115 | 0.07386041 | 0.184836
[5 empty] | 0.02041859 | 0.1855143 |  |  | 0.02473034 | 0.1862278 | 0.0497258 | 0.1857444 | 0.07389687 | 0.1864717
[5 empty] | 0.02157881 | 0.1871416 |  |  | 0.02471562 | 0.1878613 | 0.04999886 | 0.1873737 | 0.07505634 | 0.1881074
[5 empty] | 0.02073775 | 0.1887689 |  |  | 0.02500145 | 0.1894949 | 0.05057024 | 0.189003 | 0.07531958 | 0.1897431
[5 empty] | 0.02089 | 0.1903962 |  |  | 0.02508149 | 0.1911285 | 0.0504273 | 0.1906324 | 0.07586735 | 0.1913789
[5 empty] | 0.02203013 | 0.1920236 |  |  | 0.0254494 | 0.1927621 | 0.05075739 | 0.1922617 | 0.07628042 | 0.1930146
[5 empty] | 0.02115275 | 0.1936509 |  |  | 0.02559883 | 0.1943957 | 0.05124785 | 0.1938911 | 0.07703955 | 0.1946503
[5 empty] | 0.02025243 | 0.1952782 |  |  | 0.02572346 | 0.1960292 | 0.05178604 | 0.1955204 | 0.07692551 | 0.196286
[5 empty] | 0.02032394 | 0.1969055 |  |  | 0.02571695 | 0.1976628 | 0.05165931 | 0.1971497 | 0.07771905 | 0.1979217
[5 empty] | 0.02238206 | 0.1985328 |  |  | 0.0256856 | 0.1992964 | 0.05179506 | 0.1987791 | 0.07753006 | 0.1995574
[5 empty] | 0.02243892 | 0.2001602 |  |  | 0.02595209 | 0.20093 | 0.05172787 | 0.2004084 | 0.07823177 | 0.2011932
[5 empty] | 0.02249449 | 0.2017875 |  |  | 0.0260171 | 0.2025635 | 0.0521577 | 0.2020377 | 0.07782899 | 0.2028289
[5 empty] | 0.02154878 | 0.2034148 |  |  | 0.0260806 | 0.2041971 | 0.05198452 | 0.2036671 | 0.07822165 | 0.2044646
[5 empty] | 0.02060174 | 0.2050421 |  |  | 0.02614258 | 0.2058307 | 0.05210826 | 0.2052964 | 0.07900969 | 0.2061003
[5 empty] | 0.02065337 | 0.2066694 |  |  | 0.026203 | 0.2074643 | 0.05242888 | 0.2069258 | 0.07839302 | 0.207736
[5 empty] | 0.02070364 | 0.2082968 |  |  | 0.02606184 | 0.2090978 | 0.05264634 | 0.2085551 | 0.07857158 | 0.2093717
[5 empty] | 0.02175253 | 0.2099241 |  |  | 0.02611908 | 0.2107314 | 0.0526606 | 0.2101844 | 0.0790453 | 0.2110075
[5 empty] | 0.02080003 | 0.2115514 |  |  | 0.0263747 | 0.212365 | 0.05267159 | 0.2118138 | 0.07901411 | 0.2126432
[5 empty] | 0.0208461 | 0.2131787 |  |  | 0.02622867 | 0.2139986 | 0.05307928 | 0.2134431 | 0.07927793 | 0.2142789
[5 empty] | 0.02089075 | 0.214806 |  |  | 0.02648098 | 0.2156322 | 0.05318362 | 0.2150724 | 0.07933669 | 0.2159146
[5 empty] | 0.02293393 | 0.2164333 |  |  | 0.02643159 | 0.2172657 | 0.05308457 | 0.2167018 | 0.07989033 | 0.2175503
[5 empty] | 0.02297564 | 0.2180607 |  |  | 0.02658048 | 0.2188993 | 0.05328207 | 0.2183311 | 0.07963878 | 0.219186
[5 empty] | 0.02101585 | 0.219688 |  |  | 0.02652763 | 0.2205329 | 0.05357608 | 0.2199604 | 0.08028196 | 0.2208218
[5 empty] | 0.02105454 | 0.2213153 |  |  | 0.02667302 | 0.2221665 | 0.05356656 | 0.2215898 | 0.08001979 | 0.2224575
[5 empty] | 0.0220917 | 0.2229426 |  |  | 0.02661663 | 0.2238 | 0.05335345 | 0.2232191 | 0.08035222 | 0.2240932
[5 empty] | 0.0231273 | 0.2245699 |  |  | 0.02655842 | 0.2254336 | 0.05333672 | 0.2248485 | 0.08037917 | 0.2257289
[5 empty] | 0.02216133 | 0.2261973 |  |  | 0.02659838 | 0.2270672 | 0.05371631 | 0.2264778 | 0.08040057 | 0.2273646
[5 empty] | 0.02119376 | 0.2278246 |  |  | 0.02683649 | 0.2287008 | 0.05389218 | 0.2281071 | 0.08111635 | 0.2290003
[5 empty] | 0.02222457 | 0.2294519 |  |  | 0.02687271 | 0.2303343 | 0.05356427 | 0.2297365 | 0.08052644 | 0.2306361
[5 empty] | 0.02325375 | 0.2310792 |  |  | 0.02680703 | 0.2319679 | 0.05413256 | 0.2313658 | 0.08103076 | 0.2322718
[5 empty] | 0.02328127 | 0.2327065 |  |  | 0.02683943 | 0.2336015 | 0.05399698 | 0.2329951 | 0.08072925 | 0.2339075
[5 empty] | 0.02130711 | 0.2343338 |  |  | 0.02686987 | 0.2352351 | 0.05425749 | 0.2346245 | 0.08152184 | 0.2355432
[5 empty] | 0.02133126 | 0.2359612 |  |  | 0.02699835 | 0.2368687 | 0.05401405 | 0.2362538 | 0.08110845 | 0.2371789
[5 empty] | 0.02335369 | 0.2375885 |  |  | 0.02682482 | 0.2385022 | 0.05426661 | 0.2378831 | 0.08148902 | 0.2388146
[5 empty] | 0.02237439 | 0.2392158 |  |  | 0.02694928 | 0.2401358 | 0.05401512 | 0.2395125 | 0.08156346 | 0.2404504
[5 empty] | 0.02139333 | 0.2408431 |  |  | 0.02687169 | 0.2417694 | 0.05425953 | 0.2411418 | 0.08123172 | 0.2420861
[5 empty] | 0.02341049 | 0.2424704 |  |  | 0.02689204 | 0.243403 | 0.0540998 | 0.2427712 | 0.08139373 | 0.2437218
[5 empty] | 0.02242586 | 0.2440978 |  |  | 0.02691029 | 0.2450365 | 0.05433589 | 0.2444005 | 0.0819494 | 0.2453575
[5 empty] | 0.02343942 | 0.2457251 |  |  | 0.02702644 | 0.2466701 | 0.05406774 | 0.2460298 | 0.08179867 | 0.2469932
[5 empty] | 0.02245114 | 0.2473524 |  |  | 0.02694044 | 0.2483037 | 0.05409531 | 0.2476592 | 0.08174148 | 0.2486289
[5 empty] | 0.023461 | 0.2489797 |  |  | 0.02705229 | 0.2499373 | 0.05461855 | 0.2492885 | 0.08197774 | 0.2502647
[5 empty] | 0.02346899 | 0.250607 |  |  | 0.02696196 | 0.2515708 | 0.05433742 | 0.2509178 | 0.08130739 | 0.2519004
[5 empty] | 0.02247508 | 0.2522343 |  |  | 0.02706941 | 0.2532044 | 0.05465187 | 0.2525472 | 0.08173035 | 0.2535361
[5 empty] | 0.02247926 | 0.2538617 |  |  | 0.02697464 | 0.254838 | 0.05436185 | 0.2541765 | 0.08144657 | 0.2551718
[5 empty] | 0.02248151 | 0.255489 |  |  | 0.02697762 | 0.2564716 | 0.05416732 | 0.2558059 | 0.08215595 | 0.2568075
[5 empty] | 0.02247808 | 0.2571163 |  |  | 0.026977 | 0.2581052 | 0.05466189 | 0.2574352 | 0.08185635 | 0.2584432
[5 empty] | 0.02342749 | 0.2587436 |  |  | 0.02702861 | 0.2597387 | 0.05425065 | 0.2590645 | 0.08122078 | 0.260079
[5 empty] | 0.02232303 | 0.2603709 |  |  | 0.02681629 | 0.2613723 | 0.05411296 | 0.2606939 | 0.08119026 | 0.2617147
[5 empty] | 0.02117091 | 0.2619983 |  |  | 0.02664729 | 0.2630059 | 0.05386334 | 0.2623232 | 0.08088684 | 0.2633504
[5 empty] | 0.02097734 | 0.2636256 |  |  | 0.02642889 | 0.2646395 | 0.05341631 | 0.2639525 | 0.07993261 | 0.2649861
[5 empty] | 0.02174853 | 0.2652529 |  |  | 0.02626836 | 0.266273 | 0.05268638 | 0.2655819 | 0.07974962 | 0.2666218
[5 empty] | 0.0204907 | 0.2668802 |  |  | 0.02607298 | 0.2679066 | 0.05198805 | 0.2672112 | 0.07825994 | 0.2682575
[5 empty] | 0.02221006 | 0.2685075 |  |  | 0.02555001 | 0.2695402 | 0.05133584 | 0.2688405 | 0.07758565 | 0.2698933
[5 empty] | 0.0219128 | 0.2701348 |  |  | 0.02530672 | 0.2711738 | 0.05094427 | 0.2704699 | 0.0763488 | 0.271529
[5 empty] | 0.02060516 | 0.2717622 |  |  | 0.0250504 | 0.2728073 | 0.04992785 | 0.2720992 | 0.07547146 | 0.2731647
[5 empty] | 0.02129333 | 0.2733895 |  |  | 0.0244883 | 0.2744409 | 0.04910108 | 0.2737286 | 0.07397571 | 0.2748004
[5 empty] | 0.02098352 | 0.2750168 |  |  | 0.0241277 | 0.2760745 | 0.04867849 | 0.2753579 | 0.07328361 | 0.2764361
[5 empty] | 0.02068195 | 0.2766441 |  |  | 0.02377587 | 0.2777081 | 0.04787458 | 0.2769872 | 0.07211723 | 0.2780718
[5 empty] | 0.01839483 | 0.2782714 |  |  | 0.02344008 | 0.2793417 | 0.04740386 | 0.2786166 | 0.07119864 | 0.2797076
[5 empty] | 0.01912837 | 0.2798988 |  |  | 0.02312761 | 0.2809752 | 0.04688086 | 0.2802459 | 0.07024989 | 0.2813433
[5 empty] | 0.01888212 | 0.2815261 |  |  | 0.02294024 | 0.2826088 | 0.04600611 | 0.2818752 | 0.06897852 | 0.282979
[5 empty] | 0.01763672 | 0.2831534 |  |  | 0.02265523 | 0.2842424 | 0.04543416 | 0.2835046 | 0.06841592 | 0.2846147
[5 empty] | 0.0183904 | 0.2847807 |  |  | 0.02226913 | 0.285876 | 0.04466004 | 0.2851339 | 0.06765004 | 0.2862504
[5 empty] | 0.01714312 | 0.286408 |  |  | 0.02218193 | 0.2875095 | 0.04428371 | 0.2867632 | 0.06708082 | 0.2878861
[5 empty] | 0.01889489 | 0.2880354 |  |  | 0.02169362 | 0.2891431 | 0.04350515 | 0.2883926 | 0.06620822 | 0.2895219
[5 empty] | 0.01664569 | 0.2896627 |  |  | 0.02150416 | 0.2907767 | 0.04332431 | 0.2900219 | 0.06513218 | 0.2911576
[5 empty] | 0.01639549 | 0.29129 |  |  | 0.02121356 | 0.2924103 | 0.04264116 | 0.2916513 | 0.06435264 | 0.2927933
[5 empty] | 0.01814429 | 0.2929173 |  |  | 0.02082179 | 0.2940438 | 0.04205567 | 0.2932806 | 0.06306957 | 0.294429
[5 empty] | 0.01589207 | 0.2945446 |  |  | 0.02062883 | 0.2956774 | 0.04126781 | 0.2949099 | 0.06208289 | 0.2960647
[5 empty] | 0.01563882 | 0.2961719 |  |  | 0.02033466 | 0.297311 | 0.04097753 | 0.2965393 | 0.06149257 | 0.2977004
[5 empty] | 0.01738452 | 0.2977993 |  |  | 0.01993928 | 0.2989446 | 0.03998481 | 0.2981686 | 0.06039855 | 0.2993362
[5 empty] | 0.01612915 | 0.2994266 |  |  | 0.01964265 | 0.3005782 | 0.03938961 | 0.2997979 | 0.06000078 | 0.3009719
[5 empty] | 0.01487271 | 0.3010539 |  |  | 0.01954477 | 0.3022117 | 0.03879189 | 0.3014273 | 0.0584992 | 0.3026076
[5 empty] | 0.01661518 | 0.3026812 |  |  | 0.01914562 | 0.3038453 | 0.03849162 | 0.3030566 | 0.05799376 | 0.3042433
[5 empty] | 0.01535654 | 0.3043085 |  |  | 0.01894518 | 0.3054789 | 0.03798877 | 0.304686 | 0.05708441 | 0.305879
[5 empty] | 0.01609678 | 0.3059359 |  |  | 0.01844343 | 0.3071125 | 0.03728331 | 0.3063153 | 0.0559711 | 0.3075147
[5 empty] | 0.01383588 | 0.3075632 |  |  | 0.01814035 | 0.308746 | 0.03647519 | 0.3079446 | 0.05525378 | 0.3091505
[5 empty] | 0.01357383 | 0.3091905 |  |  | 0.01783593 | 0.3103796 | 0.03576439 | 0.309574 | 0.05433239 | 0.3107862
[5 empty] | 0.01531062 | 0.3108178 |  |  | 0.01763016 | 0.3120132 | 0.03535086 | 0.3112033 | 0.05360688 | 0.3124219
[5 empty] | 0.01304622 | 0.3124451 |  |  | 0.017423 | 0.3136468 | 0.03463458 | 0.3128326 | 0.0520772 | 0.3140576
[5 empty] | 0.01378063 | 0.3140724 |  |  | 0.01701446 | 0.3152803 | 0.03421551 | 0.314462 | 0.0517433 | 0.3156933
[5 empty] | 0.01451383 | 0.3156998 |  |  | 0.0168045 | 0.3169139 | 0.03379362 | 0.3160913 | 0.05030512 | 0.317329
[5 empty] | 0.0142458 | 0.3173271 |  |  | 0.01649311 | 0.3185475 | 0.03286887 | 0.3177206 | 0.04966261 | 0.3189648
[5 empty] | 0.01397654 | 0.3189544 |  |  | 0.01598028 | 0.3201811 | 0.03214123 | 0.31935 | 0.04831572 | 0.3206005
[5 empty] | 0.01170602 | 0.3205817 |  |  | 0.01566599 | 0.3218147 | 0.03161066 | 0.3209793 | 0.0477644 | 0.3222362
[5 empty] | 0.01143423 | 0.322209 |  |  | 0.01555021 | 0.3234482 | 0.03127713 | 0.3226087 | 0.0470086 | 0.3238719
[5 empty] | 0.01216116 | 0.3238364 |  |  | 0.01503294 | 0.3250818 | 0.0304406 | 0.324238 | 0.04544826 | 0.3255076