## 1
Общество с ограниченной ответственностью "Инженерная геология" (ООО "ИнжГео") | [11 empty] | Общество с ограниченной ответственностью "Инженерная геология" (ООО "ИнжГео")
Юр. адрес: 117279, г. Москва, ул. Миклухо-Маклая, 36 а, этаж 5, пом. XXIII к. 76-84 | [11 empty] | Юр. адрес: 117279, г. Москва, ул. Миклухо-Маклая, 36 а, этаж 5, пом. XXIII к. 76-84 | [8 empty] | нагр |  |  | X0 | Y0 | R |  | нагр |  |  |  | X0 | Y0 | R | нагр |  |  |  | X0 | Y0 | R |  | нагр |  |  |  | X0 | Y0 | R
Телефон/факс +7 (495) 132-30-00, Адрес электронной почты inbox@inj-geo.ru | [11 empty] | Телефон/факс +7 (495) 132-30-00, Адрес электронной почты inbox@inj-geo.ru | [12 empty] | 0 | [7 empty] | 0 | [6 empty] | 0 | [7 empty] | 0
[21 empty] | девиатор | [6 empty] | девиатор | [6 empty] | девиатор | [7 empty] | девиатор
Испытательная лаборатория ООО «ИнжГео» | [11 empty] | Испытательная лаборатория ООО «ИнжГео» | [8 empty] | x0 | Угол | X | Y |  |  |  | x0 |  | Угол | X | Y |  |  | x0 |  | Угол | X | Y |  |  |  | x0 |  | Угол | X | Y
Адрес места осуществления деятельности лаборатории: г. Москва, просп. Вернадского, д. 51, стр. 1 | [11 empty] | Адрес места осуществления деятельности лаборатории: г. Москва, просп. Вернадского, д. 51, стр. 1 | [9 empty] | 0 | [7 empty] | 0 | [6 empty] | 0 | [7 empty] | 0
Телефон +7(910)4557682, E-mail: slg85@mail.ru | [11 empty] | Телефон +7(910)4557682, E-mail: slg85@mail.ru | [9 empty] | 5 | [7 empty] | 5 | [6 empty] | 5 | [7 empty] | 5
[22 empty] | 10 | [7 empty] | 10 | [6 empty] | 10 | [7 empty] | 10
[12 empty] | Протокол испытаний № 13-63/102 от 08-02-2023 | [9 empty] | 15 | [7 empty] | 15 | [6 empty] | 15 | [7 empty] | 15
[22 empty] | 20 | [7 empty] | 20 | [6 empty] | 20 | [7 empty] | 20
[12 empty] | Наименование и адрес заказчика: Переход трубопровода через р. Енисей | [9 empty] | 25 | [7 empty] | 25 | [6 empty] | 25 | [7 empty] | 25
[12 empty] | Наименование объекта: ООО Регионстрой | [9 empty] | 30 | [7 empty] | 30 | [6 empty] | 30 | [7 empty] | 30
Наименование используемого метода/методики: ГОСТ 12248.4-2020 | [11 empty] | Наименование используемого метода/методики: ГОСТ 12248.3-2020 | [9 empty] | 35 | [7 empty] | 35 | [6 empty] | 35 | [7 empty] | 35
Условия проведения испытания: температура окружающей среды (18 - 25)0С, влажность воздуха (40 - 75)% | [11 empty] | Условия проведения испытания: температура окружающей среды (18 - 25)0С, влажность воздуха (40 - 75)% | [9 empty] | 40 | [7 empty] | 40 | [6 empty] | 40 | [7 empty] | 40
[12 empty] | Дата получение объекта подлежащего испытаниям: 12-01-2023 | [9 empty] | 45 | [7 empty] | 45 | [6 empty] | 45 | [7 empty] | 45
[12 empty] | Дата испытания: 25.10.2022-19.11.2102 | [9 empty] | 50 | [7 empty] | 50 | [6 empty] | 50 | [7 empty] | 50
[22 empty] | 55 | [7 empty] | 55 | [6 empty] | 55 | [7 empty] | 55
Испытание грунтов методом трехосного сжатия | [11 empty] | Испытание грунтов методом трехосного сжатия | [9 empty] | 60 | [7 empty] | 60 | [6 empty] | 60 | [7 empty] | 60
[22 empty] | 65 | [7 empty] | 65 | [6 empty] | 65 | [7 empty] | 65
Лабораторный номер: | [6 empty] | We, д.е. = |  |  |  |  | Лабораторный номер: |  | 1137 |  |  |  | We, д.е. = | 0.519650726 |  |  | 70 | [7 empty] | 70 | [6 empty] | 70 | [7 empty] | 70
Номер скважины: | [6 empty] | ρ, г/см3 = |  |  |  |  | Номер скважины: |  | BH-044 |  |  |  | ρ, г/см3 = | 1.52 |  |  | 75 | [7 empty] | 75 | [6 empty] | 75 | [7 empty] | 75
Глубина отбора, м: | [6 empty] | ρs, г/см3 = |  |  |  |  | Глубина отбора, м: |  | 0.9 |  |  |  | ρs, г/см3 = | 2.73 |  |  | 80 | [7 empty] | 80 | [6 empty] | 80 | [7 empty] | 80
Наименование грунта: | [6 empty] | e, д.е. = |  |  |  |  | Наименование грунта: |  | Суглинок, после оттаивания текучий, легкий песчанистый |  |  |  | e, д.е. = | 1.729373 |  |  | 85 | [7 empty] | 85 | [6 empty] | 85 | [7 empty] | 85
Схема проведения опыта: | [6 empty] | IL, д.е. = |  |  |  |  | Схема проведения опыта: |  | КД |  |  |  | IL, д.е. = | 2.509 |  |  | 90 | [7 empty] | 90 | [6 empty] | 90 | [7 empty] | 90
[22 empty] | 95 | [7 empty] | 95 | [6 empty] | 95 | [7 empty] | 95
[22 empty] | 100 | [7 empty] | 100 | [6 empty] | 100 | [7 empty] | 100
Результаты испытаний | [11 empty] | Результаты испытаний | [9 empty] | 105 | [7 empty] | 105 | [6 empty] | 105 | [7 empty] | 105
[22 empty] | 110 | [7 empty] | 110 | [6 empty] | 110 | [7 empty] | 110
[22 empty] | 115 | [7 empty] | 115 | [6 empty] | 115 | [7 empty] | 115
[22 empty] | 120 | [7 empty] | 120 | [6 empty] | 120 | [7 empty] | 120
[22 empty] | 125 | [7 empty] | 125 | [6 empty] | 125 | [7 empty] | 125
[22 empty] | 130 | [7 empty] | 130 | [6 empty] | 130 | [7 empty] | 130
[22 empty] | 135 | [7 empty] | 135 | [6 empty] | 135 | [7 empty] | 135
[22 empty] | 140 | [7 empty] | 140 | [6 empty] | 140 | [7 empty] | 140
[22 empty] | 145 | [7 empty] | 145 | [6 empty] | 145 | [7 empty] | 145
[22 empty] | 150 | [7 empty] | 150 | [6 empty] | 150 | [7 empty] | 150
[22 empty] | 155 | [7 empty] | 155 | [6 empty] | 155 | [7 empty] | 155
[22 empty] | 160 | [7 empty] | 160 | [6 empty] | 160 | [7 empty] | 160
[22 empty] | 165 | [7 empty] | 165 | [6 empty] | 165 | [7 empty] | 165
[22 empty] | 170 | [7 empty] | 170 | [6 empty] | 170 | [7 empty] | 170
[22 empty] | 175 | [7 empty] | 175 | [6 empty] | 175 | [7 empty] | 175
[22 empty] | 180 | [7 empty] | 180 | [6 empty] | 180 | [7 empty] | 180
[13 empty] | Давление в камере, Мпа σ3 | Вертикальная нагрузка, Мпа σ1 | Поровое давление, Мпа u
| K0, д.е. | 0.8781307 |  |  |  |  | Коэфф. Точки | [5 empty] | 0.05 | 0.07518121 | [5 empty] | 1 | [6 empty] | σ3,кПа | σ1,кПа | u, кПа |  |  |  | 4
| q_zg, МПа | 0.04390653 | [10 empty] | 0.15 | 0.2029378 | [27 empty] | δ3, Мпа | δ1-δ3, МПа | δ1, МПа | δ1, КПа
|  |  | Модуль деформации, МПа: | [9 empty] | 0.25 | 0.3306943 | [21 empty] | С, МПа:
|  |  | Е0= |  | Точки модуля (полное напр.), МПа |  |  |  | 0.04390653 | 0.07025045 | [25 empty] | φ, град:
|  |  | E50 = |  | qf (полное напр.), МПа |  |  |  | 0.06185476 | [26 empty] | E, Мпа
|  |  | Коэф. Поперечной деформации, ϑ = | [9 empty] | Эффективные значения угла внутреннего трения и удельного сцепления ϕ', С' | [13 empty] | x | 0
[13 empty] | ϕ', град. = | 7 | [12 empty] | y |  |  |  | С, кПа | φ,°
[13 empty] | С', МПа = | 0.005
| Исполнитель: | [6 empty] | Морозов Д.С. |  |  |  |  | Исполнитель: |  |  |  |  | Морозов Д.С.
| Начальник исп. лаборатории: | [6 empty] | Семиколенова Л.Г. |  |  |  |  | Начальник исп. лаборатории: |  |  |  |  | Семиколенова Л.Г.
Лист 1 , всего листов 2 | [11 empty] | Лист 2 , всего листов 2
Частичное воспроизведение протокола испытаний без письменного разрешения ООО «ИнжГео» ЗАПРЕЩАЕТСЯ | [11 empty] | Частичное воспроизведение протокола испытаний без письменного разрешения ООО «ИнжГео» ЗАПРЕЩАЕТСЯ
[5 empty] | второй график |  | первый график | [9 empty] | К Пуассона
dev50 | epsE50 | ind | devE0 | epsE0 | dev | eps | sigma |  | dev1 | eps1 | dev2 | eps2 | dev3 | eps3 |  | Глины
0.01185476 | 0.009401486 |  |  |  | 0 | 0 |  |  | 0 | 0 | 0 | 0 | 0 | 0 |  | < 0 | 0,20-0,30
ind |  |  |  |  | 0.00392417 | 0.001629466 |  |  | 0.004056241 | 0.001636022 | 0.01217568 | 0.002054467 | 0.02340135 | 0.002272478 |  | 0-0,25 | 0,30-0,38
2 |  |  |  |  | 0.00658598 | 0.003133829 |  |  | 0.0075 | 0.00356875 | 0.01484894 | 0.003278913 | 0.02682364 | 0.003274241 |  | 0,25< | 0,38-0,45
E0 |  |  |  |  | 0.008523461 | 0.004888397 |  |  | 0.008746652 | 0.004908067 | 0.01806403 | 0.004918369 | 0.03103452 | 0.004911361 |  | Суглинки | 0,35-0,37
epsE0 | devE0 |  |  |  | 0.007922323 | 0.006517863 |  |  | 0.01003231 | 0.00654409 | 0.02051437 | 0.006557826 | 0.03402372 | 0.006548481 |  | Пески и супеси | 0,30-0,35
0.003133829 | 0.00658598 |  |  |  | 0.01106675 | 0.008147329 |  |  | 0.01116168 | 0.008180112 | 0.02288992 | 0.008197282 | 0.03615753 | 0.008185602
[5 empty] | 0.01185476 | 0.009401486 |  |  | 0.01188253 | 0.009816134 | 0.02458058 | 0.009836739 | 0.0382022 | 0.009822722
График E50 |  | График E |  |  | 0.01106931 | 0.01140626 |  |  | 0.01259061 | 0.01070625 | 0.02646888 | 0.01138963 | 0.04034715 | 0.01092474
eps | q | sigma |  |  | 0.01202783 | 0.01303573 |  |  | 0.01379557 | 0.01308818 | 0.02851059 | 0.01311565 | 0.04379893 | 0.01309696
Горизонтальная линия E50 |  | Касательная |  |  | 0.0129546 | 0.01466519 |  |  | 0.01476051 | 0.0147242 | 0.03034944 | 0.01475511 | 0.0471786 | 0.01473408
0 |  | a | b |  | 0.01384403 | 0.01629466 |  |  | 0.01581397 | 0.01636022 | 0.03217147 | 0.01639456 | 0.04987926 | 0.0163712
|  |  | 0 |  | 0.01569051 | 0.01792412 |  |  | 0.01684601 | 0.01799625 | 0.03465582 | 0.01803402 | 0.0527604 | 0.01800832
Вертикальная линия E50 |  | p1 и p2 |  |  | 0.01548844 | 0.01955359 |  |  | 0.01764668 | 0.01963227 | 0.03648159 | 0.01967348 | 0.05538147 | 0.01964544
| 0 | 0 |  |  | 0.0182322 | 0.02118306 |  |  | 0.01840606 | 0.02126829 | 0.03842793 | 0.02131293 | 0.05810195 | 0.02128256
[5 empty] | 0.01891619 | 0.02281252 |  |  | 0.01931421 | 0.02290431 | 0.03967394 | 0.02295239 | 0.06088131 | 0.02291969
Касательная линия E50 |  |  |  |  | 0.01953481 | 0.02444199 |  |  | 0.01996119 | 0.02454034 | 0.04149875 | 0.02459185 | 0.06357903 | 0.02455681
0 | 0 | Горизонтальная 1 |  |  | 0.01908245 | 0.02607145 |  |  | 0.02063707 | 0.02617636 | 0.04288148 | 0.0262313 | 0.06625457 | 0.02619393
[5 empty] | 0.0205535 | 0.02770092 |  |  | 0.02143191 | 0.02781238 | 0.04450125 | 0.02787076 | 0.06826741 | 0.02783105
Горизонтальная линия qкр |  |  |  |  | 0.01894236 | 0.02933038 |  |  | 0.02173577 | 0.0294484 | 0.0457372 | 0.02951022 | 0.07007701 | 0.02946817
Горизонтальная линия q |  | Горизонтальная 2 |  |  | 0.02124791 | 0.03095985 |  |  | 0.02223872 | 0.03108443 | 0.04616843 | 0.03114967 | 0.07104286 | 0.03110529
0 |  | 0 |  |  | 0.02152731 | 0.03258932 |  |  | 0.02265063 | 0.03272045 | 0.04687985 | 0.03278913 | 0.07166933 | 0.03274241
[5 empty] | 0.01979808 | 0.03421878 |  |  | 0.02274617 | 0.03435647 | 0.04780913 | 0.03442859 | 0.07332038 | 0.03437953
Вертикальная линия q |  |  |  |  | 0.02105839 | 0.03584825 |  |  | 0.02313191 | 0.03599249 | 0.04811927 | 0.03606804 | 0.07394075 | 0.03601665
| 0 |  |  |  | 0.02130641 | 0.03747771 |  |  | 0.02350589 | 0.03762852 | 0.04920613 | 0.0377075 | 0.07472412 | 0.03765377
[5 empty] | 0.02054032 | 0.03910718 |  |  | 0.02376615 | 0.03926454 | 0.04976554 | 0.03934696 | 0.0760642 | 0.03929089
[5 empty] | 0.02075828 | 0.04073665 |  |  | 0.02381071 | 0.04090056 | 0.05029335 | 0.04098641 | 0.07605465 | 0.04092801
[5 empty] | 0.02295846 | 0.04236611 |  |  | 0.02423761 | 0.04253658 | 0.05028539 | 0.04262587 | 0.07748918 | 0.04256513
[5 empty] | 0.02313904 | 0.04399558 |  |  | 0.02444489 | 0.0441726 | 0.0509375 | 0.04426532 | 0.07796145 | 0.04420225
[5 empty] | 0.02129818 | 0.04562504 |  |  | 0.02443057 | 0.04580863 | 0.05124553 | 0.04590478 | 0.07816517 | 0.04583937
[5 empty] | 0.02243407 | 0.04725451 |  |  | 0.0247927 | 0.04744465 | 0.05190531 | 0.04754424 | 0.07859402 | 0.04747649
[5 empty] | 0.02254486 | 0.04888397 |  |  | 0.0249293 | 0.04908067 | 0.05191269 | 0.04918369 | 0.07904168 | 0.04911361
[5 empty] | 0.02262872 | 0.05051344 |  |  | 0.02483841 | 0.05071669 | 0.0520635 | 0.05082315 | 0.08000185 | 0.05075073
[5 empty] | 0.02370953 | 0.05214291 |  |  | 0.02491806 | 0.05235272 | 0.05225359 | 0.05246261 | 0.0801682 | 0.05238785
[5 empty] | 0.02170838 | 0.05377237 |  |  | 0.02518121 | 0.05398874 | 0.05293775 | 0.05410206 | 0.08069429 | 0.05402497
[5 empty] | 0.02370523 | 0.05540184 |  |  | 0.02518117 | 0.05562476 | 0.05263497 | 0.05574152 | 0.08049421 | 0.05566209
[5 empty] | 0.02368609 | 0.0570313 |  |  | 0.02507152 | 0.05726078 | 0.05262831 | 0.05738098 | 0.07986924 | 0.05729921
[5 empty] | 0.0226525 | 0.05866077 |  |  | 0.02494573 | 0.05889681 | 0.05288539 | 0.05902043 | 0.08039203 | 0.05893633
[5 empty] | 0.02360543 | 0.06029023 |  |  | 0.02510481 | 0.06053283 | 0.05250982 | 0.06065989 | 0.08006597 | 0.06057345
[5 empty] | 0.02154583 | 0.0619197 |  |  | 0.02504983 | 0.06216885 | 0.05250378 | 0.06229935 | 0.07949437 | 0.06221057
[5 empty] | 0.02147468 | 0.06354917 |  |  | 0.02498179 | 0.06380487 | 0.05226948 | 0.0639388 | 0.07958056 | 0.06384769
[5 empty] | 0.02139294 | 0.06517863 |  |  | 0.02490176 | 0.0654409 | 0.05200909 | 0.06557826 | 0.07912787 | 0.06548481
[5 empty] | 0.02330156 | 0.0668081 |  |  | 0.02481075 | 0.06707692 | 0.05212481 | 0.06721771 | 0.07913962 | 0.06712194
[5 empty] | 0.02220152 | 0.06843756 |  |  | 0.02470981 | 0.06871294 | 0.05181885 | 0.06885717 | 0.07841915 | 0.06875906
[5 empty] | 0.02309378 | 0.07006703 |  |  | 0.02439998 | 0.07034896 | 0.05159337 | 0.07049663 | 0.07806979 | 0.07039618
[5 empty] | 0.02297931 | 0.0716965 |  |  | 0.02438228 | 0.07198499 | 0.05105059 | 0.07213608 | 0.07849485 | 0.0720333
[5 empty] | 0.02085906 | 0.07332596 |  |  | 0.02425776 | 0.07362101 | 0.05119269 | 0.07377554 | 0.07789766 | 0.07367042
[5 empty] | 0.020734 | 0.07495543 |  |  | 0.02402745 | 0.07525703 | 0.05062186 | 0.075415 | 0.07738157 | 0.07530754
[5 empty] | 0.0226051 | 0.07658489 |  |  | 0.02409239 | 0.07689305 | 0.0506403 | 0.07705445 | 0.07684988 | 0.07694466
[5 empty] | 0.02247332 | 0.07821436 |  |  | 0.02395362 | 0.07852908 | 0.0500502 | 0.07869391 | 0.07670593 | 0.07858178
[5 empty] | 0.02133962 | 0.07984382 |  |  | 0.02371216 | 0.0801651 | 0.05005375 | 0.08033337 | 0.07565304 | 0.0802189
[5 empty] | 0.02220497 | 0.08147329 |  |  | 0.02366907 | 0.08180112 | 0.04985314 | 0.08197282 | 0.07509455 | 0.08185602
[5 empty] | 0.02207033 | 0.08310276 |  |  | 0.02342536 | 0.08343714 | 0.04955056 | 0.08361228 | 0.07533378 | 0.08349314
[5 empty] | 0.02093666 | 0.08473222 |  |  | 0.02328209 | 0.08507317 | 0.04894821 | 0.08525174 | 0.07457406 | 0.08513026
[5 empty] | 0.02180275 | 0.08636169 |  |  | 0.02324028 | 0.08670919 | 0.04854829 | 0.08689119 | 0.07411871 | 0.08676738
[5 empty] | 0.019652 | 0.08799115 |  |  | 0.02299191 | 0.08834521 | 0.04824521 | 0.08853065 | 0.07324834 | 0.0884045
[5 empty] | 0.01948332 | 0.08962062 |  |  | 0.02282275 | 0.08998123 | 0.04830161 | 0.09017011 | 0.073512 | 0.09004162
[5 empty] | 0.02129985 | 0.09125008 |  |  | 0.02273581 | 0.09161725 | 0.04741832 | 0.09180956 | 0.07241755 | 0.09167874
[5 empty] | 0.01910473 | 0.09287955 |  |  | 0.02243446 | 0.09325328 | 0.04740247 | 0.09344902 | 0.07207584 | 0.09331586
[5 empty] | 0.01990111 | 0.09450902 |  |  | 0.02212208 | 0.0948893 | 0.04666122 | 0.09508847 | 0.07129771 | 0.09495298
[5 empty] | 0.01969212 | 0.09613848 |  |  | 0.02200206 | 0.09652532 | 0.04630171 | 0.09672793 | 0.070094 | 0.0965901
[5 empty] | 0.02048091 | 0.09776795 |  |  | 0.02187775 | 0.09816134 | 0.04613107 | 0.09836739 | 0.06947554 | 0.09822722
[5 empty] | 0.01827061 | 0.09939741 |  |  | 0.02145254 | 0.09979737 | 0.04545645 | 0.1000068 | 0.06915319 | 0.09986434
[5 empty] | 0.02006437 | 0.1010269 |  |  | 0.02122981 | 0.1014334 | 0.04508499 | 0.1016463 | 0.06803778 | 0.1015015
[5 empty] | 0.01886533 | 0.1026563 |  |  | 0.02121294 | 0.1030694 | 0.04442384 | 0.1032858 | 0.06744015 | 0.1031386
[5 empty] | 0.01867498 | 0.1042858 |  |  | 0.02090529 | 0.1047054 | 0.04408014 | 0.1049252 | 0.06677114 | 0.1047757
[5 empty] | 0.01847212 | 0.1059153 |  |  | 0.02059942 | 0.1063415 | 0.04345189 | 0.1065647 | 0.06651456 | 0.1064128
[5 empty] | 0.01725282 | 0.1075447 |  |  | 0.0203744 | 0.1079775 | 0.04298872 | 0.1082041 | 0.06539814 | 0.1080499
[5 empty] | 0.01802159 | 0.1091742 |  |  | 0.02013401 | 0.1096135 | 0.04289029 | 0.1098436 | 0.06463106 | 0.1096871
[5 empty] | 0.01678291 | 0.1108037 |  |  | 0.01988311 | 0.1112495 | 0.04206681 | 0.111483 | 0.06412883 | 0.1113242
[5 empty] | 0.0185413 | 0.1124331 |  |  | 0.01962651 | 0.1128855 | 0.04162852 | 0.1131225 | 0.06350699 | 0.1129613
[5 empty] | 0.01730123 | 0.1140626 |  |  | 0.01946906 | 0.1145216 | 0.04118564 | 0.114762 | 0.06208105 | 0.1145984
[5 empty] | 0.01806721 | 0.1156921 |  |  | 0.01931559 | 0.1161576 | 0.04064838 | 0.1164014 | 0.06176652 | 0.1162355
[5 empty] | 0.01584374 | 0.1173215 |  |  | 0.01897092 | 0.1177936 | 0.04002699 | 0.1180409 | 0.06037893 | 0.1178727
[5 empty] | 0.01663531 | 0.118951 |  |  | 0.0186399 | 0.1194296 | 0.03953167 | 0.1196803 | 0.0599338 | 0.1195098
[5 empty] | 0.01544641 | 0.1205805 |  |  | 0.01852735 | 0.1210657 | 0.03907266 | 0.1213198 | 0.05914664 | 0.1211469
[5 empty] | 0.01628154 | 0.1222099 |  |  | 0.01823811 | 0.1227017 | 0.03846018 | 0.1229592 | 0.05883297 | 0.122784
[5 empty] | 0.01614521 | 0.1238394 |  |  | 0.01827702 | 0.1243377 | 0.03830446 | 0.1245987 | 0.05820831 | 0.1244211
[5 empty] | 0.0150419 | 0.1254689 |  |  | 0.01814889 | 0.1259737 | 0.03821571 | 0.1262381 | 0.05808819 | 0.1260583
[5 empty] | 0.0149761 | 0.1270983 |  |  | 0.01785858 | 0.1276097 | 0.03780417 | 0.1278776 | 0.05768811 | 0.1276954
[5 empty] | 0.01695233 | 0.1287278 |  |  | 0.01791091 | 0.1292458 | 0.03748006 | 0.1295171 | 0.05742361 | 0.1293325
[5 empty] | 0.01595548 | 0.1303573 |  |  | 0.01800544 | 0.1308818 | 0.03755094 | 0.1311565 | 0.05709839 | 0.1309696
[5 empty] | 0.01596512 | 0.1319867 |  |  | 0.01791247 | 0.1325178 | 0.0373621 | 0.132796 | 0.05731917 | 0.1326067
[5 empty] | 0.01498091 | 0.1336162 |  |  | 0.01782626 | 0.1341538 | 0.0378877 | 0.1344354 | 0.0573617 | 0.1342439
[5 empty] | 0.01600252 | 0.1352457 |  |  | 0.01794644 | 0.1357899 | 0.03742699 | 0.1360749 | 0.05702485 | 0.135881
[5 empty] | 0.01602962 | 0.1368751 |  |  | 0.01787266 | 0.1374259 | 0.03757921 | 0.1377143 | 0.05770747 | 0.1375181
[5 empty] | 0.01506188 | 0.1385046 |  |  | 0.01800456 | 0.1390619 | 0.03774361 | 0.1393538 | 0.05780842 | 0.1391552
[5 empty] | 0.01509896 | 0.1401341 |  |  | 0.0181418 | 0.1406979 | 0.03761945 | 0.1409933 | 0.05732656 | 0.1407924
[5 empty] | 0.01614054 | 0.1417635 |  |  | 0.01808401 | 0.1423339 | 0.03780596 | 0.1426327 | 0.05806075 | 0.1424295
[5 empty] | 0.01518628 | 0.143393 |  |  | 0.01823084 | 0.14397 | 0.03800241 | 0.1442722 | 0.05800985 | 0.1440666
[5 empty] | 0.01723587 | 0.1450225 |  |  | 0.01818193 | 0.145606 | 0.03830803 | 0.1459116 | 0.05857272 | 0.1457037
[5 empty] | 0.01728895 | 0.1466519 |  |  | 0.01813694 | 0.147242 | 0.03852209 | 0.1475511 | 0.05864822 | 0.1473408
[5 empty] | 0.01734521 | 0.1482814 |  |  | 0.0183955 | 0.148878 | 0.03864381 | 0.1491905 | 0.05873522 | 0.148978
[5 empty] | 0.01742744 | 0.1499109 |  |  | 0.01846419 | 0.1505141 | 0.03867655 | 0.15083 | 0.05914862 | 0.1506151
[5 empty] | 0.01656238 | 0.1515403 |  |  | 0.01858518 | 0.1521501 | 0.03850451 | 0.1524695 | 0.05952366 | 0.1522522
[5 empty] | 0.01774031 | 0.1531698 |  |  | 0.01865675 | 0.1537861 | 0.0390443 | 0.1541089 | 0.05966348 | 0.1538893
[5 empty] | 0.01795127 | 0.1547993 |  |  | 0.01876819 | 0.1554221 | 0.03927324 | 0.1557484 | 0.06023366 | 0.1555264
[5 empty] | 0.01618529 | 0.1564287 |  |  | 0.01920878 | 0.1570582 | 0.04026866 | 0.1573878 | 0.06119977 | 0.1571636
[5 empty] | 0.01643238 | 0.1580582 |  |  | 0.01926779 | 0.1586942 | 0.04060788 | 0.1590273 | 0.0616274 | 0.1588007
[5 empty] | 0.01668258 | 0.1596876 |  |  | 0.01973452 | 0.1603302 | 0.04136822 | 0.1606667 | 0.06298211 | 0.1604378
[5 empty] | 0.0179259 | 0.1613171 |  |  | 0.01999823 | 0.1619662 | 0.04182699 | 0.1623062 | 0.06382948 | 0.1620749
[5 empty] | 0.01915239 | 0.1629466 |  |  | 0.02004821 | 0.1636022 | 0.04236152 | 0.1639456 | 0.0645351 | 0.163712
[5 empty] | 0.01835207 | 0.164576 |  |  | 0.02047373 | 0.1652383 | 0.04284912 | 0.1655851 | 0.06486452 | 0.1653492
[5 empty] | 0.01852836 | 0.1662055 |  |  | 0.02056815 | 0.1668743 | 0.04306978 | 0.1672246 | 0.06569293 | 0.1669863
[5 empty] | 0.01769993 | 0.167835 |  |  | 0.02065288 | 0.1685103 | 0.04326094 | 0.168864 | 0.06618626 | 0.1686234
[5 empty] | 0.01886741 | 0.1694644 |  |  | 0.0210331 | 0.1701463 | 0.04404247 | 0.1705035 | 0.06676508 | 0.1702605
[5 empty] | 0.01903113 | 0.1710939 |  |  | 0.02110917 | 0.1717824 | 0.04431507 | 0.1721429 | 0.06713049 | 0.1718976
[5 empty] | 0.0201914 | 0.1727234 |  |  | 0.02138142 | 0.1734184 | 0.04447947 | 0.1737824 | 0.06798358 | 0.1735348
[5 empty] | 0.01934855 | 0.1743528 |  |  | 0.02155019 | 0.1750544 | 0.04493638 | 0.1754218 | 0.06832544 | 0.1751719
[5 empty] | 0.01950287 | 0.1759823 |  |  | 0.02151583 | 0.1766904 | 0.04518653 | 0.1770613 | 0.06875716 | 0.176809
[5 empty] | 0.02065471 | 0.1776118 |  |  | 0.02177866 | 0.1783264 | 0.04593064 | 0.1787008 | 0.06957984 | 0.1784461
[5 empty] | 0.01880436 | 0.1792412 |  |  | 0.02183904 | 0.1799625 | 0.04586942 | 0.1803402 | 0.06989456 | 0.1800832
[5 empty] | 0.02095214 | 0.1808707 |  |  | 0.0220973 | 0.1815985 | 0.0464036 | 0.1819797 | 0.07030243 | 0.1817204
[5 empty] | 0.02109838 | 0.1825002 |  |  | 0.02215378 | 0.1832345 | 0.04673389 | 0.1836191 | 0.07080452 | 0.1833575
[5 empty] | 0.01924529 | 0.1841296 |  |  | 0.02230909 | 0.1848705 | 0.04726102 | 0.1852586 | 0.07160236 | 0.1849946
[5 empty] | 0.01940077 | 0.1857591 |  |  | 0.02247181 | 0.1865066 | 0.04729983 | 0.186898 | 0.07212228 | 0.1866317
[5 empty] | 0.01956101 | 0.1873886 |  |  | 0.02274161 | 0.1881426 | 0.04795579 | 0.1885375 | 0.07246597 | 0.1882688
[5 empty] | 0.02172057 | 0.189018 |  |  | 0.02281264 | 0.1897786 | 0.04781653 | 0.1901769 | 0.07301469 | 0.189906
[5 empty] | 0.02187401 | 0.1906475 |  |  | 0.02307907 | 0.1914146 | 0.0484697 | 0.1918164 | 0.07404967 | 0.1915431
[5 empty] | 0.02201589 | 0.192277 |  |  | 0.02313504 | 0.1930506 | 0.04890293 | 0.1934559 | 0.07445216 | 0.1931802
[5 empty] | 0.02014079 | 0.1939064 |  |  | 0.02337473 | 0.1946867 | 0.04880386 | 0.1950953 | 0.07480338 | 0.1948173
[5 empty] | 0.02124327 | 0.1955359 |  |  | 0.02339228 | 0.1963227 | 0.04906014 | 0.1967348 | 0.0748846 | 0.1964544
[5 empty] | 0.02231789 | 0.1971654 |  |  | 0.02348186 | 0.1979587 | 0.04965941 | 0.1983742 | 0.07557704 | 0.1980916
[5 empty] | 0.02137621 | 0.1987948 |  |  | 0.02354609 | 0.1995947 | 0.04959965 | 0.2000137 | 0.07528511 | 0.1997287
[5 empty] | 0.02143327 | 0.2004243 |  |  | 0.02380735 | 0.2012308 | 0.04982916 | 0.2016531 | 0.07558177 | 0.2013658
[5 empty] | 0.02048905 | 0.2020538 |  |  | 0.02376725 | 0.2028668 | 0.05005581 | 0.2032926 | 0.07567407 | 0.2030029
[5 empty] | 0.02254353 | 0.2036832 |  |  | 0.02382576 | 0.2045028 | 0.05017954 | 0.2049321 | 0.07596193 | 0.20464
[5 empty] | 0.0215967 | 0.2053127 |  |  | 0.02378287 | 0.2061388 | 0.0500003 | 0.2065715 | 0.07684529 | 0.2062772
[5 empty] | 0.02064852 | 0.2069422 |  |  | 0.02383855 | 0.2077748 | 0.05031807 | 0.208211 | 0.07682406 | 0.2079143
[5 empty] | 0.02169899 | 0.2085716 |  |  | 0.02389278 | 0.2094109 | 0.05033278 | 0.2098504 | 0.07679819 | 0.2095514
[5 empty] | 0.02074807 | 0.2102011 |  |  | 0.02414554 | 0.2110469 | 0.05024439 | 0.2114899 | 0.07666761 | 0.2111885
[5 empty] | 0.02279576 | 0.2118306 |  |  | 0.02409681 | 0.2126829 | 0.05045287 | 0.2131293 | 0.07703224 | 0.2128256
[5 empty] | 0.02184203 | 0.21346 |  |  | 0.02404657 | 0.2143189 | 0.05075815 | 0.2147688 | 0.07709202 | 0.2144628
[5 empty] | 0.02288686 | 0.2150895 |  |  | 0.02419479 | 0.215955 | 0.0509602 | 0.2164083 | 0.07704688 | 0.2160999
[5 empty] | 0.02093023 | 0.216719 |  |  | 0.02424146 | 0.217591 | 0.05065897 | 0.2180477 | 0.07739675 | 0.217737
[5 empty] | 0.02097212 | 0.2183484 |  |  | 0.02438655 | 0.219227 | 0.05105442 | 0.2196872 | 0.07744156 | 0.2193741
[5 empty] | 0.02101251 | 0.2199779 |  |  | 0.02423004 | 0.220863 | 0.05104649 | 0.2213266 | 0.07828124 | 0.2210112
[5 empty] | 0.02305139 | 0.2216073 |  |  | 0.02447191 | 0.222499 | 0.05103516 | 0.2229661 | 0.07821572 | 0.2226484
[5 empty] | 0.02108872 | 0.2232368 |  |  | 0.02441213 | 0.2241351 | 0.05122036 | 0.2246055 | 0.07774494 | 0.2242855
[5 empty] | 0.0211245 | 0.2248663 |  |  | 0.0243507 | 0.2257711 | 0.05160205 | 0.226245 | 0.07836882 | 0.2259226
[5 empty] | 0.02315869 | 0.2264957 |  |  | 0.02448757 | 0.2274071 | 0.05158019 | 0.2278844 | 0.07808729 | 0.2275597
[5 empty] | 0.02119129 | 0.2281252 |  |  | 0.02442274 | 0.2290431 | 0.05175474 | 0.2295239 | 0.0781003 | 0.2291969
[5 empty] | 0.02222227 | 0.2297547 |  |  | 0.02465618672 | 0.2306792 | 0.05172564 | 0.2311634 | 0.07840775 | 0.230834
[5 empty] | 0.02125161 | 0.2313841 |  |  | 0.02468788 | 0.2323152 | 0.05189285 | 0.2328028 | 0.0784096 | 0.2324711
[5 empty] | 0.02227929 | 0.2330136 |  |  | 0.0246178 | 0.2339512 | 0.05185633 | 0.2344423 | 0.07910577 | 0.2341082
[5 empty] | 0.02230529 | 0.2346431 |  |  | 0.02454593 | 0.2355872 | 0.05191604 | 0.2360817 | 0.07859618 | 0.2357453
[5 empty] | 0.02332959 | 0.2362725 |  |  | 0.02477224 | 0.2372232 | 0.05177191 | 0.2377212 | 0.07918078 | 0.2373825
[5 empty] | 0.02135218 | 0.237902 |  |  | 0.02469672 | 0.2388593 | 0.05172392 | 0.2393606 | 0.07865949 | 0.2390196
[5 empty] | 0.02137302 | 0.2395315 |  |  | 0.02481934 | 0.2404953 | 0.05167201 | 0.2410001 | 0.07893224 | 0.2406567
[5 empty] | 0.02139211 | 0.2411609 |  |  | 0.02484009 | 0.2421313 | 0.05181614 | 0.2426396 | 0.07909896 | 0.2422938
[5 empty] | 0.02240942 | 0.2427904 |  |  | 0.02475893 | 0.2437673 | 0.05185626 | 0.244279 | 0.07905959 | 0.2439309
[5 empty] | 0.02142493 | 0.2444199 |  |  | 0.02487585 | 0.2454034 | 0.05229233 | 0.2459185 | 0.07911406 | 0.2455681
[5 empty] | 0.02243861 | 0.2460493 |  |  | 0.02479083 | 0.2470394 | 0.0523243 | 0.2475579 | 0.07936229 | 0.2472052
[5 empty] | 0.02245047 | 0.2476788 |  |  | 0.02490384 | 0.2486754 | 0.05225213 | 0.2491974 | 0.07910422 | 0.2488423
[5 empty] | 0.02246046 | 0.2493083 |  |  | 0.02481487 | 0.2503114 | 0.05207577 | 0.2508368 | 0.07933978 | 0.2504794
[5 empty] | 0.02346857 | 0.2509377 |  |  | 0.02472389 | 0.2519475 | 0.05189517 | 0.2524763 | 0.0798689 | 0.2521165
[5 empty] | 0.02347478 | 0.2525672 |  |  | 0.02493088 | 0.2535835 | 0.0519103 | 0.2541158 | 0.07929151 | 0.2537537
[5 empty] | 0.02147908 | 0.2541967 |  |  | 0.02483582 | 0.2552195 | 0.0523211 | 0.2557552 | 0.07910754 | 0.2553908
[5 empty] | 0.02348143 | 0.2558261 |  |  | 0.02493868 | 0.2568555 | 0.05192753 | 0.2573947 | 0.07931692 | 0.2570279
[5 empty] | 0.02147916 | 0.2574556 |  |  | 0.02483889 | 0.2584915 | 0.0519294 | 0.2590341 | 0.07991844 | 0.258665
[5 empty] | 0.02143156 | 0.2590851 |  |  | 0.0247982 | 0.2601276 | 0.05235495 | 0.2606736 | 0.07959344 | 0.2603021
[5 empty] | 0.02332962 | 0.2607145 |  |  | 0.02469826 | 0.2617636 | 0.05205423 | 0.262313 | 0.07937773 | 0.2619393
[5 empty] | 0.02217957 | 0.262344 |  |  | 0.02444577 | 0.2633996 | 0.05154141 | 0.2639525 | 0.07899284 | 0.2635764
[5 empty] | 0.02198766 | 0.2639735 |  |  | 0.02444744 | 0.2650356 | 0.05093067 | 0.2655919 | 0.07806027 | 0.2652135
[5 empty] | 0.02276011 | 0.2656029 |  |  | 0.02410996 | 0.2666717 | 0.0509362 | 0.2672314 | 0.07750157 | 0.2668506
[5 empty] | 0.02050316 | 0.2672324 |  |  | 0.02374004 | 0.2683077 | 0.05027217 | 0.2688709 | 0.07603824 | 0.2684877
[5 empty] | 0.02122305 | 0.2688619 |  |  | 0.02344438 | 0.2699437 | 0.04925276 | 0.2705103 | 0.07529182 | 0.2701249
[5 empty] | 0.01992601 | 0.2704913 |  |  | 0.02332968 | 0.2715797 | 0.04889215 | 0.2721498 | 0.07398381 | 0.271762
[5 empty] | 0.02061828 | 0.2721208 |  |  | 0.02280264 | 0.2732157 | 0.04800452 | 0.2737892 | 0.07333574 | 0.2733991
[5 empty] | 0.02130608 | 0.2737503 |  |  | 0.02256998 | 0.2748518 | 0.04730404 | 0.2754287 | 0.07236914 | 0.2750362
[5 empty] | 0.01999567 | 0.2753797 |  |  | 0.02213838 | 0.2764878 | 0.04700491 | 0.2770681 | 0.07120553 | 0.2766733
[5 empty] | 0.02069327 | 0.2770092 |  |  | 0.02181455 | 0.2781238 | 0.04612129 | 0.2787076 | 0.07026642 | 0.2783105
[5 empty] | 0.01940511 | 0.2786387 |  |  | 0.0215052 | 0.2797598 | 0.04556736 | 0.2803471 | 0.06927334 | 0.2799476
[5 empty] | 0.01913744 | 0.2802681 |  |  | 0.02121703 | 0.2813959 | 0.04495732 | 0.2819865 | 0.0685478 | 0.2815847
[5 empty] | 0.01989052 | 0.2818976 |  |  | 0.0210524 | 0.2830319 | 0.04439808 | 0.283626 | 0.0670984 | 0.2832218
[5 empty] | 0.01964483 | 0.283527 |  |  | 0.02089051 | 0.2846679 | 0.04344648 | 0.2852654 | 0.06655866 | 0.2848589
[5 empty] | 0.01939821 | 0.2851565 |  |  | 0.02052763 | 0.2863039 | 0.04299277 | 0.2869049 | 0.06571572 | 0.2864961
[5 empty] | 0.01915064 | 0.286786 |  |  | 0.02036373 | 0.2879399 | 0.04243693 | 0.2885443 | 0.06506953 | 0.2881332
[5 empty] | 0.01790211 | 0.2884154 |  |  | 0.0200988 | 0.289576 | 0.04207891 | 0.2901838 | 0.06422005 | 0.2897703
[5 empty] | 0.0166526 | 0.2900449 |  |  | 0.01973283 | 0.291212 | 0.0414187 | 0.2918233 | 0.06276721 | 0.2914074
[5 empty] | 0.01640211 | 0.2916744 |  |  | 0.0193658 | 0.292848 | 0.04085624 | 0.2934627 | 0.06241097 | 0.2930445
[5 empty] | 0.0161506 | 0.2933038 |  |  | 0.01909769 | 0.294484 | 0.04039152 | 0.2951022 | 0.06165128 | 0.2946817
[5 empty] | 0.01689807 | 0.2949333 |  |  | 0.0188285 | 0.2961201 | 0.03962449 | 0.2967416 | 0.06048808 | 0.2963188
[5 empty] | 0.01764451 | 0.2965628 |  |  | 0.01865819 | 0.2977561 | 0.03895513 | 0.2983811 | 0.06002133 | 0.2979559
[5 empty] | 0.0153899 | 0.2981922 |  |  | 0.01848676 | 0.2993921 | 0.03878339 | 0.3000205 | 0.05875098 | 0.299593
[5 empty] | 0.01513422 | 0.2998217 |  |  | 0.01821419 | 0.3010281 | 0.03810925 | 0.30166 | 0.05797697 | 0.3012301
[5 empty] | 0.01587746 | 0.3014512 |  |  | 0.01794046 | 0.3026641 | 0.03753267 | 0.3032994 | 0.05739925 | 0.3028673
[5 empty] | 0.01561961 | 0.3030806 |  |  | 0.01766557 | 0.3043002 | 0.03705362 | 0.3049389 | 0.05581778 | 0.3045044
[5 empty] | 0.01536065 | 0.3047101 |  |  | 0.01718948 | 0.3059362 | 0.03647207 | 0.3065784 | 0.05553249 | 0.3061415
[5 empty] | 0.01410056 | 0.3063396 |  |  | 0.0171122 | 0.3075722 | 0.03588797 | 0.3082178 | 0.05414335 | 0.3077786
[5 empty] | 0.01583933 | 0.307969 |  |  | 0.01683369 | 0.3092082 | 0.03540131 | 0.3098573 | 0.05345029 | 0.3094157
[5 empty] | 0.01357695 | 0.3095985 |  |  | 0.01645395 | 0.3108443 | 0.03451203 | 0.3114967 | 0.05245327 | 0.3110529
[5 empty] | 0.0153134 | 0.311228 |  |  | 0.01627296 | 0.3124803 | 0.03392012 | 0.3131362 | 0.05205224 | 0.31269
[5 empty] | 0.01504867 | 0.3128574 |  |  | 0.0157907 | 0.3141163 | 0.03342553 | 0.3147756 | 0.05044715 | 0.3143271
[5 empty] | 0.01478274 | 0.3144869 |  |  | 0.01560716 | 0.3157523 | 0.03292824 | 0.3164151 | 0.04953794 | 0.3159642
[5 empty] | 0.01451559 | 0.3161164 |  |  | 0.01532232 | 0.3173883 | 0.0323282 | 0.3180546 | 0.04922456 | 0.3176014
[5 empty] | 0.01424722 | 0.3177458 |  |  | 0.01513617 | 0.3190244 | 0.03162539 | 0.319694 | 0.04830697 | 0.3192385
[5 empty] | 0.01197761 | 0.3193753 |  |  | 0.01474868 | 0.3206604 | 0.03081978 | 0.3213335 | 0.04728511 | 0.3208756
[5 empty] | 0.01170673 | 0.3210048 |  |  | 0.01445985 | 0.3222964 | 0.03051132 | 0.3229729 | 0.04605892 | 0.3225127
[5 empty] | 0.01243459 | 0.3226342 |  |  | 0.01416966 | 0.3239324 | 0.02999999 | 0.3246124 | 0.04512837 | 0.3241498
[5 empty] | 0.01316116 | 0.3242637 |  |  | 0.01387809 | 0.3255685 | 0.02918575 | 0.3262518 | 0.0444934 | 0.325787