## 1
Общество с ограниченной ответственностью "Инженерная геология" (ООО "ИнжГео") | [11 empty] | Общество с ограниченной ответственностью "Инженерная геология" (ООО "ИнжГео")
Юр. адрес: 117279, г. Москва, ул. Миклухо-Маклая, 36 а, этаж 5, пом. XXIII к. 76-84 | [11 empty] | Юр. адрес: 117279, г. Москва, ул. Миклухо-Маклая, 36 а, этаж 5, пом. XXIII к. 76-84 | [8 empty] | нагр |  |  | X0 | Y0 | R |  | нагр |  |  |  | X0 | Y0 | R | нагр |  |  |  | X0 | Y0 | R |  | нагр |  |  |  | X0 | Y0 | R
Телефон/факс +7 (495) 132-30-00, Адрес электронной почты inbox@inj-geo.ru | [11 empty] | Телефон/факс +7 (495) 132-30-00, Адрес электронной почты inbox@inj-geo.ru | [12 empty] | 0 | [7 empty] | 0 | [6 empty] | 0 | [7 empty] | 0
[21 empty] | девиатор | [6 empty] | девиатор | [6 empty] | девиатор | [7 empty] | девиатор
Испытательная лаборатория ООО «ИнжГео» | [11 empty] | Испытательная лаборатория ООО «ИнжГео» | [8 empty] | x0 | Угол | X | Y |  |  |  | x0 |  | Угол | X | Y |  |  | x0 |  | Угол | X | Y |  |  |  | x0 |  | Угол | X | Y
Адрес места осуществления деятельности лаборатории: г. Москва, просп. Вернадского, д. 51, стр. 1 | [11 empty] | Адрес места осуществления деятельности лаборатории: г. Москва, просп. Вернадского, д. 51, стр. 1 | [9 empty] | 0 | [7 empty] | 0 | [6 empty] | 0 | [7 empty] | 0
Телефон +7(910)4557682, E-mail: slg85@mail.ru | [11 empty] | Телефон +7(910)4557682, E-mail: slg85@mail.ru | [9 empty] | 5 | [7 empty] | 5 | [6 empty] | 5 | [7 empty] | 5
[22 empty] | 10 | [7 empty] | 10 | [6 empty] | 10 | [7 empty] | 10
[12 empty] | Протокол испытаний № 13-63/109 от 15-02-2023 | [9 empty] | 15 | [7 empty] | 15 | [6 empty] | 15 | [7 empty] | 15
[22 empty] | 20 | [7 empty] | 20 | [6 empty] | 20 | [7 empty] | 20
[12 empty] | Наименование и адрес заказчика: Переход трубопровода через р. Енисей | [9 empty] | 25 | [7 empty] | 25 | [6 empty] | 25 | [7 empty] | 25
[12 empty] | Наименование объекта: ООО Регионстрой | [9 empty] | 30 | [7 empty] | 30 | [6 empty] | 30 | [7 empty] | 30
Наименование используемого метода/методики: ГОСТ 12248.4-2020 | [11 empty] | Наименование используемого метода/методики: ГОСТ 12248.3-2020 | [9 empty] | 35 | [7 empty] | 35 | [6 empty] | 35 | [7 empty] | 35
Условия проведения испытания: температура окружающей среды (18 - 25)0С, влажность воздуха (40 - 75)% | [11 empty] | Условия проведения испытания: температура окружающей среды (18 - 25)0С, влажность воздуха (40 - 75)% | [9 empty] | 40 | [7 empty] | 40 | [6 empty] | 40 | [7 empty] | 40
[12 empty] | Дата получение объекта подлежащего испытаниям: 19-01-2023 | [9 empty] | 45 | [7 empty] | 45 | [6 empty] | 45 | [7 empty] | 45
[12 empty] | Дата испытания: 25.10.2022-19.11.2109 | [9 empty] | 50 | [7 empty] | 50 | [6 empty] | 50 | [7 empty] | 50
[22 empty] | 55 | [7 empty] | 55 | [6 empty] | 55 | [7 empty] | 55
Испытание грунтов методом трехосного сжатия | [11 empty] | Испытание грунтов методом трехосного сжатия | [9 empty] | 60 | [7 empty] | 60 | [6 empty] | 60 | [7 empty] | 60
[22 empty] | 65 | [7 empty] | 65 | [6 empty] | 65 | [7 empty] | 65
Лабораторный номер: | [6 empty] | We, д.е. = |  |  |  |  | Лабораторный номер: |  | 1144 |  |  |  | We, д.е. = | 0.660670872 |  |  | 70 | [7 empty] | 70 | [6 empty] | 70 | [7 empty] | 70
Номер скважины: | [6 empty] | ρ, г/см3 = |  |  |  |  | Номер скважины: |  | BH-050 |  |  |  | ρ, г/см3 = | 1.51 |  |  | 75 | [7 empty] | 75 | [6 empty] | 75 | [7 empty] | 75
Глубина отбора, м: | [6 empty] | ρs, г/см3 = |  |  |  |  | Глубина отбора, м: |  | 1 |  |  |  | ρs, г/см3 = | 2.71 |  |  | 80 | [7 empty] | 80 | [6 empty] | 80 | [7 empty] | 80
Наименование грунта: | [6 empty] | e, д.е. = |  |  |  |  | Наименование грунта: |  | Суглинок, после оттаивания текучий, тяжелый песчанистый |  |  |  | e, д.е. = | 1.980409 |  |  | 85 | [7 empty] | 85 | [6 empty] | 85 | [7 empty] | 85
Схема проведения опыта: | [6 empty] | IL, д.е. = |  |  |  |  | Схема проведения опыта: |  | КД |  |  |  | IL, д.е. = | 3.601 |  |  | 90 | [7 empty] | 90 | [6 empty] | 90 | [7 empty] | 90
[22 empty] | 95 | [7 empty] | 95 | [6 empty] | 95 | [7 empty] | 95
[22 empty] | 100 | [7 empty] | 100 | [6 empty] | 100 | [7 empty] | 100
Результаты испытаний | [11 empty] | Результаты испытаний | [9 empty] | 105 | [7 empty] | 105 | [6 empty] | 105 | [7 empty] | 105
[22 empty] | 110 | [7 empty] | 110 | [6 empty] | 110 | [7 empty] | 110
[22 empty] | 115 | [7 empty] | 115 | [6 empty] | 115 | [7 empty] | 115
[22 empty] | 120 | [7 empty] | 120 | [6 empty] | 120 | [7 empty] | 120
[22 empty] | 125 | [7 empty] | 125 | [6 empty] | 125 | [7 empty] | 125
[22 empty] | 130 | [7 empty] | 130 | [6 empty] | 130 | [7 empty] | 130
[22 empty] | 135 | [7 empty] | 135 | [6 empty] | 135 | [7 empty] | 135
[22 empty] | 140 | [7 empty] | 140 | [6 empty] | 140 | [7 empty] | 140
[22 empty] | 145 | [7 empty] | 145 | [6 empty] | 145 | [7 empty] | 145
[22 empty] | 150 | [7 empty] | 150 | [6 empty] | 150 | [7 empty] | 150
[22 empty] | 155 | [7 empty] | 155 | [6 empty] | 155 | [7 empty] | 155
[22 empty] | 160 | [7 empty] | 160 | [6 empty] | 160 | [7 empty] | 160
[22 empty] | 165 | [7 empty] | 165 | [6 empty] | 165 | [7 empty] | 165
[22 empty] | 170 | [7 empty] | 170 | [6 empty] | 170 | [7 empty] | 170
[22 empty] | 175 | [7 empty] | 175 | [6 empty] | 175 | [7 empty] | 175
[22 empty] | 180 | [7 empty] | 180 | [6 empty] | 180 | [7 empty] | 180
[13 empty] | Давление в камере, Мпа σ3 | Вертикальная нагрузка, Мпа σ1 | Поровое давление, Мпа u
| K0, д.е. | 0.8781307 |  |  |  |  | Коэфф. Точки | [5 empty] | 0.05 | 0.0774418 | [5 empty] | 1 | [6 empty] | σ3,кПа | σ1,кПа | u, кПа |  |  |  | 4
| q_zg, МПа | 0.04390653 | [10 empty] | 0.15 | 0.2051983 | [27 empty] | δ3, Мпа | δ1-δ3, МПа | δ1, МПа | δ1, КПа
|  |  | Модуль деформации, МПа: | [9 empty] | 0.25 | 0.3329549 | [21 empty] | С, МПа:
|  |  | Е0= |  | Точки модуля (полное напр.), МПа |  |  |  | 0.04390653 | 0.07025045 | [25 empty] | φ, град:
|  |  | E50 = |  | qf (полное напр.), МПа |  |  |  | 0.06185476 | [26 empty] | E, Мпа
|  |  | Коэф. Поперечной деформации, ϑ = | [9 empty] | Эффективные значения угла внутреннего трения и удельного сцепления ϕ', С' | [13 empty] | x | 0
[13 empty] | ϕ', град. = | 7 | [12 empty] | y |  |  |  | С, кПа | φ,°
[13 empty] | С', МПа = | 0.006
| Исполнитель: | [6 empty] | Морозов Д.С. |  |  |  |  | Исполнитель: |  |  |  |  | Морозов Д.С.
| Начальник исп. лаборатории: | [6 empty] | Семиколенова Л.Г. |  |  |  |  | Начальник исп. лаборатории: |  |  |  |  | Семиколенова Л.Г.
Лист 1 , всего листов 2 | [11 empty] | Лист 2 , всего листов 2
Частичное воспроизведение протокола испытаний без письменного разрешения ООО «ИнжГео» ЗАПРЕЩАЕТСЯ | [11 empty] | Частичное воспроизведение протокола испытаний без письменного разрешения ООО «ИнжГео» ЗАПРЕЩАЕТСЯ
[5 empty] | второй график |  | первый график | [9 empty] | К Пуассона
dev50 | epsE50 | ind | devE0 | epsE0 | dev | eps | sigma |  | dev1 | eps1 | dev2 | eps2 | dev3 | eps3 |  | Глины
0.01185476 | 0.01316208 |  |  |  | 0 | 0 |  |  | 0 | 0 | 0 | 0 | 0 | 0 |  | < 0 | 0,20-0,30
ind |  |  |  |  | 0.001899426 | 0.001648363 |  |  | 0.002817565 | 0.001657543 | 0.007909742 | 0.001659872 | 0.01345144 | 0.001660681 |  | 0-0,25 | 0,30-0,38
2 |  |  |  |  | 0.003379719 | 0.003296727 |  |  | 0.005414532 | 0.003315085 | 0.0132476 | 0.003032684 | 0.02322737 | 0.003223604 |  | 0,25< | 0,38-0,45
E0 |  |  |  |  | 0.00658598 | 0.00438736 |  |  | 0.0075 | 0.00499625 | 0.0166813 | 0.004979616 | 0.02704032 | 0.004982043 |  | Суглинки | 0,35-0,37
epsE0 | devE0 |  |  |  | 0.008315115 | 0.006593453 |  |  | 0.008772244 | 0.00663017 | 0.01862458 | 0.006639488 | 0.03033593 | 0.006642723 |  | Пески и супеси | 0,30-0,35
0.00438736 | 0.00658598 |  |  |  | 0.009340456 | 0.008241816 |  |  | 0.0100325 | 0.008287713 | 0.02091259 | 0.00829936 | 0.03273184 | 0.008303404
[5 empty] | 0.008223156 | 0.00989018 |  |  | 0.01102622 | 0.009945255 | 0.02239739 | 0.009959232 | 0.03467315 | 0.009964085
График E50 |  | График E |  |  | 0.01103998 | 0.01153854 |  |  | 0.01172065 | 0.0116028 | 0.02403107 | 0.0116191 | 0.03640494 | 0.01162477
eps | q | sigma |  |  | 0.01185476 | 0.01316208 |  |  | 0.01278306 | 0.01326034 | 0.02496569 | 0.01327898 | 0.03807232 | 0.01328545
Горизонтальная линия E50 |  | Касательная |  |  | 0.01073793 | 0.01483527 |  |  | 0.0137209 | 0.01498875 | 0.02759917 | 0.01545232 | 0.04147744 | 0.01561328125
0 |  | a | b |  | 0.01162529 | 0.01648363 |  |  | 0.01444397 | 0.01657543 | 0.02868264 | 0.01659872 | 0.04251936 | 0.01660681
|  |  | 0 |  | 0.01251825 | 0.018132 |  |  | 0.01564359 | 0.01823297 | 0.03042688 | 0.01825859 | 0.04567445 | 0.01826749
Вертикальная линия E50 |  | p1 и p2 |  |  | 0.01440532 | 0.01978036 |  |  | 0.01666393 | 0.01989051 | 0.03264174 | 0.01991846 | 0.04819946 | 0.01992817
| 0 | 0 |  |  | 0.015275 | 0.02142872 |  |  | 0.01768937 | 0.02154805 | 0.03479263 | 0.02157834 | 0.05093375 | 0.02158885
[5 empty] | 0.01711577 | 0.02307709 |  |  | 0.01870428 | 0.0232056 | 0.03644498 | 0.02323821 | 0.05421666 | 0.02324953
Касательная линия E50 |  |  |  |  | 0.01691615 | 0.02472545 |  |  | 0.01959307 | 0.02486314 | 0.03856421 | 0.02489808 | 0.05778755 | 0.02491021
0 | 0 | Горизонтальная 1 |  |  | 0.01766463 | 0.02637381 |  |  | 0.02054011 | 0.02652068 | 0.04041574 | 0.02655795 | 0.06038576 | 0.02657089
[5 empty] | 0.01834971 | 0.02802218 |  |  | 0.02132979 | 0.02817822 | 0.04256501 | 0.02821782 | 0.06375064 | 0.02823157
Горизонтальная линия qкр |  |  |  |  | 0.01895989 | 0.02967054 |  |  | 0.0223465 | 0.02983577 | 0.04397742 | 0.0298777 | 0.06592154 | 0.02989226
Горизонтальная линия q |  | Горизонтальная 2 |  |  | 0.01948367 | 0.0313189 |  |  | 0.02297461 | 0.03149331 | 0.04561841 | 0.03153757 | 0.06873782 | 0.03155294
0 |  | 0 |  |  | 0.02090954 | 0.03296727 |  |  | 0.02369852 | 0.03315085 | 0.0468534 | 0.03319744 | 0.07083882 | 0.03321362
[5 empty] | 0.02122969 | 0.03461563 |  |  | 0.02410261 | 0.03480839 | 0.0479478 | 0.03485731 | 0.07236388 | 0.0348743
Вертикальная линия q |  |  |  |  | 0.02151278 | 0.03626399 |  |  | 0.02457635 | 0.03646594 | 0.04886712 | 0.03651718 | 0.07395237 | 0.03653498
| 0 |  |  |  | 0.02078714 | 0.03791236 |  |  | 0.02480568 | 0.03812348 | 0.0495349 | 0.03817706 | 0.07425971 | 0.03819566
[5 empty] | 0.02205087 | 0.03956072 |  |  | 0.02522474 | 0.03978102 | 0.0500831 | 0.03983693 | 0.0759371 | 0.03985634
[5 empty] | 0.02030209 | 0.04120908 |  |  | 0.0254313 | 0.04143856 | 0.0509072 | 0.0414968 | 0.07627884 | 0.04151702
[5 empty] | 0.02153889 | 0.04285744 |  |  | 0.02582315 | 0.04309611 | 0.05160271 | 0.04315667 | 0.07777813 | 0.0431777
[5 empty] | 0.02175938 | 0.04450581 |  |  | 0.02609804 | 0.04475365 | 0.05186512 | 0.04481654 | 0.0782282 | 0.04483838
[5 empty] | 0.02196167 | 0.04615417 |  |  | 0.02635376 | 0.04641119 | 0.05278993 | 0.04647642 | 0.07872228 | 0.04649906
[5 empty] | 0.02214387 | 0.04780253 |  |  | 0.02648807 | 0.04806873 | 0.05287264 | 0.04813629 | 0.0793536 | 0.04815974
[5 empty] | 0.02330409 | 0.0494509 |  |  | 0.02659875 | 0.04972628 | 0.05360876 | 0.04979616 | 0.08081538 | 0.04982043
[5 empty] | 0.02244042 | 0.05109926 |  |  | 0.02698357 | 0.05138382 | 0.05389377 | 0.05145603 | 0.08120084 | 0.05148111
[5 empty] | 0.02155098 | 0.05274762 |  |  | 0.02704029 | 0.05304136 | 0.05452318 | 0.0531159 | 0.08140321 | 0.05314179
[5 empty] | 0.02263387 | 0.05439599 |  |  | 0.02716669 | 0.0546989 | 0.05459249 | 0.05477578 | 0.08221572 | 0.05480247
[5 empty] | 0.02370953 | 0.05604435 |  |  | 0.02726055 | 0.05635645 | 0.05499719 | 0.05643565 | 0.08233159 | 0.05646315
[5 empty] | 0.02170907 | 0.05769271 |  |  | 0.0274418 | 0.05801399 | 0.05519834 | 0.05809552 | 0.08295488 | 0.05812383
[5 empty] | 0.02370387 | 0.05934108 |  |  | 0.0274417 | 0.05967153 | 0.05499477 | 0.05975539 | 0.08274632 | 0.05978451
[5 empty] | 0.02168277 | 0.06098944 |  |  | 0.02723364 | 0.06132907 | 0.05508895 | 0.06141526 | 0.08244376 | 0.06144519
[5 empty] | 0.023647 | 0.0626378 |  |  | 0.02720732 | 0.06298662 | 0.05484405 | 0.06307514 | 0.08268052 | 0.06310587
[5 empty] | 0.02259757 | 0.06428617 |  |  | 0.02716395 | 0.06464416 | 0.05506422 | 0.06473501 | 0.08246448 | 0.06476655
[5 empty] | 0.02153547 | 0.06593453 |  |  | 0.02720471 | 0.0663017 | 0.05495186 | 0.06639488 | 0.0818992 | 0.06642723
[5 empty] | 0.02146169 | 0.06758289 |  |  | 0.02713077 | 0.06795924 | 0.05430932 | 0.06805475 | 0.08238826 | 0.06808791
[5 empty] | 0.02237724 | 0.06923126 |  |  | 0.02714332 | 0.06961679 | 0.05453899 | 0.06971462 | 0.08173523 | 0.0697486
[5 empty] | 0.02328311 | 0.07087962 |  |  | 0.02704352 | 0.07127433 | 0.05434322 | 0.0713745 | 0.08114368 | 0.07140928
[5 empty] | 0.02118031 | 0.07252798 |  |  | 0.02693255 | 0.07293187 | 0.05392441 | 0.07303437 | 0.08111717 | 0.07306996
[5 empty] | 0.02306982 | 0.07417635 |  |  | 0.02681158 | 0.07458941 | 0.05398491 | 0.07469424 | 0.08095929 | 0.07473064
[5 empty] | 0.02195265 | 0.07582471 |  |  | 0.02658178 | 0.07624696 | 0.05322711 | 0.07635411 | 0.08047359 | 0.07639132
[5 empty] | 0.0218298 | 0.07747307 |  |  | 0.02654434 | 0.0779045 | 0.05315336 | 0.07801398 | 0.08016365 | 0.078052
[5 empty] | 0.02170225 | 0.07912144 |  |  | 0.02640043 | 0.07956204 | 0.05286605 | 0.07967386 | 0.07993304 | 0.07971268
[5 empty] | 0.02157102 | 0.0807698 |  |  | 0.02615121 | 0.08121958 | 0.05276755 | 0.08133373 | 0.07938534 | 0.08137336
[5 empty] | 0.0204371 | 0.08241816 |  |  | 0.02599788 | 0.08287713 | 0.05216023 | 0.0829936 | 0.0784241 | 0.08303404
[5 empty] | 0.02130149 | 0.08406653 |  |  | 0.02574159 | 0.08453467 | 0.05204646 | 0.08465347 | 0.0780529 | 0.08469472
[5 empty] | 0.02016518 | 0.08571489 |  |  | 0.02578352 | 0.08619221 | 0.05162862 | 0.08631334 | 0.07737532 | 0.0863554
[5 empty] | 0.02102917 | 0.08736325 |  |  | 0.02542485 | 0.08784975 | 0.05120907 | 0.08797322 | 0.07719492 | 0.08801609
[5 empty] | 0.02189446 | 0.08901162 |  |  | 0.02536676 | 0.0895073 | 0.05119019 | 0.08963309 | 0.07641527 | 0.08967677
[5 empty] | 0.01975518 | 0.09065998 |  |  | 0.02511041 | 0.09116484 | 0.05047436 | 0.09129296 | 0.07603994 | 0.09133745
[5 empty] | 0.01959624 | 0.09230834 |  |  | 0.02494414 | 0.09282238 | 0.05044785 | 0.09295283 | 0.07545264 | 0.09299813
[5 empty] | 0.02142005 | 0.09395671 |  |  | 0.0248547 | 0.09447992 | 0.05017502 | 0.0946127 | 0.07479673 | 0.09465881
[5 empty] | 0.02022986 | 0.09560507 |  |  | 0.02474587 | 0.09613747 | 0.04976153 | 0.09627258 | 0.07467886 | 0.09631949
[5 empty] | 0.02102893 | 0.09725343 |  |  | 0.02442148 | 0.09779501 | 0.04921511 | 0.09793245 | 0.07431066 | 0.09798017
[5 empty] | 0.01882049 | 0.0989018 |  |  | 0.02418534 | 0.09945255 | 0.0488435 | 0.09959232 | 0.07330376 | 0.09964085
[5 empty] | 0.01860782 | 0.1005502 |  |  | 0.0238413 | 0.1011101 | 0.04805442 | 0.1012522 | 0.07256979 | 0.1013015
[5 empty] | 0.01939415 | 0.1021985 |  |  | 0.02359317 | 0.1027676 | 0.0479556 | 0.1029121 | 0.07202039 | 0.1029622
[5 empty] | 0.01918275 | 0.1038469 |  |  | 0.02344477 | 0.1044252 | 0.04745477 | 0.1045719 | 0.07136719 | 0.1046229
[5 empty] | 0.01897685 | 0.1054952 |  |  | 0.02309995 | 0.1060827 | 0.04675966 | 0.1062318 | 0.07062182 | 0.1062836
[5 empty] | 0.01777971 | 0.1071436 |  |  | 0.02286252 | 0.1077403 | 0.046478 | 0.1078917 | 0.06989592 | 0.1079443
[5 empty] | 0.01758448 | 0.108792 |  |  | 0.0226363 | 0.1093978 | 0.04561751 | 0.1095516 | 0.06880112 | 0.1096049
[5 empty] | 0.018371 | 0.1104403 |  |  | 0.0225039 | 0.1110553 | 0.04515732 | 0.1112114 | 0.06851243 | 0.1112656
[5 empty] | 0.01714287 | 0.1120887 |  |  | 0.02225035 | 0.1127129 | 0.04465363 | 0.1128713 | 0.0672589 | 0.1129263
[5 empty] | 0.01690473 | 0.1137371 |  |  | 0.02208111 | 0.1143704 | 0.04421627 | 0.1145312 | 0.06625367 | 0.114587
[5 empty] | 0.01866124 | 0.1153854 |  |  | 0.02180167 | 0.116028 | 0.04365632 | 0.116191 | 0.06531338 | 0.1162477
[5 empty] | 0.01741706 | 0.1170338 |  |  | 0.0214175 | 0.1176855 | 0.04338483 | 0.1178509 | 0.0650547 | 0.1179083
[5 empty] | 0.01817683 | 0.1186822 |  |  | 0.02113409 | 0.1193431 | 0.04261287 | 0.1195108 | 0.06419427 | 0.119569
[5 empty] | 0.01794522 | 0.1203305 |  |  | 0.02085691 | 0.1210006 | 0.0422515 | 0.1211707 | 0.06354874 | 0.1212297
[5 empty] | 0.01572688 | 0.1219789 |  |  | 0.02059143 | 0.1226581 | 0.04161179 | 0.1228305 | 0.06243477 | 0.1228904
[5 empty] | 0.01752647 | 0.1236272 |  |  | 0.02034313 | 0.1243157 | 0.0407048 | 0.1244904 | 0.06166902 | 0.1245511
[5 empty] | 0.01634863 | 0.1252756 |  |  | 0.0202175 | 0.1259732 | 0.0407416 | 0.1261503 | 0.06116812 | 0.1262117
[5 empty] | 0.01519802 | 0.126924 |  |  | 0.01992001 | 0.1276308 | 0.04013325 | 0.1278101 | 0.05984874 | 0.1278724
[5 empty] | 0.0160793 | 0.1285723 |  |  | 0.01985614 | 0.1292883 | 0.03949082 | 0.12947 | 0.05982753 | 0.1295331
[5 empty] | 0.01599712 | 0.1302207 |  |  | 0.01953136 | 0.1309459 | 0.03942536 | 0.1311299 | 0.05932114 | 0.1311938
[5 empty] | 0.01495613 | 0.1318691 |  |  | 0.01965115 | 0.1326034 | 0.03944795 | 0.1327898 | 0.05934622 | 0.1328545
[5 empty] | 0.01695354 | 0.1335174 |  |  | 0.01962099 | 0.1342609 | 0.03906964 | 0.1344496 | 0.05871943 | 0.1345151
[5 empty] | 0.01696096 | 0.1351658 |  |  | 0.01962444 | 0.1359185 | 0.03947169 | 0.1361095 | 0.05871903 | 0.1361758
[5 empty] | 0.01497479 | 0.1368142 |  |  | 0.01953573 | 0.137576 | 0.03929194 | 0.1377694 | 0.05894817 | 0.1378365
[5 empty] | 0.01699469 | 0.1384625 |  |  | 0.0196544 | 0.1392336 | 0.03952718 | 0.1394292 | 0.05869991 | 0.1394972
[5 empty] | 0.01602032 | 0.1401109 |  |  | 0.01948002 | 0.1408911 | 0.03947659 | 0.1410891 | 0.05927305 | 0.1411579
[5 empty] | 0.01705133 | 0.1417592 |  |  | 0.0196122 | 0.1425487 | 0.03913935 | 0.142749 | 0.05916635 | 0.1428186
[5 empty] | 0.01608739 | 0.1434076 |  |  | 0.01975054 | 0.1442062 | 0.03961467 | 0.1444089 | 0.05967859 | 0.1444792
[5 empty] | 0.01612815 | 0.145056 |  |  | 0.01959463 | 0.1458637 | 0.03980172 | 0.1460687 | 0.05960854 | 0.1461399
[5 empty] | 0.01617328 | 0.1467043 |  |  | 0.01984407 | 0.1475213 | 0.03969968 | 0.1477286 | 0.05995499 | 0.1478006
[5 empty] | 0.01622242 | 0.1483527 |  |  | 0.01989846 | 0.1491788 | 0.04000776 | 0.1493885 | 0.06011671 | 0.1494613
[5 empty] | 0.01727523 | 0.1500011 |  |  | 0.01985739 | 0.1508364 | 0.03982513 | 0.1510484 | 0.05999248 | 0.151122
[5 empty] | 0.01633139 | 0.1516494 |  |  | 0.01982047 | 0.1524939 | 0.03975098 | 0.1527082 | 0.05988106 | 0.1527826
[5 empty] | 0.0174036 | 0.1532978 |  |  | 0.01988751 | 0.1541515 | 0.0402845 | 0.1543681 | 0.06048125 | 0.1544433
[5 empty] | 0.01652899 | 0.1549461 |  |  | 0.01999623 | 0.155809 | 0.0402835 | 0.156028 | 0.06097073 | 0.156104
[5 empty] | 0.01670061 | 0.1565945 |  |  | 0.02016611 | 0.1574665 | 0.04070913 | 0.1576878 | 0.06085151 | 0.1577647
[5 empty] | 0.01790812 | 0.1582429 |  |  | 0.02048501 | 0.1591241 | 0.04093721 | 0.1593477 | 0.06158828 | 0.1594254
[5 empty] | 0.01714121 | 0.1598912 |  |  | 0.02064077 | 0.1607816 | 0.04144319 | 0.1610076 | 0.06214409 | 0.161086
[5 empty] | 0.01638955 | 0.1615396 |  |  | 0.02092124 | 0.1624392 | 0.04190254 | 0.1626675 | 0.06288201 | 0.1627467
[5 empty] | 0.01864281 | 0.163188 |  |  | 0.02121427 | 0.1640967 | 0.0429907 | 0.1643273 | 0.06436509 | 0.1644074
[5 empty] | 0.01689068 | 0.1648363 |  |  | 0.02160771 | 0.1657543 | 0.04318313 | 0.1659872 | 0.06535641 | 0.1660681
[5 empty] | 0.01812283 | 0.1664847 |  |  | 0.02188942 | 0.1674118 | 0.0441553 | 0.1676471 | 0.06601901 | 0.1677288
[5 empty] | 0.01832893 | 0.1681331 |  |  | 0.02224724 | 0.1690693 | 0.04468266 | 0.1693069 | 0.06671597 | 0.1693894
[5 empty] | 0.01850865 | 0.1697814 |  |  | 0.02236983 | 0.1707269 | 0.04464083 | 0.1709668 | 0.06751037 | 0.1710501
[5 empty] | 0.01968266 | 0.1714298 |  |  | 0.02257512 | 0.1723844 | 0.04505579 | 0.1726267 | 0.06823505 | 0.1727108
[5 empty] | 0.01985247 | 0.1730781 |  |  | 0.02267528 | 0.174042 | 0.04556031 | 0.1742866 | 0.06834397 | 0.1743715
[5 empty] | 0.0200184 | 0.1747265 |  |  | 0.02297071 | 0.1756995 | 0.04625515 | 0.1759464 | 0.06913829 | 0.1760322
[5 empty] | 0.01918077 | 0.1763749 |  |  | 0.02306177 | 0.177357 | 0.04634111 | 0.1776063 | 0.06981919 | 0.1776929
[5 empty] | 0.01933992 | 0.1780232 |  |  | 0.02334886 | 0.1790146 | 0.04711896 | 0.1792662 | 0.07048783 | 0.1793535
[5 empty] | 0.02049618 | 0.1796716 |  |  | 0.02353237 | 0.1806721 | 0.04698947 | 0.180926 | 0.07054539 | 0.1810142
[5 empty] | 0.02064986 | 0.18132 |  |  | 0.02361268 | 0.1823297 | 0.04735344 | 0.1825859 | 0.07129305 | 0.1826749
[5 empty] | 0.0188013 | 0.1829683 |  |  | 0.02379017 | 0.1839872 | 0.04801162 | 0.1842458 | 0.07173196 | 0.1843356
[5 empty] | 0.02095082 | 0.1846167 |  |  | 0.02406524 | 0.1856448 | 0.04836482 | 0.1859057 | 0.07226331 | 0.1859963
[5 empty] | 0.02109876 | 0.186265 |  |  | 0.02433826 | 0.1873023 | 0.04841379 | 0.1875655 | 0.07268827 | 0.1876569
[5 empty] | 0.02124744 | 0.1879134 |  |  | 0.02450967 | 0.1889598 | 0.04905933 | 0.1892254 | 0.073708 | 0.1893176
[5 empty] | 0.01940488 | 0.1895618 |  |  | 0.02458805 | 0.1906174 | 0.04941573 | 0.1908853 | 0.07454243 | 0.1909783
[5 empty] | 0.02056703 | 0.1912101 |  |  | 0.02487503 | 0.1922749 | 0.04949102 | 0.1925452 | 0.07500595 | 0.192639
[5 empty] | 0.02172828 | 0.1928585 |  |  | 0.02506399 | 0.1939325 | 0.04987188 | 0.194205 | 0.07547864 | 0.1942997
[5 empty] | 0.02188299 | 0.1945069 |  |  | 0.02524832 | 0.19559 | 0.05054491 | 0.1958649 | 0.07614038 | 0.1959603
[5 empty] | 0.02102555 | 0.1961552 |  |  | 0.02542139 | 0.1972476 | 0.05109675 | 0.1975248 | 0.07607103 | 0.197621
[5 empty] | 0.02115032 | 0.1978036 |  |  | 0.02537657 | 0.1989051 | 0.05141402 | 0.1991846 | 0.07725046 | 0.1992817
[5 empty] | 0.02225168 | 0.199452 |  |  | 0.02570725 | 0.2005626 | 0.05128335 | 0.2008445 | 0.07755854 | 0.2009424
[5 empty] | 0.02232419 | 0.2011003 |  |  | 0.02570681 | 0.2022202 | 0.05169136 | 0.2025044 | 0.07767516 | 0.2026031
[5 empty] | 0.02038304 | 0.2027487 |  |  | 0.02587786 | 0.2038777 | 0.05163781 | 0.2041643 | 0.07749739 | 0.2042637
[5 empty] | 0.02244061 | 0.204397 |  |  | 0.02594549 | 0.2055353 | 0.05187436 | 0.2058241 | 0.07790287 | 0.2059244
[5 empty] | 0.02049686 | 0.2060454 |  |  | 0.02601159 | 0.2071928 | 0.05230784 | 0.207484 | 0.07800373 | 0.2075851
[5 empty] | 0.02255177 | 0.2076938 |  |  | 0.02587615 | 0.2088504 | 0.05213819 | 0.2091439 | 0.0783999 | 0.2092458
[5 empty] | 0.02260534 | 0.2093421 |  |  | 0.02613913 | 0.2105079 | 0.05246538 | 0.2108037 | 0.07889131 | 0.2109065
[5 empty] | 0.02165753 | 0.2109905 |  |  | 0.02600051 | 0.2121654 | 0.05268935 | 0.2124636 | 0.07857788 | 0.2125671
[5 empty] | 0.02270833 | 0.2126389 |  |  | 0.02626027 | 0.213823 | 0.05251005 | 0.2141235 | 0.07905953 | 0.2142278
[5 empty] | 0.02075771 | 0.2142872 |  |  | 0.02631839 | 0.2154805 | 0.05262744 | 0.2157834 | 0.0789362 | 0.2158885
[5 empty] | 0.02180566 | 0.2159356 |  |  | 0.02637483 | 0.2171381 | 0.05284146 | 0.2174432 | 0.07960781 | 0.2175492
[5 empty] | 0.02185215 | 0.217584 |  |  | 0.02622958 | 0.2187956 | 0.05285207 | 0.2191031 | 0.07917429 | 0.2192099
[5 empty] | 0.02289716 | 0.2192323 |  |  | 0.02628261 | 0.2204532 | 0.05305921 | 0.220763 | 0.07983556 | 0.2208706
[5 empty] | 0.02094068 | 0.2208807 |  |  | 0.02633389 | 0.2221107 | 0.05296284 | 0.2224228 | 0.08019154 | 0.2225312
[5 empty] | 0.02098268 | 0.222529 |  |  | 0.02648341 | 0.2237682 | 0.0534629 | 0.2240827 | 0.08004217 | 0.2241919
[5 empty] | 0.02302313 | 0.2241774 |  |  | 0.02643113 | 0.2254258 | 0.05325936 | 0.2257426 | 0.07968736 | 0.2258526
[5 empty] | 0.02206203 | 0.2258258 |  |  | 0.02647704 | 0.2270833 | 0.05315215 | 0.2274025 | 0.08012705 | 0.2275133
[5 empty] | 0.02309935 | 0.2274741 |  |  | 0.02652111 | 0.2287409 | 0.05334123 | 0.2290623 | 0.08056116 | 0.229174
[5 empty] | 0.02213507 | 0.2291225 |  |  | 0.02676331 | 0.2303984 | 0.05362655 | 0.2307222 | 0.08088962 | 0.2308346
[5 empty] | 0.02316916 | 0.2307709 |  |  | 0.02660361 | 0.232056 | 0.05350807 | 0.2323821 | 0.08101235 | 0.2324953
[5 empty] | 0.02320161 | 0.2324192 |  |  | 0.02674201 | 0.2337135 | 0.05388573 | 0.234042 | 0.08112928 | 0.234156
[5 empty] | 0.0212324 | 0.2340676 |  |  | 0.02687846 | 0.235371 | 0.05405948 | 0.2357018 | 0.08064034 | 0.2358167
[5 empty] | 0.0212615 | 0.2357159 |  |  | 0.02681296 | 0.2370286 | 0.05402927 | 0.2373617 | 0.08134544 | 0.2374774
[5 empty] | 0.0222889 | 0.2373643 |  |  | 0.02694546 | 0.2386861 | 0.05399506 | 0.2390216 | 0.08104452 | 0.239138
[5 empty] | 0.02331457 | 0.2390127 |  |  | 0.02677595 | 0.2403437 | 0.05395679 | 0.2406814 | 0.08133751 | 0.2407987
[5 empty] | 0.0223385 | 0.240661 |  |  | 0.02680441 | 0.2420012 | 0.05381442 | 0.2423413 | 0.08092432 | 0.2424594
[5 empty] | 0.02136066 | 0.2423094 |  |  | 0.0269308 | 0.2436587 | 0.05386789 | 0.2440012 | 0.08170488 | 0.2441201
[5 empty] | 0.02338104 | 0.2439578 |  |  | 0.02685511 | 0.2453163 | 0.05411717 | 0.2456611 | 0.08127913 | 0.2457808
[5 empty] | 0.0233996 | 0.2456061 |  |  | 0.02687732 | 0.2469738 | 0.05406219 | 0.2473209 | 0.08104698 | 0.2474414
[5 empty] | 0.02141633 | 0.2472545 |  |  | 0.02709738 | 0.2486314 | 0.05420291 | 0.2489808 | 0.08150837 | 0.2491021
[5 empty] | 0.02143122 | 0.2489029 |  |  | 0.02701529 | 0.2502889 | 0.05413928 | 0.2506407 | 0.08116321 | 0.2507628
[5 empty] | 0.02344423 | 0.2505512 |  |  | 0.02693102 | 0.2519465 | 0.05447125 | 0.2523005 | 0.08201143 | 0.2524235
[5 empty] | 0.02245536 | 0.2521996 |  |  | 0.02704454 | 0.253604 | 0.05459878 | 0.2539604 | 0.08165297 | 0.2540842
[5 empty] | 0.02246457 | 0.2538479 |  |  | 0.02715582 | 0.2552615 | 0.0541218 | 0.2556203 | 0.08178774 | 0.2557449
[5 empty] | 0.02247185 | 0.2554963 |  |  | 0.02716485 | 0.2569191 | 0.05424028 | 0.2572802 | 0.08161567 | 0.2574055
[5 empty] | 0.02247718 | 0.2571447 |  |  | 0.02697161 | 0.2585766 | 0.05435416 | 0.25894 | 0.08203669 | 0.2590662
[5 empty] | 0.02248053 | 0.258793 |  |  | 0.02697605 | 0.2602342 | 0.0543634 | 0.2605999 | 0.08145073 | 0.2607269
[5 empty] | 0.02248189 | 0.2604414 |  |  | 0.02697817 | 0.2618917 | 0.05436794 | 0.2622598 | 0.0817577 | 0.2623876
[5 empty] | 0.02146078 | 0.2620898 |  |  | 0.02696522 | 0.2635493 | 0.0546467 | 0.2639196 | 0.08162813 | 0.2640483
[5 empty] | 0.02338206 | 0.2637381 |  |  | 0.02698796 | 0.2652068 | 0.05449851 | 0.2655795 | 0.08160923 | 0.2657089
[5 empty] | 0.02325123 | 0.2653865 |  |  | 0.02684806 | 0.2668643 | 0.05422316 | 0.2672394 | 0.08069859 | 0.2673696
[5 empty] | 0.02107474 | 0.2670348 |  |  | 0.02675313 | 0.2685219 | 0.05363597 | 0.2688993 | 0.08041929 | 0.2690303
[5 empty] | 0.02185904 | 0.2686832 |  |  | 0.02641076 | 0.2701794 | 0.0531523 | 0.2705591 | 0.07959443 | 0.270691
[5 empty] | 0.0226106 | 0.2703316 |  |  | 0.02622855 | 0.271837 | 0.0522875 | 0.272219 | 0.07914711 | 0.2723517
[5 empty] | 0.02133587 | 0.2719799 |  |  | 0.0258141 | 0.2734945 | 0.05165689 | 0.2738789 | 0.07830041 | 0.2740123
[5 empty] | 0.02204129 | 0.2736283 |  |  | 0.025475 | 0.2751521 | 0.05127583 | 0.2755388 | 0.07687744 | 0.275673
[5 empty] | 0.01973333 | 0.2752767 |  |  | 0.02511884 | 0.2768096 | 0.05045966 | 0.2771986 | 0.07620128 | 0.2773337
[5 empty] | 0.01941844 | 0.276925 |  |  | 0.02475323 | 0.2784671 | 0.04992373 | 0.2788585 | 0.07509503 | 0.2789944
[5 empty] | 0.02110308 | 0.2785734 |  |  | 0.02428575 | 0.2801247 | 0.04918338 | 0.2805184 | 0.07378178 | 0.2806551
[5 empty] | 0.01879369 | 0.2802218 |  |  | 0.02402402 | 0.2817822 | 0.04825395 | 0.2821782 | 0.07228462 | 0.2823157
[5 empty] | 0.02049674 | 0.2818701 |  |  | 0.02377561 | 0.2834398 | 0.04755079 | 0.2838381 | 0.07172665 | 0.2839764
[5 empty] | 0.02021867 | 0.2835185 |  |  | 0.02334813 | 0.2850973 | 0.04668924 | 0.285498 | 0.07043097 | 0.2856371
[5 empty] | 0.01996443 | 0.2851668 |  |  | 0.02314867 | 0.2867549 | 0.04648403 | 0.2871579 | 0.0697199 | 0.2872978
[5 empty] | 0.01771616 | 0.2868152 |  |  | 0.02265988 | 0.2884124 | 0.0460024 | 0.2888177 | 0.06874542 | 0.2889585
[5 empty] | 0.01946695 | 0.2884636 |  |  | 0.02256999 | 0.2900699 | 0.04501854 | 0.2904776 | 0.06746758 | 0.2906191
[5 empty] | 0.01921677 | 0.2901119 |  |  | 0.02217896 | 0.2917275 | 0.04443241 | 0.2921375 | 0.06708632 | 0.2922798
[5 empty] | 0.01896562 | 0.2917603 |  |  | 0.02198679 | 0.293385 | 0.04384397 | 0.2937973 | 0.06630159 | 0.2939405
[5 empty] | 0.01671346 | 0.2934087 |  |  | 0.02149346 | 0.2950426 | 0.04365318 | 0.2954572 | 0.06541333 | 0.2956012
[5 empty] | 0.0174603 | 0.295057 |  |  | 0.02119895 | 0.2967001 | 0.04306001 | 0.2971171 | 0.06432148 | 0.2972619
[5 empty] | 0.01820611 | 0.2967054 |  |  | 0.02100324 | 0.2983577 | 0.04226443 | 0.298777 | 0.06382601 | 0.2989226
[5 empty] | 0.01595087 | 0.2983538 |  |  | 0.02060631 | 0.3000152 | 0.04156639 | 0.3004368 | 0.06292684 | 0.3005832
[5 empty] | 0.01769458 | 0.3000021 |  |  | 0.02050814 | 0.3016727 | 0.04106586 | 0.3020967 | 0.06202392 | 0.3022439
[5 empty] | 0.01543722 | 0.3016505 |  |  | 0.02020872 | 0.3033303 | 0.0401628 | 0.3037566 | 0.06101721 | 0.3039046
[5 empty] | 0.01717877 | 0.3032988 |  |  | 0.01990804 | 0.3049878 | 0.03965718 | 0.3054164 | 0.05940664 | 0.3055653
[5 empty] | 0.01691922 | 0.3049472 |  |  | 0.01960606 | 0.3066454 | 0.03934896 | 0.3070763 | 0.05889216 | 0.307226
[5 empty] | 0.01565855 | 0.3065956 |  |  | 0.01930277 | 0.3083029 | 0.0383381 | 0.3087362 | 0.05827371 | 0.3088866
[5 empty] | 0.01539675 | 0.3082439 |  |  | 0.01879816 | 0.3099604 | 0.03822458 | 0.3103961 | 0.05745125 | 0.3105473
[5 empty] | 0.0151338 | 0.3098923 |  |  | 0.01849221 | 0.311618 | 0.03760834 | 0.3120559 | 0.05592471 | 0.312208
[5 empty] | 0.01386969 | 0.3115407 |  |  | 0.0182849 | 0.3132755 | 0.03658936 | 0.3137158 | 0.05559404 | 0.3138687
[5 empty] | 0.01460439 | 0.313189 |  |  | 0.0179762 | 0.3149331 | 0.0359676 | 0.3153757 | 0.05425919 | 0.3155294
[5 empty] | 0.0133379 | 0.3148374 |  |  | 0.01756611 | 0.3165906 | 0.03564302 | 0.3170356 | 0.0529201 | 0.31719
[5 empty] | 0.0150702 | 0.3164857 |  |  | 0.01745461 | 0.3182482 | 0.03481559 | 0.3186954 | 0.05207672 | 0.3188507
[5 empty] | 0.01380128 | 0.3181341 |  |  | 0.01694167 | 0.3199057 | 0.03428527 | 0.3203553 | 0.05172899 | 0.3205114
[5 empty] | 0.01253112 | 0.3197825 |  |  | 0.01672728 | 0.3215632 | 0.03345202 | 0.3220152 | 0.05067686 | 0.3221721
[5 empty] | 0.0132597 | 0.3214308 |  |  | 0.01651143 | 0.3232208 | 0.0331158 | 0.323675 | 0.04972027 | 0.3238328
[5 empty] | 0.01198701 | 0.3230792 |  |  | 0.01609408 | 0.3248783 | 0.03257659 | 0.3253349 | 0.04835917 | 0.3254934
[5 empty] | 0.01171303 | 0.3247276 |  |  | 0.01577523 | 0.3265359 | 0.03153435 | 0.3269948 | 0.04789351 | 0.3271541
[5 empty] | 0.01343775 | 0.3263759 |  |  | 0.01555486 | 0.3281934 | 0.03128903 | 0.3286547 | 0.04622322 | 0.3288148
[5 empty] | 0.01116116 | 0.3280243 |  |  | 0.01513294 | 0.329851 | 0.0304406 | 0.3303145 | 0.04574826 | 0.3304755