## 1
Общество с ограниченной ответственностью "Инженерная геология" (ООО "ИнжГео") | [11 empty] | Общество с ограниченной ответственностью "Инженерная геология" (ООО "ИнжГео")
Юр. адрес: 117279, г. Москва, ул. Миклухо-Маклая, 36 а, этаж 5, пом. XXIII к. 76-84 | [11 empty] | Юр. адрес: 117279, г. Москва, ул. Миклухо-Маклая, 36 а, этаж 5, пом. XXIII к. 76-84 | [8 empty] | нагр |  |  | X0 | Y0 | R |  | нагр |  |  |  | X0 | Y0 | R | нагр |  |  |  | X0 | Y0 | R |  | нагр |  |  |  | X0 | Y0 | R
Телефон/факс +7 (495) 132-30-00, Адрес электронной почты inbox@inj-geo.ru | [11 empty] | Телефон/факс +7 (495) 132-30-00, Адрес электронной почты inbox@inj-geo.ru | [12 empty] | 0 | [7 empty] | 0 | [6 empty] | 0 | [7 empty] | 0
[21 empty] | девиатор | [6 empty] | девиатор | [6 empty] | девиатор | [7 empty] | девиатор
Испытательная лаборатория ООО «ИнжГео» | [11 empty] | Испытательная лаборатория ООО «ИнжГео» | [8 empty] | x0 | Угол | X | Y |  |  |  | x0 |  | Угол | X | Y |  |  | x0 |  | Угол | X | Y |  |  |  | x0 |  | Угол | X | Y
Адрес места осуществления деятельности лаборатории: г. Москва, просп. Вернадского, д. 51, стр. 1 | [11 empty] | Адрес места осуществления деятельности лаборатории: г. Москва, просп. Вернадского, д. 51, стр. 1 | [9 empty] | 0 | [7 empty] | 0 | [6 empty] | 0 | [7 empty] | 0
Телефон +7(910)4557682, E-mail: slg85@mail.ru | [11 empty] | Телефон +7(910)4557682, E-mail: slg85@mail.ru | [9 empty] | 5 | [7 empty] | 5 | [6 empty] | 5 | [7 empty] | 5
[22 empty] | 10 | [7 empty] | 10 | [6 empty] | 10 | [7 empty] | 10
[12 empty] | Протокол испытаний № 13-63/115 от 21-02-2023 | [9 empty] | 15 | [7 empty] | 15 | [6 empty] | 15 | [7 empty] | 15
[22 empty] | 20 | [7 empty] | 20 | [6 empty] | 20 | [7 empty] | 20
[12 empty] | Наименование и адрес заказчика: Переход трубопровода через р. Енисей | [9 empty] | 25 | [7 empty] | 25 | [6 empty] | 25 | [7 empty] | 25
[12 empty] | Наименование объекта: ООО Регионстрой | [9 empty] | 30 | [7 empty] | 30 | [6 empty] | 30 | [7 empty] | 30
Наименование используемого метода/методики: ГОСТ 12248.4-2020 | [11 empty] | Наименование используемого метода/методики: ГОСТ 12248.3-2020 | [9 empty] | 35 | [7 empty] | 35 | [6 empty] | 35 | [7 empty] | 35
Условия проведения испытания: температура окружающей среды (18 - 25)0С, влажность воздуха (40 - 75)% | [11 empty] | Условия проведения испытания: температура окружающей среды (18 - 25)0С, влажность воздуха (40 - 75)% | [9 empty] | 40 | [7 empty] | 40 | [6 empty] | 40 | [7 empty] | 40
[12 empty] | Дата получение объекта подлежащего испытаниям: 25-01-2023 | [9 empty] | 45 | [7 empty] | 45 | [6 empty] | 45 | [7 empty] | 45
[12 empty] | Дата испытания: 25.10.2022-19.11.2115 | [9 empty] | 50 | [7 empty] | 50 | [6 empty] | 50 | [7 empty] | 50
[22 empty] | 55 | [7 empty] | 55 | [6 empty] | 55 | [7 empty] | 55
Испытание грунтов методом трехосного сжатия | [11 empty] | Испытание грунтов методом трехосного сжатия | [9 empty] | 60 | [7 empty] | 60 | [6 empty] | 60 | [7 empty] | 60
[22 empty] | 65 | [7 empty] | 65 | [6 empty] | 65 | [7 empty] | 65
Лабораторный номер: | [6 empty] | We, д.е. = |  |  |  |  | Лабораторный номер: |  | 1150 |  |  |  | We, д.е. = | 0.488766804 |  |  | 70 | [7 empty] | 70 | [6 empty] | 70 | [7 empty] | 70
Номер скважины: | [6 empty] | ρ, г/см3 = |  |  |  |  | Номер скважины: |  | BH-055 |  |  |  | ρ, г/см3 = | 1.52 |  |  | 75 | [7 empty] | 75 | [6 empty] | 75 | [7 empty] | 75
Глубина отбора, м: | [6 empty] | ρs, г/см3 = |  |  |  |  | Глубина отбора, м: |  | 2.6 |  |  |  | ρs, г/см3 = | 2.73 |  |  | 80 | [7 empty] | 80 | [6 empty] | 80 | [7 empty] | 80
Наименование грунта: | [6 empty] | e, д.е. = |  |  |  |  | Наименование грунта: |  | Суглинок, после оттаивания текучий, легкий песчанистый |  |  |  | e, д.е. = | 1.673904 |  |  | 85 | [7 empty] | 85 | [6 empty] | 85 | [7 empty] | 85
Схема проведения опыта: | [6 empty] | IL, д.е. = |  |  |  |  | Схема проведения опыта: |  | КД |  |  |  | IL, д.е. = | 2.293 |  |  | 90 | [7 empty] | 90 | [6 empty] | 90 | [7 empty] | 90
[22 empty] | 95 | [7 empty] | 95 | [6 empty] | 95 | [7 empty] | 95
[22 empty] | 100 | [7 empty] | 100 | [6 empty] | 100 | [7 empty] | 100
Результаты испытаний | [11 empty] | Результаты испытаний | [9 empty] | 105 | [7 empty] | 105 | [6 empty] | 105 | [7 empty] | 105
[22 empty] | 110 | [7 empty] | 110 | [6 empty] | 110 | [7 empty] | 110
[22 empty] | 115 | [7 empty] | 115 | [6 empty] | 115 | [7 empty] | 115
[22 empty] | 120 | [7 empty] | 120 | [6 empty] | 120 | [7 empty] | 120
[22 empty] | 125 | [7 empty] | 125 | [6 empty] | 125 | [7 empty] | 125
[22 empty] | 130 | [7 empty] | 130 | [6 empty] | 130 | [7 empty] | 130
[22 empty] | 135 | [7 empty] | 135 | [6 empty] | 135 | [7 empty] | 135
[22 empty] | 140 | [7 empty] | 140 | [6 empty] | 140 | [7 empty] | 140
[22 empty] | 145 | [7 empty] | 145 | [6 empty] | 145 | [7 empty] | 145
[22 empty] | 150 | [7 empty] | 150 | [6 empty] | 150 | [7 empty] | 150
[22 empty] | 155 | [7 empty] | 155 | [6 empty] | 155 | [7 empty] | 155
[22 empty] | 160 | [7 empty] | 160 | [6 empty] | 160 | [7 empty] | 160
[22 empty] | 165 | [7 empty] | 165 | [6 empty] | 165 | [7 empty] | 165
[22 empty] | 170 | [7 empty] | 170 | [6 empty] | 170 | [7 empty] | 170
[22 empty] | 175 | [7 empty] | 175 | [6 empty] | 175 | [7 empty] | 175
[22 empty] | 180 | [7 empty] | 180 | [6 empty] | 180 | [7 empty] | 180
[13 empty] | Давление в камере, Мпа σ3 | Вертикальная нагрузка, Мпа σ1 | Поровое давление, Мпа u
| K0, д.е. | 0.7580781 |  |  |  |  | Коэфф. Точки | [5 empty] | 0.05 | 0.09727183 | [5 empty] | 1 | [6 empty] | σ3,кПа | σ1,кПа | u, кПа |  |  |  | 4
| q_zg, МПа | 0.03790391 | [10 empty] | 0.15 | 0.2610969 | [27 empty] | δ3, Мпа | δ1-δ3, МПа | δ1, МПа | δ1, КПа
|  |  | Модуль деформации, МПа: | [9 empty] | 0.25 | 0.4249219 | [21 empty] | С, МПа:
|  |  | Е0= |  | Точки модуля (полное напр.), МПа |  |  |  | 0.03790391 | 0.06064625 | [25 empty] | φ, град:
|  |  | E50 = |  | qf (полное напр.), МПа |  |  |  | 0.06193973 | [26 empty] | E, Мпа
|  |  | Коэф. Поперечной деформации, ϑ = | [9 empty] | Эффективные значения угла внутреннего трения и удельного сцепления ϕ', С' | [13 empty] | x | 0
[13 empty] | ϕ', град. = | 14 | [12 empty] | y |  |  |  | С, кПа | φ,°
[13 empty] | С', МПа = | 0.006
| Исполнитель: | [6 empty] | Морозов Д.С. |  |  |  |  | Исполнитель: |  |  |  |  | Морозов Д.С.
| Начальник исп. лаборатории: | [6 empty] | Семиколенова Л.Г. |  |  |  |  | Начальник исп. лаборатории: |  |  |  |  | Семиколенова Л.Г.
Лист 1 , всего листов 2 | [11 empty] | Лист 2 , всего листов 2
Частичное воспроизведение протокола испытаний без письменного разрешения ООО «ИнжГео» ЗАПРЕЩАЕТСЯ | [11 empty] | Частичное воспроизведение протокола испытаний без письменного разрешения ООО «ИнжГео» ЗАПРЕЩАЕТСЯ
[5 empty] | второй график |  | первый график | [9 empty] | К Пуассона
dev50 | epsE50 | ind | devE0 | epsE0 | dev | eps | sigma |  | dev1 | eps1 | dev2 | eps2 | dev3 | eps3 |  | Глины
0.01193973 | 0.008116174 |  |  |  | 0 | 0 |  |  | 0 | 0 | 0 | 0 | 0 | 0 |  | < 0 | 0,20-0,30
ind |  |  |  |  | 0.002711079 | 0.001623007 |  |  | 0.003085201 | 0.001636022 | 0.01114075 | 0.001634967 | 0.01548114 | 0.001641343 |  | 0-0,25 | 0,30-0,38
2 |  |  |  |  | 0.005685586 | 0.002705391 |  |  | 0.0075 | 0.00356875 | 0.0225 | 0.003498775 | 0.0375 | 0.003921703 |  | 0,25< | 0,38-0,45
E0 |  |  |  |  | 0.008720987 | 0.004869021 |  |  | 0.01032955 | 0.004908067 | 0.03014552 | 0.004904902 | 0.04379526 | 0.00492403 |  | Суглинки | 0,35-0,37
epsE0 | devE0 |  |  |  | 0.009552843 | 0.006492028 |  |  | 0.01458023 | 0.00654409 | 0.03848415 | 0.00653987 | 0.05580696 | 0.006565373 |  | Пески и супеси | 0,30-0,35
0.002705391 | 0.005685586 |  |  |  | 0.01193973 | 0.008116174 |  |  | 0.01861432 | 0.008180112 | 0.04620693 | 0.008174837 | 0.06631934 | 0.008206717
[5 empty] | 0.01305124 | 0.009738042 |  |  | 0.02182398 | 0.009816134 | 0.05554844 | 0.01049632 | 0.07606798 | 0.00984806
График E50 |  | График E |  |  | 0.01310054 | 0.01136105 |  |  | 0.02363591 | 0.01070625 | 0.0580376 | 0.01144477 | 0.08746097 | 0.01176511
eps | q | sigma |  |  | 0.01308626 | 0.01298406 |  |  | 0.02647312 | 0.01308818 | 0.06235605 | 0.01307974 | 0.092403 | 0.01313075
Горизонтальная линия E50 |  | Касательная |  |  | 0.01600782 | 0.01460706 |  |  | 0.02858641 | 0.0147242 | 0.06785708 | 0.01471471 | 0.09991519 | 0.01477209
0 |  | a | b |  | 0.01586465 | 0.01623007 |  |  | 0.03058122 | 0.01636022 | 0.07222625 | 0.01634967 | 0.1067025 | 0.01641343
|  |  | 0 |  | 0.01565615 | 0.01785308 |  |  | 0.03235477 | 0.01799625 | 0.07584916 | 0.01798464 | 0.1141233 | 0.01805478
Вертикальная линия E50 |  | p1 и p2 |  |  | 0.01638176 | 0.01947608 |  |  | 0.03390425 | 0.01963227 | 0.07961138 | 0.01961961 | 0.1195356 | 0.01969612
| 0 | 0 |  |  | 0.0170409 | 0.02109909 |  |  | 0.03562684 | 0.02126829 | 0.0829985 | 0.02125458 | 0.1267979 | 0.02133746
[5 empty] | 0.01863299 | 0.0227221 |  |  | 0.03661976 | 0.02290431 | 0.08679609 | 0.02288954 | 0.1320682 | 0.02297881
Касательная линия E50 |  |  |  |  | 0.01815746 | 0.0243451 |  |  | 0.03828019 | 0.02454034 | 0.08928974 | 0.02452451 | 0.1372049 | 0.02462015
0 | 0 | Горизонтальная 1 |  |  | 0.01861372 | 0.02596811 |  |  | 0.03930533 | 0.02617636 | 0.09206503 | 0.02615948 | 0.1417662 | 0.02626149
[5 empty] | 0.0190012 | 0.02759112 |  |  | 0.04029237 | 0.02781238 | 0.09480754 | 0.02779445 | 0.1468103 | 0.02790284
Горизонтальная линия qкр |  |  |  |  | 0.02031937 | 0.02921413 |  |  | 0.04093852 | 0.0294484 | 0.09660285 | 0.02942941 | 0.1490954 | 0.02954418
Горизонтальная линия q |  | Горизонтальная 2 |  |  | 0.01960179 | 0.03083713 |  |  | 0.04154096 | 0.03108443 | 0.09873653 | 0.03106438 | 0.1532799 | 0.03118552
0 |  | 0 |  |  | 0.0208761 | 0.03246014 |  |  | 0.04212124 | 0.03272045 | 0.1000846 | 0.03269935 | 0.155422 | 0.03282687
[5 empty] | 0.0221405 | 0.03408315 |  |  | 0.04297605 | 0.03435647 | 0.1005831 | 0.03433432 | 0.156715 | 0.03446821
Вертикальная линия q |  |  |  |  | 0.02039315 | 0.03570615 |  |  | 0.04361247 | 0.03599249 | 0.1016375 | 0.03596928 | 0.1602475 | 0.03610955
| 0 |  |  |  | 0.02063225 | 0.03732916 |  |  | 0.04372681 | 0.03762852 | 0.1032391 | 0.03760425 | 0.1620057 | 0.0377509
[5 empty] | 0.02285596 | 0.03895217 |  |  | 0.04431538 | 0.03926454 | 0.1049792 | 0.03923922 | 0.1629757 | 0.03939224
[5 empty] | 0.02106248 | 0.04057517 |  |  | 0.04497449 | 0.04090056 | 0.1056491 | 0.04087419 | 0.1658438 | 0.04103358
[5 empty] | 0.02124997 | 0.04219818 |  |  | 0.04530044 | 0.04253658 | 0.1060403 | 0.04250915 | 0.1664963 | 0.04267493
[5 empty] | 0.02241662 | 0.04382119 |  |  | 0.04548955 | 0.0441726 | 0.107044 | 0.04414412 | 0.1686192 | 0.04431627
[5 empty] | 0.0235606 | 0.04544419 |  |  | 0.04603813 | 0.04580863 | 0.1080516 | 0.04577909 | 0.1691989 | 0.04595761
[5 empty] | 0.0226801 | 0.0470672 |  |  | 0.04614248 | 0.04744465 | 0.1087545 | 0.04741406 | 0.1700215 | 0.04759896
[5 empty] | 0.0217733 | 0.04869021 |  |  | 0.04679892 | 0.04908067 | 0.109544 | 0.04904902 | 0.1720732 | 0.0492403
[5 empty] | 0.02283838 | 0.05031322 |  |  | 0.04670374 | 0.05071669 | 0.1103113 | 0.05068399 | 0.1723403 | 0.05088164
[5 empty] | 0.02387946 | 0.05193622 |  |  | 0.04685327 | 0.05235272 | 0.109748 | 0.05231896 | 0.1734089 | 0.05252299
[5 empty] | 0.02187821 | 0.05355923 |  |  | 0.04727183 | 0.05398874 | 0.1110969 | 0.05395393 | 0.1742653 | 0.05416433
[5 empty] | 0.02286422 | 0.05518224 |  |  | 0.04727175 | 0.05562476 | 0.1109957 | 0.05558889 | 0.1749219 | 0.05580567
[5 empty] | 0.02183546 | 0.05680524 |  |  | 0.04685364 | 0.05726078 | 0.1110454 | 0.05722386 | 0.1733048 | 0.05744702
[5 empty] | 0.02379288 | 0.05842825 |  |  | 0.04690521 | 0.05889681 | 0.1104244 | 0.05885883 | 0.174484 | 0.05908836
[5 empty] | 0.02373746 | 0.06005126 |  |  | 0.04682841 | 0.06053283 | 0.1107373 | 0.0604938 | 0.1739536 | 0.0607297
[5 empty] | 0.02367014 | 0.06167426 |  |  | 0.04672518 | 0.06216885 | 0.1102887 | 0.06212876 | 0.174021 | 0.06237105
[5 empty] | 0.02359189 | 0.06329727 |  |  | 0.04659747 | 0.06380487 | 0.109283 | 0.06376373 | 0.1723935 | 0.06401239
[5 empty] | 0.02350367 | 0.06492028 |  |  | 0.04674722 | 0.0654409 | 0.1094249 | 0.0653987 | 0.1724782 | 0.06565373
[5 empty] | 0.02240643 | 0.06654328 |  |  | 0.04627637 | 0.06707692 | 0.109419 | 0.06703367 | 0.1710825 | 0.06729508
[5 empty] | 0.02330114 | 0.06816629 |  |  | 0.04618689 | 0.06871294 | 0.1079698 | 0.06866863 | 0.1704136 | 0.06893642
[5 empty] | 0.02318875 | 0.0697893 |  |  | 0.0459807 | 0.07034896 | 0.1075818 | 0.0703036 | 0.1696788 | 0.07057776
[5 empty] | 0.02107023 | 0.07141231 |  |  | 0.04565975 | 0.07198499 | 0.1077596 | 0.07193857 | 0.1696853 | 0.07221911
[5 empty] | 0.02194653 | 0.07303531 |  |  | 0.04532599 | 0.07362101 | 0.1067079 | 0.07357354 | 0.1694405 | 0.07386045
[5 empty] | 0.02281861 | 0.07465832 |  |  | 0.04508137 | 0.07525703 | 0.1062311 | 0.0752085 | 0.1684516 | 0.07550179
[5 empty] | 0.02068744 | 0.07628133 |  |  | 0.04512783 | 0.07689305 | 0.1055338 | 0.07684347 | 0.1671259 | 0.07714314
[5 empty] | 0.02055396 | 0.07790433 |  |  | 0.04496731 | 0.07852908 | 0.1047206 | 0.07847844 | 0.1663706 | 0.07878448
[5 empty] | 0.02041915 | 0.07952734 |  |  | 0.04470176 | 0.0801651 | 0.104096 | 0.08011341 | 0.1641931 | 0.08042582
[5 empty] | 0.02128396 | 0.08115035 |  |  | 0.04443313 | 0.08180112 | 0.1034646 | 0.08174837 | 0.1641005 | 0.08206717
[5 empty] | 0.02014935 | 0.08277335 |  |  | 0.04406336 | 0.08343714 | 0.103431 | 0.08338334 | 0.1627001 | 0.08370851
[5 empty] | 0.02101628 | 0.08439636 |  |  | 0.04379439 | 0.08507317 | 0.1029997 | 0.08501831 | 0.1628993 | 0.08534985
[5 empty] | 0.02087353 | 0.08601937 |  |  | 0.04362818 | 0.08670919 | 0.1023753 | 0.08665328 | 0.1615052 | 0.0869912
[5 empty] | 0.01971154 | 0.08764238 |  |  | 0.04294965 | 0.08834521 | 0.101613 | 0.08828824 | 0.1608131 | 0.08863254
[5 empty] | 0.01953344 | 0.08926538 |  |  | 0.04293209 | 0.08998123 | 0.09995928 | 0.08992321 | 0.1592006 | 0.09027388
[5 empty] | 0.01934236 | 0.09088839 |  |  | 0.04248115 | 0.09161725 | 0.09952854 | 0.09155818 | 0.1572527 | 0.09191523
[5 empty] | 0.02014142 | 0.0925114 |  |  | 0.04210317 | 0.09325328 | 0.0989357 | 0.09319315 | 0.1563931 | 0.09355657
[5 empty] | 0.02093374 | 0.0941344 |  |  | 0.04150448 | 0.0948893 | 0.09729562 | 0.09482811 | 0.1549455 | 0.09519791
[5 empty] | 0.01872246 | 0.09575741 |  |  | 0.04129143 | 0.09652532 | 0.09632318 | 0.09646308 | 0.1538335 | 0.09683926
[5 empty] | 0.01951069 | 0.09738042 |  |  | 0.04067035 | 0.09816134 | 0.09593324 | 0.09809805 | 0.1525809 | 0.0984806
[5 empty] | 0.01930157 | 0.09900342 |  |  | 0.04064758 | 0.09979737 | 0.09504066 | 0.09973302 | 0.1508114 | 0.1001219
[5 empty] | 0.02009821 | 0.1006264 |  |  | 0.04022946 | 0.1014334 | 0.09406032 | 0.101368 | 0.1486485 | 0.1017633
[5 empty] | 0.01790376 | 0.1022494 |  |  | 0.03952232 | 0.1030694 | 0.09260708 | 0.103003 | 0.1472161 | 0.1034046
[5 empty] | 0.017709 | 0.1038724 |  |  | 0.0394325 | 0.1047054 | 0.0925958 | 0.1046379 | 0.1455377 | 0.105046
[5 empty] | 0.01749614 | 0.1054955 |  |  | 0.03874604 | 0.1063415 | 0.09138231 | 0.1062729 | 0.1445231 | 0.1066873
[5 empty] | 0.01826924 | 0.1071185 |  |  | 0.03862361 | 0.1079775 | 0.09028349 | 0.1079079 | 0.1431118 | 0.1083287
[5 empty] | 0.01703279 | 0.1087415 |  |  | 0.03777234 | 0.1096135 | 0.08931883 | 0.1095428 | 0.1418785 | 0.10997
[5 empty] | 0.01879126 | 0.1103645 |  |  | 0.03730133 | 0.1112495 | 0.08770962 | 0.1111778 | 0.1397572 | 0.1116113
[5 empty] | 0.01854912 | 0.1119875 |  |  | 0.03701963 | 0.1128855 | 0.08627714 | 0.1128128 | 0.1383817 | 0.1132527
[5 empty] | 0.01831084 | 0.1136105 |  |  | 0.03633633 | 0.1145216 | 0.08614267 | 0.1144477 | 0.1357859 | 0.114894
[5 empty] | 0.0180809 | 0.1152335 |  |  | 0.03626049 | 0.1161576 | 0.0845275 | 0.1160827 | 0.1341037 | 0.1165354
[5 empty] | 0.01686378 | 0.1168565 |  |  | 0.03540119 | 0.1177936 | 0.08375289 | 0.1177177 | 0.1319691 | 0.1181767
[5 empty] | 0.01566394 | 0.1184795 |  |  | 0.03506749 | 0.1194296 | 0.08254015 | 0.1193526 | 0.1303159 | 0.1198181
[5 empty] | 0.01548587 | 0.1201025 |  |  | 0.03466849 | 0.1210657 | 0.08101054 | 0.1209876 | 0.128478 | 0.1214594
[5 empty] | 0.01533404 | 0.1217255 |  |  | 0.03421324 | 0.1227017 | 0.08028535 | 0.1226226 | 0.1272893 | 0.1231007
[5 empty] | 0.01721293 | 0.1233485 |  |  | 0.03391081 | 0.1243377 | 0.07948586 | 0.1242575 | 0.1263838 | 0.1247421
[5 empty] | 0.016127 | 0.1249715 |  |  | 0.03397029 | 0.1259737 | 0.08003335 | 0.1258925 | 0.1246953 | 0.1263834
[5 empty] | 0.01708073 | 0.1265945 |  |  | 0.03350075 | 0.1276097 | 0.07864911 | 0.1275275 | 0.1241578 | 0.1280248
[5 empty] | 0.0150745 | 0.1282175 |  |  | 0.03371125 | 0.1292458 | 0.07845442 | 0.1291624 | 0.1249051 | 0.1296661
[5 empty] | 0.01708079 | 0.1298406 |  |  | 0.033601 | 0.1308818 | 0.07913942 | 0.1307974 | 0.1242695 | 0.1313075
[5 empty] | 0.0160934 | 0.1314636 |  |  | 0.0338142 | 0.1325178 | 0.07847276 | 0.1324324 | 0.1242997 | 0.1329488
[5 empty] | 0.01711201 | 0.1330866 |  |  | 0.03354008 | 0.1341538 | 0.07913572 | 0.1340673 | 0.1235781 | 0.1345902
[5 empty] | 0.01513627 | 0.1347096 |  |  | 0.03357796 | 0.1357899 | 0.07942675 | 0.1357023 | 0.1245021 | 0.1362315
[5 empty] | 0.01616586 | 0.1363326 |  |  | 0.03392718 | 0.1374259 | 0.07974427 | 0.1373373 | 0.1238693 | 0.1378728
[5 empty] | 0.01520046 | 0.1379556 |  |  | 0.03358707 | 0.1390619 | 0.07888673 | 0.1389722 | 0.1255772 | 0.1395142
[5 empty] | 0.01623973 | 0.1395786 |  |  | 0.03405697 | 0.1406979 | 0.07895256 | 0.1406072 | 0.1247233 | 0.1411555
[5 empty] | 0.01628335 | 0.1412016 |  |  | 0.03373621 | 0.1423339 | 0.0799402 | 0.1422422 | 0.125505 | 0.1427969
[5 empty] | 0.01633098 | 0.1428246 |  |  | 0.03402413 | 0.14397 | 0.08004809 | 0.1438771 | 0.12542 | 0.1444382
[5 empty] | 0.0173823 | 0.1444476 |  |  | 0.03422005 | 0.145606 | 0.08027465 | 0.1455121 | 0.1261657 | 0.1460796
[5 empty] | 0.01643698 | 0.1460706 |  |  | 0.03412331 | 0.147242 | 0.08011833 | 0.1471471 | 0.1256396 | 0.1477209
[5 empty] | 0.01749796 | 0.1476936 |  |  | 0.03413324 | 0.148878 | 0.08117756 | 0.148782 | 0.1276393 | 0.1493622
[5 empty] | 0.01760406 | 0.1493166 |  |  | 0.0346622 | 0.1505141 | 0.08149077 | 0.150417 | 0.1271656 | 0.1510036
[5 empty] | 0.01575885 | 0.1509396 |  |  | 0.03448931 | 0.1521501 | 0.08194102 | 0.152052 | 0.1286692 | 0.1526449
[5 empty] | 0.01595243 | 0.1525627 |  |  | 0.0348114 | 0.1537861 | 0.08201095 | 0.1536869 | 0.1289523 | 0.1542863
[5 empty] | 0.01717486 | 0.1541857 |  |  | 0.03530833 | 0.1554221 | 0.08305335 | 0.1553219 | 0.1303398 | 0.1559276
[5 empty] | 0.01641621 | 0.1558087 |  |  | 0.03575998 | 0.1570582 | 0.08382102 | 0.1569569 | 0.1315565 | 0.157569
[5 empty] | 0.01866656 | 0.1574317 |  |  | 0.03614622 | 0.1586942 | 0.08506675 | 0.1585918 | 0.134227 | 0.1592103
[5 empty] | 0.01691598 | 0.1590547 |  |  | 0.03664694 | 0.1603302 | 0.08674333 | 0.1602268 | 0.1363764 | 0.1608516
[5 empty] | 0.01815456 | 0.1606777 |  |  | 0.03744199 | 0.1619662 | 0.08730356 | 0.1618618 | 0.1377293 | 0.162493
[5 empty] | 0.01937236 | 0.1623007 |  |  | 0.03801127 | 0.1636022 | 0.08930023 | 0.1634967 | 0.1392106 | 0.1641343
[5 empty] | 0.0175605 | 0.1639237 |  |  | 0.03833464 | 0.1652383 | 0.08998613 | 0.1651317 | 0.140745 | 0.1657757
[5 empty] | 0.01873527 | 0.1655467 |  |  | 0.03839961 | 0.1668743 | 0.09113731 | 0.1667667 | 0.1431602 | 0.167417
[5 empty] | 0.01890578 | 0.1671697 |  |  | 0.03894639 | 0.1685103 | 0.0914505 | 0.1684017 | 0.1436579 | 0.1690584
[5 empty] | 0.01807232 | 0.1687927 |  |  | 0.03918472 | 0.1701463 | 0.09204395 | 0.1700366 | 0.1448234 | 0.1706997
[5 empty] | 0.02023523 | 0.1704157 |  |  | 0.03981525 | 0.1717824 | 0.09281918 | 0.1716716 | 0.1460591 | 0.172341
[5 empty] | 0.01939481 | 0.1720387 |  |  | 0.03993861 | 0.1734184 | 0.09397767 | 0.1733066 | 0.1473673 | 0.1739824
[5 empty] | 0.02055138 | 0.1736617 |  |  | 0.04045544 | 0.1750544 | 0.09442093 | 0.1749415 | 0.1484506 | 0.1756237
[5 empty] | 0.01970526 | 0.1752848 |  |  | 0.04046638 | 0.1766904 | 0.09505044 | 0.1765765 | 0.1498111 | 0.1772651
[5 empty] | 0.01985675 | 0.1769078 |  |  | 0.04077206 | 0.1783264 | 0.09576772 | 0.1782115 | 0.1509515 | 0.1789064
[5 empty] | 0.02100617 | 0.1785308 |  |  | 0.04127313 | 0.1799625 | 0.09647425 | 0.1798464 | 0.1519739 | 0.1805478
[5 empty] | 0.02115385 | 0.1801538 |  |  | 0.04157023 | 0.1815985 | 0.09717153 | 0.1814814 | 0.1525808 | 0.1821891
[5 empty] | 0.02030008 | 0.1817768 |  |  | 0.04176398 | 0.1832345 | 0.09826107 | 0.1831164 | 0.1547746 | 0.1838305
[5 empty] | 0.02145006 | 0.1833998 |  |  | 0.04225555 | 0.1848705 | 0.09934633 | 0.1847513 | 0.1555577 | 0.1854718
[5 empty] | 0.01960827 | 0.1850228 |  |  | 0.04226102 | 0.1865066 | 0.09936615 | 0.1863863 | 0.1563712 | 0.1871131
[5 empty] | 0.0217694 | 0.1866458 |  |  | 0.04287977 | 0.1881426 | 0.1006158 | 0.1880213 | 0.157245 | 0.1887545
[5 empty] | 0.01992804 | 0.1882688 |  |  | 0.04290084 | 0.1897786 | 0.1004694 | 0.1896562 | 0.1591386 | 0.1903958
[5 empty] | 0.02007877 | 0.1898918 |  |  | 0.04321326 | 0.1914146 | 0.1022014 | 0.1912912 | 0.1594111 | 0.1920372
[5 empty] | 0.0222162 | 0.1915148 |  |  | 0.04350607 | 0.1930506 | 0.101986 | 0.1929262 | 0.1616213 | 0.1936785
[5 empty] | 0.02033492 | 0.1931378 |  |  | 0.0439683 | 0.1946867 | 0.1029974 | 0.1945611 | 0.1624285 | 0.1953199
[5 empty] | 0.0224295 | 0.1947608 |  |  | 0.04388898 | 0.1963227 | 0.10341 | 0.1961961 | 0.1625915 | 0.1969612
[5 empty] | 0.02249614 | 0.1963838 |  |  | 0.04435714 | 0.1979587 | 0.104298 | 0.1978311 | 0.1643694 | 0.1986025
[5 empty] | 0.02155426 | 0.1980068 |  |  | 0.04417771 | 0.1995947 | 0.1036788 | 0.199466 | 0.1643448 | 0.2002439
[5 empty] | 0.02261112 | 0.1996299 |  |  | 0.04429272 | 0.2012308 | 0.1042486 | 0.201101 | 0.163574 | 0.2018852
[5 empty] | 0.02166669 | 0.2012529 |  |  | 0.04450516 | 0.2028668 | 0.1050124 | 0.202736 | 0.1648938 | 0.2035266
[5 empty] | 0.02172095 | 0.2028759 |  |  | 0.04471501 | 0.2045028 | 0.1053701 | 0.2043709 | 0.164704 | 0.2051679
[5 empty] | 0.0207739 | 0.2044989 |  |  | 0.04502222 | 0.2061388 | 0.1052216 | 0.2060059 | 0.1652043 | 0.2068093
[5 empty] | 0.02282549 | 0.2061219 |  |  | 0.04482674 | 0.2077748 | 0.1051668 | 0.2076409 | 0.1666947 | 0.2084506
[5 empty] | 0.02287573 | 0.2077449 |  |  | 0.04502855 | 0.2094109 | 0.1053056 | 0.2092758 | 0.167075 | 0.2100919
[5 empty] | 0.02192458 | 0.2093679 |  |  | 0.0452276 | 0.2110469 | 0.105438 | 0.2109108 | 0.1674451 | 0.2117333
[5 empty] | 0.02197203 | 0.2109909 |  |  | 0.04522385 | 0.2126829 | 0.1056637 | 0.2125458 | 0.1666048 | 0.2133746
[5 empty] | 0.02101806 | 0.2126139 |  |  | 0.04521726 | 0.2143189 | 0.1068828 | 0.2141807 | 0.1668539 | 0.215016
[5 empty] | 0.02106264 | 0.2142369 |  |  | 0.04520778 | 0.215955 | 0.1071951 | 0.2158157 | 0.1675923 | 0.2166573
[5 empty] | 0.02310576 | 0.2158599 |  |  | 0.04549539 | 0.217591 | 0.1071006 | 0.2174507 | 0.1675199 | 0.2182987
[5 empty] | 0.02314739 | 0.2174829 |  |  | 0.04578003 | 0.219227 | 0.1064991 | 0.2190856 | 0.1683365 | 0.21994
[5 empty] | 0.02218753 | 0.2191059 |  |  | 0.04586167 | 0.220863 | 0.1077905 | 0.2207206 | 0.1682419 | 0.2215813
[5 empty] | 0.02222614 | 0.2207289 |  |  | 0.04584027 | 0.222499 | 0.1069749 | 0.2223556 | 0.1694361 | 0.2232227
[5 empty] | 0.0212632 | 0.222352 |  |  | 0.04561579 | 0.2241351 | 0.1074519 | 0.2239905 | 0.1695187 | 0.224864
[5 empty] | 0.02129871 | 0.223975 |  |  | 0.04578818 | 0.2257711 | 0.1079216 | 0.2256255 | 0.1703898 | 0.2265054
[5 empty] | 0.02133263 | 0.225598 |  |  | 0.04595741 | 0.2274071 | 0.108384 | 0.2272605 | 0.1702491 | 0.2281467
[5 empty] | 0.02136495 | 0.227221 |  |  | 0.04592343 | 0.2290431 | 0.1075387 | 0.2288954 | 0.1693966 | 0.2297881
[5 empty] | 0.02339565 | 0.228844 |  |  | 0.04598621 | 0.2306792 | 0.1085859 | 0.2305304 | 0.1707319 | 0.2314294
[5 empty] | 0.02342471 | 0.230467 |  |  | 0.04634571 | 0.2323152 | 0.1083253 | 0.2321654 | 0.1710551 | 0.2330707
[5 empty] | 0.0224521 | 0.23209 |  |  | 0.04610188 | 0.2339512 | 0.108157 | 0.2338004 | 0.1708659 | 0.2347121
[5 empty] | 0.02347781 | 0.233713 |  |  | 0.04635468 | 0.2355872 | 0.1086807 | 0.2354353 | 0.1718642 | 0.2363534
[5 empty] | 0.02150182 | 0.235336 |  |  | 0.04610408 | 0.2372232 | 0.1091965 | 0.2370703 | 0.1716498 | 0.2379948
[5 empty] | 0.02352411 | 0.236959 |  |  | 0.04615004 | 0.2388593 | 0.1087041 | 0.2387053 | 0.1708227 | 0.2396361
[5 empty] | 0.02254465 | 0.238582 |  |  | 0.0461925 | 0.2404953 | 0.1092036 | 0.2403402 | 0.1715825 | 0.2412775
[5 empty] | 0.02256344 | 0.240205 |  |  | 0.04633144 | 0.2421313 | 0.1092947 | 0.2419752 | 0.1722293 | 0.2429188
[5 empty] | 0.02258044 | 0.241828 |  |  | 0.04656682 | 0.2437673 | 0.1087775 | 0.2436102 | 0.1715628 | 0.2445602
[5 empty] | 0.02259564 | 0.243451 |  |  | 0.04629858 | 0.2454034 | 0.1088519 | 0.2452451 | 0.1716829 | 0.2462015
[5 empty] | 0.02260902 | 0.245074 |  |  | 0.0463267 | 0.2470394 | 0.1091176 | 0.2468801 | 0.1725894 | 0.2478428
[5 empty] | 0.02162056 | 0.2466971 |  |  | 0.04655113 | 0.2486754 | 0.1096748 | 0.2485151 | 0.1726822 | 0.2494842
[5 empty] | 0.02163024 | 0.2483201 |  |  | 0.04667183 | 0.2503114 | 0.1089231 | 0.25015 | 0.1723612 | 0.2511255
[5 empty] | 0.02363803 | 0.2499431 |  |  | 0.04668876 | 0.2519475 | 0.1094626 | 0.251785 | 0.1730261 | 0.2527669
[5 empty] | 0.02264393 | 0.2515661 |  |  | 0.04660188 | 0.2535835 | 0.1090932 | 0.25342 | 0.1731769 | 0.2544082
[5 empty] | 0.0236479 | 0.2531891 |  |  | 0.04671115 | 0.2552195 | 0.1093147 | 0.2550549 | 0.1719133 | 0.2560496
[5 empty] | 0.02364993 | 0.2548121 |  |  | 0.04681653 | 0.2568555 | 0.1098271 | 0.2566899 | 0.1729353 | 0.2576909
[5 empty] | 0.02164364 | 0.2564351 |  |  | 0.04641692 | 0.2584915 | 0.1097266 | 0.2583249 | 0.1732427 | 0.2593322
[5 empty] | 0.02158671 | 0.2580581 |  |  | 0.04634054 | 0.2601276 | 0.10934 | 0.2599598 | 0.172517 | 0.2609736
[5 empty] | 0.02347647 | 0.2596811 |  |  | 0.04615293 | 0.2617636 | 0.1086931 | 0.2615948 | 0.171171 | 0.2626149
[5 empty] | 0.02131914 | 0.2613041 |  |  | 0.04626667 | 0.2633996 | 0.1081154 | 0.2632298 | 0.1699516 | 0.2642563
[5 empty] | 0.0221209 | 0.2629271 |  |  | 0.04559434 | 0.2650356 | 0.1070365 | 0.2648647 | 0.1695059 | 0.2658976
[5 empty] | 0.02088797 | 0.2645501 |  |  | 0.04544853 | 0.2666717 | 0.1061857 | 0.2664997 | 0.1679808 | 0.267539
[5 empty] | 0.02162656 | 0.2661731 |  |  | 0.04454181 | 0.2683077 | 0.1055927 | 0.2681347 | 0.1658234 | 0.2691803
[5 empty] | 0.02234286 | 0.2677961 |  |  | 0.04418678 | 0.2699437 | 0.1039869 | 0.2697696 | 0.1633807 | 0.2708216
[5 empty] | 0.0200431 | 0.2694192 |  |  | 0.043496 | 0.2715797 | 0.1022979 | 0.2714046 | 0.1619998 | 0.272463
[5 empty] | 0.02073346 | 0.2710422 |  |  | 0.04288207 | 0.2732157 | 0.1011551 | 0.2730396 | 0.1591275 | 0.2741043
[5 empty] | 0.02042015 | 0.2726652 |  |  | 0.04215757 | 0.2748518 | 0.09988818 | 0.2746745 | 0.156511 | 0.2757457
[5 empty] | 0.01910939 | 0.2742882 |  |  | 0.04153507 | 0.2764878 | 0.09792654 | 0.2763095 | 0.1539972 | 0.277387
[5 empty] | 0.01880737 | 0.2759112 |  |  | 0.04092717 | 0.2781238 | 0.09629972 | 0.2779445 | 0.1528333 | 0.2790284
[5 empty] | 0.01852031 | 0.2775342 |  |  | 0.04054643 | 0.2797598 | 0.09553722 | 0.2795794 | 0.1497661 | 0.2806697
[5 empty] | 0.0182544 | 0.2791572 |  |  | 0.04010545 | 0.2813959 | 0.09416857 | 0.2812144 | 0.1476426 | 0.282311
[5 empty] | 0.01800763 | 0.2807802 |  |  | 0.03940868 | 0.2830319 | 0.09280285 | 0.2828494 | 0.1454892 | 0.2839524
[5 empty] | 0.01876106 | 0.2824032 |  |  | 0.03881704 | 0.2846679 | 0.0910481 | 0.2844843 | 0.1439647 | 0.2855937
[5 empty] | 0.01851357 | 0.2840262 |  |  | 0.03842354 | 0.2863039 | 0.09078895 | 0.2861193 | 0.1433331 | 0.2872351
[5 empty] | 0.01726512 | 0.2856492 |  |  | 0.03812813 | 0.2879399 | 0.08912535 | 0.2877543 | 0.1401945 | 0.2888764
[5 empty] | 0.01701571 | 0.2872722 |  |  | 0.03763079 | 0.289576 | 0.08815721 | 0.2893892 | 0.1396488 | 0.2905178
[5 empty] | 0.01876533 | 0.2888952 |  |  | 0.0369315 | 0.291212 | 0.08648446 | 0.2910242 | 0.1365957 | 0.2921591
[5 empty] | 0.01751395 | 0.2905182 |  |  | 0.03663021 | 0.292848 | 0.08620705 | 0.2926592 | 0.1360352 | 0.2938005
[5 empty] | 0.01626157 | 0.2921413 |  |  | 0.0358269 | 0.294484 | 0.08482489 | 0.2942941 | 0.1330672 | 0.2954418
[5 empty] | 0.01600817 | 0.2937643 |  |  | 0.03562154 | 0.2961201 | 0.08303792 | 0.2959291 | 0.1308916 | 0.2970831
[5 empty] | 0.01775373 | 0.2953873 |  |  | 0.0349141 | 0.2977561 | 0.08264607 | 0.2975641 | 0.1301083 | 0.2987245
[5 empty] | 0.01749824 | 0.2970103 |  |  | 0.03470456 | 0.2993921 | 0.08124927 | 0.2991991 | 0.1270171 | 0.3003658
[5 empty] | 0.01724168 | 0.2986333 |  |  | 0.03419287 | 0.3010281 | 0.07934744 | 0.300834 | 0.1255179 | 0.3020072
[5 empty] | 0.01598404 | 0.3002563 |  |  | 0.03327902 | 0.3026641 | 0.07804053 | 0.302469 | 0.1231106 | 0.3036485
[5 empty] | 0.01572531 | 0.3018793 |  |  | 0.03306296 | 0.3043002 | 0.07712845 | 0.304104 | 0.1224952 | 0.3052899
[5 empty] | 0.01546547 | 0.3035023 |  |  | 0.03234468 | 0.3059362 | 0.07571114 | 0.3057389 | 0.1196715 | 0.3069312
[5 empty] | 0.01520451 | 0.3051253 |  |  | 0.03212414 | 0.3075722 | 0.07478852 | 0.3073739 | 0.1184394 | 0.3085725
[5 empty] | 0.0139424 | 0.3067483 |  |  | 0.03120131 | 0.3092082 | 0.07426054 | 0.3090089 | 0.1167987 | 0.3102139
[5 empty] | 0.01367915 | 0.3083713 |  |  | 0.03087616 | 0.3108443 | 0.07202711 | 0.3106438 | 0.1139494 | 0.3118552
[5 empty] | 0.01541472 | 0.3099943 |  |  | 0.03044866 | 0.3124803 | 0.07118818 | 0.3122788 | 0.1120914 | 0.3134966
[5 empty] | 0.01514911 | 0.3116173 |  |  | 0.02991879 | 0.3141163 | 0.07034366 | 0.3139138 | 0.1104245 | 0.3151379
[5 empty] | 0.0138823 | 0.3132403 |  |  | 0.02928651 | 0.3157523 | 0.06829349 | 0.3155487 | 0.1077487 | 0.3167793
[5 empty] | 0.01361429 | 0.3148633 |  |  | 0.02875179 | 0.3173883 | 0.0673376 | 0.3171837 | 0.1071638 | 0.3184206
[5 empty] | 0.01434504 | 0.3164864 |  |  | 0.0280146 | 0.3190244 | 0.06577592 | 0.3188187 | 0.1034697 | 0.3200619
[5 empty] | 0.01207455 | 0.3181094 |  |  | 0.02747492 | 0.3206604 | 0.06440837 | 0.3204536 | 0.1019663 | 0.3217033
[5 empty] | 0.01380281 | 0.3197324 |  |  | 0.02703271 | 0.3222964 | 0.0639349 | 0.3220886 | 0.1002535 | 0.3233446
[5 empty] | 0.01152979 | 0.3213554 |  |  | 0.02678794 | 0.3239324 | 0.06205543 | 0.3237236 | 0.09873114 | 0.324986
[5 empty] | 0.01325549 | 0.3229784 |  |  | 0.02624059 | 0.3255685 | 0.06106988 | 0.3253585 | 0.09629917 | 0.3266273