## 1
Общество с ограниченной ответственностью "Инженерная геология" (ООО "ИнжГео") | [11 empty] | Общество с ограниченной ответственностью "Инженерная геология" (ООО "ИнжГео")
Юр. адрес: 117279, г. Москва, ул. Миклухо-Маклая, 36 а, этаж 5, пом. XXIII к. 76-84 | [11 empty] | Юр. адрес: 117279, г. Москва, ул. Миклухо-Маклая, 36 а, этаж 5, пом. XXIII к. 76-84 | [8 empty] | нагр |  |  | X0 | Y0 | R |  | нагр |  |  |  | X0 | Y0 | R | нагр |  |  |  | X0 | Y0 | R |  | нагр |  |  |  | X0 | Y0 | R
Телефон/факс +7 (495) 132-30-00, Адрес электронной почты inbox@inj-geo.ru | [11 empty] | Телефон/факс +7 (495) 132-30-00, Адрес электронной почты inbox@inj-geo.ru | [12 empty] | 0 | [7 empty] | 0 | [6 empty] | 0 | [7 empty] | 0
[21 empty] | девиатор | [6 empty] | девиатор | [6 empty] | девиатор | [7 empty] | девиатор
Испытательная лаборатория ООО «ИнжГео» | [11 empty] | Испытательная лаборатория ООО «ИнжГео» | [8 empty] | x0 | Угол | X | Y |  |  |  | x0 |  | Угол | X | Y |  |  | x0 |  | Угол | X | Y |  |  |  | x0 |  | Угол | X | Y
Адрес места осуществления деятельности лаборатории: г. Москва, просп. Вернадского, д. 51, стр. 1 | [11 empty] | Адрес места осуществления деятельности лаборатории: г. Москва, просп. Вернадского, д. 51, стр. 1 | [9 empty] | 0 | [7 empty] | 0 | [6 empty] | 0 | [7 empty] | 0
Телефон +7(910)4557682, E-mail: slg85@mail.ru | [11 empty] | Телефон +7(910)4557682, E-mail: slg85@mail.ru | [9 empty] | 5 | [7 empty] | 5 | [6 empty] | 5 | [7 empty] | 5
[22 empty] | 10 | [7 empty] | 10 | [6 empty] | 10 | [7 empty] | 10
[12 empty] | Протокол испытаний № 13-63/120 от 26-02-2023 | [9 empty] | 15 | [7 empty] | 15 | [6 empty] | 15 | [7 empty] | 15
[22 empty] | 20 | [7 empty] | 20 | [6 empty] | 20 | [7 empty] | 20
[12 empty] | Наименование и адрес заказчика: Переход трубопровода через р. Енисей | [9 empty] | 25 | [7 empty] | 25 | [6 empty] | 25 | [7 empty] | 25
[12 empty] | Наименование объекта: ООО Регионстрой | [9 empty] | 30 | [7 empty] | 30 | [6 empty] | 30 | [7 empty] | 30
Наименование используемого метода/методики: ГОСТ 12248.4-2020 | [11 empty] | Наименование используемого метода/методики: ГОСТ 12248.3-2020 | [9 empty] | 35 | [7 empty] | 35 | [6 empty] | 35 | [7 empty] | 35
Условия проведения испытания: температура окружающей среды (18 - 25)0С, влажность воздуха (40 - 75)% | [11 empty] | Условия проведения испытания: температура окружающей среды (18 - 25)0С, влажность воздуха (40 - 75)% | [9 empty] | 40 | [7 empty] | 40 | [6 empty] | 40 | [7 empty] | 40
[12 empty] | Дата получение объекта подлежащего испытаниям: 30-01-2023 | [9 empty] | 45 | [7 empty] | 45 | [6 empty] | 45 | [7 empty] | 45
[12 empty] | Дата испытания: 25.10.2022-19.11.2120 | [9 empty] | 50 | [7 empty] | 50 | [6 empty] | 50 | [7 empty] | 50
[22 empty] | 55 | [7 empty] | 55 | [6 empty] | 55 | [7 empty] | 55
Испытание грунтов методом трехосного сжатия | [11 empty] | Испытание грунтов методом трехосного сжатия | [9 empty] | 60 | [7 empty] | 60 | [6 empty] | 60 | [7 empty] | 60
[22 empty] | 65 | [7 empty] | 65 | [6 empty] | 65 | [7 empty] | 65
Лабораторный номер: | [6 empty] | We, д.е. = |  |  |  |  | Лабораторный номер: |  | 1155 |  |  |  | We, д.е. = | 0.461411258 |  |  | 70 | [7 empty] | 70 | [6 empty] | 70 | [7 empty] | 70
Номер скважины: | [6 empty] | ρ, г/см3 = |  |  |  |  | Номер скважины: |  | BH-057 |  |  |  | ρ, г/см3 = | 1.52 |  |  | 75 | [7 empty] | 75 | [6 empty] | 75 | [7 empty] | 75
Глубина отбора, м: | [6 empty] | ρs, г/см3 = |  |  |  |  | Глубина отбора, м: |  | 2.6 |  |  |  | ρs, г/см3 = | 2.74 |  |  | 80 | [7 empty] | 80 | [6 empty] | 80 | [7 empty] | 80
Наименование грунта: | [6 empty] | e, д.е. = |  |  |  |  | Наименование грунта: |  | Суглинок, после оттаивания текучий, легкий пылеватый |  |  |  | e, д.е. = | 1.634386 |  |  | 85 | [7 empty] | 85 | [6 empty] | 85 | [7 empty] | 85
Схема проведения опыта: | [6 empty] | IL, д.е. = |  |  |  |  | Схема проведения опыта: |  | КД |  |  |  | IL, д.е. = | 2.869 |  |  | 90 | [7 empty] | 90 | [6 empty] | 90 | [7 empty] | 90
[22 empty] | 95 | [7 empty] | 95 | [6 empty] | 95 | [7 empty] | 95
[22 empty] | 100 | [7 empty] | 100 | [6 empty] | 100 | [7 empty] | 100
Результаты испытаний | [11 empty] | Результаты испытаний | [9 empty] | 105 | [7 empty] | 105 | [6 empty] | 105 | [7 empty] | 105
[22 empty] | 110 | [7 empty] | 110 | [6 empty] | 110 | [7 empty] | 110
[22 empty] | 115 | [7 empty] | 115 | [6 empty] | 115 | [7 empty] | 115
[22 empty] | 120 | [7 empty] | 120 | [6 empty] | 120 | [7 empty] | 120
[22 empty] | 125 | [7 empty] | 125 | [6 empty] | 125 | [7 empty] | 125
[22 empty] | 130 | [7 empty] | 130 | [6 empty] | 130 | [7 empty] | 130
[22 empty] | 135 | [7 empty] | 135 | [6 empty] | 135 | [7 empty] | 135
[22 empty] | 140 | [7 empty] | 140 | [6 empty] | 140 | [7 empty] | 140
[22 empty] | 145 | [7 empty] | 145 | [6 empty] | 145 | [7 empty] | 145
[22 empty] | 150 | [7 empty] | 150 | [6 empty] | 150 | [7 empty] | 150
[22 empty] | 155 | [7 empty] | 155 | [6 empty] | 155 | [7 empty] | 155
[22 empty] | 160 | [7 empty] | 160 | [6 empty] | 160 | [7 empty] | 160
[22 empty] | 165 | [7 empty] | 165 | [6 empty] | 165 | [7 empty] | 165
[22 empty] | 170 | [7 empty] | 170 | [6 empty] | 170 | [7 empty] | 170
[22 empty] | 175 | [7 empty] | 175 | [6 empty] | 175 | [7 empty] | 175
[22 empty] | 180 | [7 empty] | 180 | [6 empty] | 180 | [7 empty] | 180
[13 empty] | Давление в камере, Мпа σ3 | Вертикальная нагрузка, Мпа σ1 | Поровое давление, Мпа u
| K0, д.е. | 0.7580781 |  |  |  |  | Коэфф. Точки | [5 empty] | 0.05 | 0.09215206 | [5 empty] | 1 | [6 empty] | σ3,кПа | σ1,кПа | u, кПа |  |  |  | 4
| q_zg, МПа | 0.03790391 | [10 empty] | 0.15 | 0.2559771 | [27 empty] | δ3, Мпа | δ1-δ3, МПа | δ1, МПа | δ1, КПа
|  |  | Модуль деформации, МПа: | [9 empty] | 0.25 | 0.4198022 | [21 empty] | С, МПа:
|  |  | Е0= |  | Точки модуля (полное напр.), МПа |  |  |  | 0.03790391 | 0.06064625 | [25 empty] | φ, град:
|  |  | E50 = |  | qf (полное напр.), МПа |  |  |  | 0.06023405 | [26 empty] | E, Мпа
|  |  | Коэф. Поперечной деформации, ϑ = | [9 empty] | Эффективные значения угла внутреннего трения и удельного сцепления ϕ', С' | [13 empty] | x | 0
[13 empty] | ϕ', град. = | 14 | [12 empty] | y |  |  |  | С, кПа | φ,°
[13 empty] | С', МПа = | 0.004
| Исполнитель: | [6 empty] | Морозов Д.С. |  |  |  |  | Исполнитель: |  |  |  |  | Морозов Д.С.
| Начальник исп. лаборатории: | [6 empty] | Семиколенова Л.Г. |  |  |  |  | Начальник исп. лаборатории: |  |  |  |  | Семиколенова Л.Г.
Лист 1 , всего листов 2 | [11 empty] | Лист 2 , всего листов 2
Частичное воспроизведение протокола испытаний без письменного разрешения ООО «ИнжГео» ЗАПРЕЩАЕТСЯ | [11 empty] | Частичное воспроизведение протокола испытаний без письменного разрешения ООО «ИнжГео» ЗАПРЕЩАЕТСЯ
[5 empty] | второй график |  | первый график | [9 empty] | К Пуассона
dev50 | epsE50 | ind | devE0 | epsE0 | dev | eps | sigma |  | dev1 | eps1 | dev2 | eps2 | dev3 | eps3 |  | Глины
0.01023405 | 0.01065248 |  |  |  | 0 | 0 |  |  | 0 | 0 | 0 | 0 | 0 | 0 |  | < 0 | 0,20-0,30
ind |  |  |  |  | 0.001031836 | 0.001635752 |  |  | 0.00230851 | 0.001652835 | 0.008153572 | 0.001650778 | 0.01345851 | 0.001656551 |  | 0-0,25 | 0,30-0,38
2 |  |  |  |  | 0.005685586 | 0.003550826 |  |  | 0.004956505 | 0.00330567 | 0.01633433 | 0.003301557 | 0.02667297 | 0.003313103 |  | 0,25< | 0,38-0,45
E0 |  |  |  |  | 0.004868247 | 0.004907257 |  |  | 0.0075 | 0.004683984375 | 0.0225 | 0.004547558 | 0.0375 | 0.00493051 |  | Суглинки | 0,35-0,37
epsE0 | devE0 |  |  |  | 0.007025907 | 0.006543009 |  |  | 0.01021392 | 0.00661134 | 0.0305711 | 0.006603113 | 0.04620243 | 0.006626206 |  | Пески и супеси | 0,30-0,35
0.003550826 | 0.005685586 |  |  |  | 0.007977868 | 0.008178761 |  |  | 0.01302799 | 0.008264175 | 0.03617196 | 0.008253891 | 0.05458842 | 0.008282757
[5 empty] | 0.008817342 | 0.009814513 |  |  | 0.01556861 | 0.00991701 | 0.04132829 | 0.00990467 | 0.06299072 | 0.009939309
График E50 |  | График E |  |  | 0.01023405 | 0.01065248 |  |  | 0.01784041 | 0.01156984 | 0.04622516 | 0.01155545 | 0.0715058 | 0.01159586
eps | q | sigma |  |  | 0.01144413 | 0.01308602 |  |  | 0.01994805 | 0.01322268 | 0.05298856 | 0.01364267 | 0.07783012 | 0.01325241
Горизонтальная линия E50 |  | Касательная |  |  | 0.01024509 | 0.01472177 |  |  | 0.02107603 | 0.01405195 | 0.05561266 | 0.014857 | 0.08490109 | 0.01479153
0 |  | a | b |  | 0.01302825 | 0.01635752 |  |  | 0.02337226 | 0.01652835 | 0.06023325 | 0.01650778 | 0.09119503 | 0.01656551
|  |  | 0 |  | 0.01378688 | 0.01799327 |  |  | 0.02526127 | 0.01818118 | 0.06439028 | 0.01815856 | 0.09746081 | 0.01822207
Вертикальная линия E50 |  | p1 и p2 |  |  | 0.01351427 | 0.01962903 |  |  | 0.02660081 | 0.01983402 | 0.06784735 | 0.01980934 | 0.1038866 | 0.01987862
| 0 | 0 |  |  | 0.01420369 | 0.02126478 |  |  | 0.02857851 | 0.02148685 | 0.07236806 | 0.02146012 | 0.1108006 | 0.02153517
[5 empty] | 0.01584841 | 0.02290053 |  |  | 0.02998203 | 0.02313969 | 0.07541603 | 0.0231109 | 0.1172309 | 0.02319172
Касательная линия E50 |  |  |  |  | 0.01444173 | 0.02453628 |  |  | 0.031299 | 0.02479252 | 0.07885484 | 0.02476167 | 0.1227057 | 0.02484827
0 | 0 | Горизонтальная 1 |  |  | 0.01497691 | 0.02617204 |  |  | 0.03241707 | 0.02644536 | 0.08224811 | 0.02641245 | 0.128553 | 0.02650482
[5 empty] | 0.01644723 | 0.02780779 |  |  | 0.03382389 | 0.02809819 | 0.08505943 | 0.02806323 | 0.133201 | 0.02816137
Горизонтальная линия qкр |  |  |  |  | 0.01584598 | 0.02944354 |  |  | 0.03480709 | 0.02975103 | 0.08805241 | 0.02971401 | 0.1386778 | 0.02981793
Горизонтальная линия q |  | Горизонтальная 2 |  |  | 0.01716642 | 0.03107929 |  |  | 0.03575433 | 0.03140386 | 0.09109066 | 0.03136479 | 0.1422116 | 0.03147448
0 |  | 0 |  |  | 0.01741837 | 0.03271504 |  |  | 0.03675325 | 0.0330567 | 0.09203776 | 0.03301557 | 0.1459305 | 0.03313103
[5 empty] | 0.01665834 | 0.0343508 |  |  | 0.03729149 | 0.03470953 | 0.09435734 | 0.03466634 | 0.1495626 | 0.03478758
Вертикальная линия q |  |  |  |  | 0.01889031 | 0.03598655 |  |  | 0.03800663 | 0.03636237 | 0.09533334 | 0.03631712 | 0.1509898 | 0.03644413
| 0 |  |  |  | 0.01711267 | 0.0376223 |  |  | 0.0385036 | 0.0380152 | 0.09607239 | 0.0379679 | 0.1533203 | 0.03810068
[5 empty] | 0.01932383 | 0.03925805 |  |  | 0.03898319 | 0.03966804 | 0.09776599 | 0.03961868 | 0.1562859 | 0.03975723
[5 empty] | 0.0195222 | 0.0408938 |  |  | 0.039242 | 0.04132087 | 0.09930565 | 0.04126946 | 0.1573729 | 0.04141379
[5 empty] | 0.01870616 | 0.04252956 |  |  | 0.03987666 | 0.04297371 | 0.1003829 | 0.04292024 | 0.1590674 | 0.04307034
[5 empty] | 0.01987414 | 0.04416531 |  |  | 0.04028375 | 0.04462654 | 0.1010891 | 0.04457101 | 0.1609558 | 0.04472689
[5 empty] | 0.01802452 | 0.04580106 |  |  | 0.04055989 | 0.04627938 | 0.1017159 | 0.04622179 | 0.1627242 | 0.04638344
[5 empty] | 0.01815572 | 0.04743681 |  |  | 0.04080168 | 0.04793221 | 0.1026548 | 0.04787257 | 0.163559 | 0.04803999
[5 empty] | 0.01826613 | 0.04907257 |  |  | 0.04100573 | 0.04958505 | 0.1036972 | 0.04952335 | 0.1658462 | 0.04969654
[5 empty] | 0.02035416 | 0.05070832 |  |  | 0.04136864 | 0.05123788 | 0.1039346 | 0.05117413 | 0.1657722 | 0.05135309
[5 empty] | 0.01841821 | 0.05234407 |  |  | 0.04158703 | 0.05289072 | 0.1047586 | 0.05282491 | 0.1675233 | 0.05300965
[5 empty] | 0.02046811 | 0.05397982 |  |  | 0.04195749 | 0.05454355 | 0.1047607 | 0.05447568 | 0.1683855 | 0.0546662
[5 empty] | 0.01946804 | 0.05561557 |  |  | 0.04197664 | 0.05619639 | 0.1059771 | 0.05612646 | 0.1685453 | 0.05632275
[5 empty] | 0.01945983 | 0.05725133 |  |  | 0.04215206 | 0.05784922 | 0.1058649 | 0.05777724 | 0.1698022 | 0.0579793
[5 empty] | 0.01943853 | 0.05888708 |  |  | 0.04184981 | 0.05950206 | 0.1049642 | 0.05942802 | 0.1686021 | 0.05963585
[5 empty] | 0.02040496 | 0.06052283 |  |  | 0.04202429 | 0.06115489 | 0.105386 | 0.0610788 | 0.1684407 | 0.0612924
[5 empty] | 0.01935998 | 0.06215858 |  |  | 0.04207177 | 0.06280773 | 0.104741 | 0.06272958 | 0.1679674 | 0.06294896
[5 empty] | 0.01830442 | 0.06379434 |  |  | 0.04179404 | 0.06446056 | 0.1047337 | 0.06438035 | 0.1683895 | 0.06460551
[5 empty] | 0.01923913 | 0.06543009 |  |  | 0.04189288 | 0.0661134 | 0.1050686 | 0.06603113 | 0.1689142 | 0.06626206
[5 empty] | 0.01816494 | 0.06706584 |  |  | 0.04177009 | 0.06776623 | 0.1049501 | 0.06768191 | 0.1680487 | 0.06791861
[5 empty] | 0.02008271 | 0.06870159 |  |  | 0.04132746 | 0.06941907 | 0.1041827 | 0.06933269 | 0.1670004 | 0.06957516
[5 empty] | 0.01899327 | 0.07033734 |  |  | 0.04116676 | 0.0710719 | 0.1032709 | 0.07098347 | 0.1660765 | 0.07123171
[5 empty] | 0.01789747 | 0.0719731 |  |  | 0.0409898 | 0.07272474 | 0.1036191 | 0.07263425 | 0.1657842 | 0.07288826
[5 empty] | 0.01979614 | 0.07360885 |  |  | 0.04109837 | 0.07437757 | 0.1030319 | 0.07428502 | 0.1657307 | 0.07454482
[5 empty] | 0.01769013 | 0.0752446 |  |  | 0.04079423 | 0.07603041 | 0.1022138 | 0.0759358 | 0.1640235 | 0.07620137
[5 empty] | 0.01958028 | 0.07688035 |  |  | 0.0405792 | 0.07768324 | 0.1018691 | 0.07758658 | 0.1636696 | 0.07785792
[5 empty] | 0.01746744 | 0.07851611 |  |  | 0.04015506 | 0.07933608 | 0.1013025 | 0.07923736 | 0.1631763 | 0.07951447
[5 empty] | 0.01935243 | 0.08015186 |  |  | 0.04002359 | 0.08098891 | 0.1006183 | 0.08088814 | 0.161651 | 0.08117102
[5 empty] | 0.01923611 | 0.08178761 |  |  | 0.03988658 | 0.08264175 | 0.1000211 | 0.08253891 | 0.1612008 | 0.08282757
[5 empty] | 0.01911933 | 0.08342336 |  |  | 0.03964582 | 0.08429458 | 0.0989153 | 0.08418969 | 0.160333 | 0.08448412
[5 empty] | 0.01900291 | 0.08505911 |  |  | 0.03910311 | 0.08594742 | 0.09870542 | 0.08584047 | 0.1582549 | 0.08614068
[5 empty] | 0.0178877 | 0.08669487 |  |  | 0.03926023 | 0.08760025 | 0.09809594 | 0.08749125 | 0.1578738 | 0.08779723
[5 empty] | 0.01776675 | 0.08833062 |  |  | 0.03901896 | 0.08925309 | 0.09719133 | 0.08914203 | 0.1567967 | 0.08945378
[5 empty] | 0.0166289 | 0.08996637 |  |  | 0.03837832 | 0.09090592 | 0.09688021 | 0.09079281 | 0.1562311 | 0.09111033
[5 empty] | 0.01647666 | 0.09160212 |  |  | 0.03830852 | 0.09255876 | 0.09588682 | 0.09244358 | 0.1542899 | 0.09276688
[5 empty] | 0.01731279 | 0.09323788 |  |  | 0.03780563 | 0.09421159 | 0.09581306 | 0.09409436 | 0.1535073 | 0.09442343
[5 empty] | 0.01814001 | 0.09487363 |  |  | 0.03767548 | 0.09586443 | 0.0942735 | 0.09574514 | 0.1528068 | 0.09607998
[5 empty] | 0.01696108 | 0.09650938 |  |  | 0.0375239 | 0.09751726 | 0.09338276 | 0.09739592 | 0.1507122 | 0.09773654
[5 empty] | 0.01677874 | 0.09814513 |  |  | 0.03685671 | 0.0991701 | 0.09285543 | 0.0990467 | 0.1501469 | 0.09939309
[5 empty] | 0.01559573 | 0.09978088 |  |  | 0.03657975 | 0.1008229 | 0.0918061 | 0.1006975 | 0.1481348 | 0.1010496
[5 empty] | 0.0174148 | 0.1014166 |  |  | 0.03599883 | 0.1024758 | 0.09104938 | 0.1023483 | 0.1461993 | 0.1027062
[5 empty] | 0.01523868 | 0.1030524 |  |  | 0.0358198 | 0.1041286 | 0.09029985 | 0.103999 | 0.1445641 | 0.1043627
[5 empty] | 0.01707012 | 0.1046881 |  |  | 0.03524846 | 0.1057814 | 0.08917213 | 0.1056498 | 0.143153 | 0.1060193
[5 empty] | 0.01690256 | 0.1063239 |  |  | 0.03499066 | 0.1074343 | 0.08788079 | 0.1073006 | 0.1424894 | 0.1076758
[5 empty] | 0.01571936 | 0.1079596 |  |  | 0.03484728 | 0.1090871 | 0.08691549 | 0.1089514 | 0.1399959 | 0.1093324
[5 empty] | 0.01452378 | 0.1095954 |  |  | 0.03447814 | 0.1107399 | 0.08577503 | 0.1106021 | 0.1382471 | 0.1109889
[5 empty] | 0.01531972 | 0.1112311 |  |  | 0.03407982 | 0.1123928 | 0.08516483 | 0.1122529 | 0.1379703 | 0.1126455
[5 empty] | 0.01511113 | 0.1128669 |  |  | 0.03376065 | 0.1140456 | 0.08370579 | 0.1139037 | 0.1364991 | 0.114302
[5 empty] | 0.01390193 | 0.1145027 |  |  | 0.033129 | 0.1156984 | 0.08351879 | 0.1155545 | 0.1336676 | 0.1159586
[5 empty] | 0.01469604 | 0.1161384 |  |  | 0.03249319 | 0.1173513 | 0.08182473 | 0.1172053 | 0.1327095 | 0.1176152
[5 empty] | 0.0134974 | 0.1177742 |  |  | 0.03216157 | 0.1190041 | 0.08074452 | 0.118856 | 0.1298586 | 0.1192717
[5 empty] | 0.01530992 | 0.1194099 |  |  | 0.03184249 | 0.120657 | 0.07959903 | 0.1205068 | 0.1287488 | 0.1209283
[5 empty] | 0.01413754 | 0.1210457 |  |  | 0.03154427 | 0.1223098 | 0.07890918 | 0.1221576 | 0.1270138 | 0.1225848
[5 empty] | 0.01498417 | 0.1226814 |  |  | 0.03127528 | 0.1239626 | 0.07849586 | 0.1238084 | 0.1256876 | 0.1242414
[5 empty] | 0.01385376 | 0.1243172 |  |  | 0.03094384 | 0.1256155 | 0.07757996 | 0.1254592 | 0.123504 | 0.1258979
[5 empty] | 0.01375021 | 0.1259529 |  |  | 0.03045831 | 0.1272683 | 0.07608237 | 0.1271099 | 0.1224968 | 0.1275545
[5 empty] | 0.01367747 | 0.1275887 |  |  | 0.03042701 | 0.1289211 | 0.075924 | 0.1287607 | 0.1221998 | 0.129211
[5 empty] | 0.01363946 | 0.1292244 |  |  | 0.0299583 | 0.130574 | 0.07552574 | 0.1304115 | 0.1210469 | 0.1308676
[5 empty] | 0.01463547 | 0.1308602 |  |  | 0.02986052 | 0.1322268 | 0.07550848 | 0.1320623 | 0.1204719 | 0.1325241
[5 empty] | 0.01264129 | 0.1324959 |  |  | 0.0300392 | 0.1338796 | 0.07537642 | 0.133713 | 0.1206086 | 0.1341807
[5 empty] | 0.0136526 | 0.1341317 |  |  | 0.02974865 | 0.1355325 | 0.07510453 | 0.1353638 | 0.1214339 | 0.1358372
[5 empty] | 0.01266909 | 0.1357674 |  |  | 0.02976975 | 0.1371853 | 0.07576164 | 0.1370146 | 0.121107 | 0.1374938
[5 empty] | 0.01369049 | 0.1374032 |  |  | 0.0298019 | 0.1388381 | 0.07524622 | 0.1386654 | 0.1215254 | 0.1391503
[5 empty] | 0.01471651 | 0.1390389 |  |  | 0.03004448 | 0.140491 | 0.07575675 | 0.1403162 | 0.1211867 | 0.1408069
[5 empty] | 0.01274685 | 0.1406747 |  |  | 0.03029688 | 0.1421438 | 0.07619168 | 0.1419669 | 0.1211884 | 0.1424634
[5 empty] | 0.01278122 | 0.1423104 |  |  | 0.03035848 | 0.1437966 | 0.07574948 | 0.1436177 | 0.122028 | 0.14412
[5 empty] | 0.01481935 | 0.1439462 |  |  | 0.03042868 | 0.1454495 | 0.07642861 | 0.1452685 | 0.1216029 | 0.1457765
[5 empty] | 0.01286093 | 0.1455819 |  |  | 0.03010685 | 0.1471023 | 0.07612754 | 0.1469193 | 0.1213107 | 0.1474331
[5 empty] | 0.01490569 | 0.1472177 |  |  | 0.03059239 | 0.1487551 | 0.07694474 | 0.14857 | 0.122649 | 0.1490896
[5 empty] | 0.01295333 | 0.1488534 |  |  | 0.03068468 | 0.150408 | 0.07717866 | 0.1502208 | 0.1235152 | 0.1507462
[5 empty] | 0.01500963 | 0.1504892 |  |  | 0.03048311 | 0.1520608 | 0.07722777 | 0.1518716 | 0.1237068 | 0.1524027
[5 empty] | 0.01410875 | 0.152125 |  |  | 0.03049475 | 0.1537137 | 0.07722529 | 0.1535224 | 0.1242258 | 0.1540593
[5 empty] | 0.01524882 | 0.1537607 |  |  | 0.03079131 | 0.1553665 | 0.07825048 | 0.1551732 | 0.1240242 | 0.1557158
[5 empty] | 0.01542114 | 0.1553965 |  |  | 0.03107575 | 0.1570193 | 0.07878999 | 0.1568239 | 0.124796 | 0.1573724
[5 empty] | 0.015617 | 0.1570322 |  |  | 0.03142956 | 0.1586722 | 0.07989749 | 0.1584747 | 0.1273659 | 0.1590289
[5 empty] | 0.01382768 | 0.158668 |  |  | 0.03213425 | 0.160325 | 0.08002663 | 0.1601255 | 0.1280591 | 0.1606855
[5 empty] | 0.01504448 | 0.1603037 |  |  | 0.0323713 | 0.1619778 | 0.08143105 | 0.1617763 | 0.1308003 | 0.162342
[5 empty] | 0.01525868 | 0.1619395 |  |  | 0.03262222 | 0.1636307 | 0.08246441 | 0.1634271 | 0.1312147 | 0.1639986
[5 empty] | 0.01546158 | 0.1635752 |  |  | 0.03326849 | 0.1652835 | 0.08408035 | 0.1650778 | 0.1340272 | 0.1656551
[5 empty] | 0.01464447 | 0.165211 |  |  | 0.03379162 | 0.1669363 | 0.08503252 | 0.1667286 | 0.1351626 | 0.1673117
[5 empty] | 0.01580218 | 0.1668467 |  |  | 0.0340731 | 0.1685892 | 0.08597458 | 0.1683794 | 0.1362461 | 0.1689682
[5 empty] | 0.01595225 | 0.1684825 |  |  | 0.03450164 | 0.170242 | 0.08638898 | 0.1700302 | 0.1381108 | 0.1706248
[5 empty] | 0.01509866 | 0.1701182 |  |  | 0.03481389 | 0.1718948 | 0.08697069 | 0.1716809 | 0.1402785 | 0.1722814
[5 empty] | 0.0152417 | 0.171754 |  |  | 0.03521847 | 0.1735477 | 0.08783333 | 0.1733317 | 0.1405146 | 0.1739379
[5 empty] | 0.01538164 | 0.1733897 |  |  | 0.03531597 | 0.1752005 | 0.08887838 | 0.1749825 | 0.1417215 | 0.1755945
[5 empty] | 0.01651876 | 0.1750255 |  |  | 0.03560696 | 0.1768533 | 0.0897073 | 0.1766333 | 0.1427016 | 0.177251
[5 empty] | 0.01565334 | 0.1766612 |  |  | 0.03569205 | 0.1785062 | 0.09012156 | 0.1782841 | 0.1448573 | 0.1789076
[5 empty] | 0.01678564 | 0.178297 |  |  | 0.03637181 | 0.180159 | 0.09142264 | 0.1799348 | 0.144791 | 0.1805641
[5 empty] | 0.01691595 | 0.1799327 |  |  | 0.03654684 | 0.1818118 | 0.091512 | 0.1815856 | 0.147205 | 0.1822207
[5 empty] | 0.01604454 | 0.1815685 |  |  | 0.03671771 | 0.1834647 | 0.09249112 | 0.1832364 | 0.1484018 | 0.1838772
[5 empty] | 0.0161717 | 0.1832042 |  |  | 0.03708502 | 0.1851175 | 0.09306146 | 0.1848872 | 0.1484837 | 0.1855338
[5 empty] | 0.01829794 | 0.18484 |  |  | 0.03734936 | 0.1867704 | 0.0938245 | 0.1865379 | 0.1490531 | 0.1871903
[5 empty] | 0.01843029 | 0.1864758 |  |  | 0.03731254 | 0.1884232 | 0.09448714 | 0.1881887 | 0.1501131 | 0.1888469
[5 empty] | 0.01756833 | 0.1881115 |  |  | 0.03768985 | 0.190076 | 0.09458751 | 0.1898395 | 0.1526199 | 0.1905034
[5 empty] | 0.01870731 | 0.1897473 |  |  | 0.03817789 | 0.1917289 | 0.09611213 | 0.1914903 | 0.1528778 | 0.19216
[5 empty] | 0.01784248 | 0.191383 |  |  | 0.03836657 | 0.1933817 | 0.09663576 | 0.1931411 | 0.1550459 | 0.1938165
[5 empty] | 0.0189691 | 0.1930188 |  |  | 0.03874581 | 0.1950345 | 0.09703314 | 0.1947918 | 0.1547833 | 0.1954731
[5 empty] | 0.01908241 | 0.1946545 |  |  | 0.03900553 | 0.1966874 | 0.09797899 | 0.1964426 | 0.1557492 | 0.1971296
[5 empty] | 0.01717768 | 0.1962903 |  |  | 0.03923564 | 0.1983402 | 0.09824808 | 0.1980934 | 0.1569026 | 0.1987862
[5 empty] | 0.01825015 | 0.197926 |  |  | 0.03942606 | 0.199993 | 0.09941513 | 0.1997442 | 0.1587026 | 0.2004427
[5 empty] | 0.01830223 | 0.1995618 |  |  | 0.0392667 | 0.2016459 | 0.09915489 | 0.201395 | 0.1587084 | 0.2020993
[5 empty] | 0.018352 | 0.2011975 |  |  | 0.03967238 | 0.2032987 | 0.09911898 | 0.2030457 | 0.1592442 | 0.2037558
[5 empty] | 0.01840067 | 0.2028333 |  |  | 0.03977547 | 0.2049515 | 0.09927729 | 0.2046965 | 0.160262 | 0.2054124
[5 empty] | 0.01844821 | 0.204469 |  |  | 0.03957622 | 0.2066044 | 0.09962973 | 0.2063473 | 0.1607703 | 0.2070689
[5 empty] | 0.01849461 | 0.2061048 |  |  | 0.0400746 | 0.2082572 | 0.1000762 | 0.2079981 | 0.1600691 | 0.2087255
[5 empty] | 0.01953985 | 0.2077405 |  |  | 0.03977057 | 0.20991 | 0.1009166 | 0.2096488 | 0.1612582 | 0.210382
[5 empty] | 0.01758391 | 0.2093763 |  |  | 0.04006409 | 0.2115629 | 0.1004509 | 0.2112996 | 0.1621373 | 0.2120386
[5 empty] | 0.01962677 | 0.211012 |  |  | 0.04025512 | 0.2132157 | 0.101479 | 0.2129504 | 0.1620065 | 0.2136951
[5 empty] | 0.01766843 | 0.2126478 |  |  | 0.04004363 | 0.2148685 | 0.1008007 | 0.2146012 | 0.1613654 | 0.2153517
[5 empty] | 0.01770885 | 0.2142835 |  |  | 0.04042958 | 0.2165214 | 0.1010159 | 0.216252 | 0.162214 | 0.2170082
[5 empty] | 0.01774803 | 0.2159193 |  |  | 0.04061294 | 0.2181742 | 0.1017247 | 0.2179027 | 0.1634522 | 0.2186648
[5 empty] | 0.01778594 | 0.217555 |  |  | 0.04059366 | 0.2198271 | 0.1023268 | 0.2195535 | 0.1633797 | 0.2203213
[5 empty] | 0.01882257 | 0.2191908 |  |  | 0.04077171 | 0.2214799 | 0.1023223 | 0.2212043 | 0.1639964 | 0.2219779
[5 empty] | 0.0198579 | 0.2208265 |  |  | 0.04064706 | 0.2231327 | 0.1018109 | 0.2228551 | 0.1633022 | 0.2236344
[5 empty] | 0.01889191 | 0.2224623 |  |  | 0.04061966 | 0.2247856 | 0.1028927 | 0.2245058 | 0.1643969 | 0.225291
[5 empty] | 0.01892459 | 0.2240981 |  |  | 0.04088947 | 0.2264384 | 0.1026674 | 0.2261566 | 0.1645804 | 0.2269475
[5 empty] | 0.01995591 | 0.2257338 |  |  | 0.04065647 | 0.2280912 | 0.1027351 | 0.2278074 | 0.1645524 | 0.2286041
[5 empty] | 0.01798587 | 0.2273696 |  |  | 0.04092061 | 0.2297441 | 0.1032956 | 0.2294582 | 0.164013 | 0.2302607
[5 empty] | 0.02001444 | 0.2290053 |  |  | 0.04118186 | 0.2313969 | 0.1034489 | 0.231109 | 0.1656618 | 0.2319172
[5 empty] | 0.0200416 | 0.2306411 |  |  | 0.04094018 | 0.2330497 | 0.1033948 | 0.2327597 | 0.1649988 | 0.2335738
[5 empty] | 0.01806735 | 0.2322768 |  |  | 0.04099553 | 0.2347026 | 0.1031332 | 0.2344105 | 0.1649239 | 0.2352303
[5 empty] | 0.02009165 | 0.2339126 |  |  | 0.04104787 | 0.2363554 | 0.1037641 | 0.2360613 | 0.1661368 | 0.2368869
[5 empty] | 0.0181145 | 0.2355483 |  |  | 0.04139718 | 0.2380082 | 0.1038874 | 0.2377121 | 0.1653374 | 0.2385434
[5 empty] | 0.01813587 | 0.2371841 |  |  | 0.0410434 | 0.2396611 | 0.104203 | 0.2393629 | 0.1658255 | 0.2402
[5 empty] | 0.01915575 | 0.2388198 |  |  | 0.04108651 | 0.2413139 | 0.1039107 | 0.2410136 | 0.1661011 | 0.2418565
[5 empty] | 0.02017412 | 0.2404556 |  |  | 0.04152646 | 0.2429667 | 0.1043105 | 0.2426644 | 0.1671639 | 0.2435131
[5 empty] | 0.02019097 | 0.2420913 |  |  | 0.04136323 | 0.2446196 | 0.1042023 | 0.2443152 | 0.1670138 | 0.2451696
[5 empty] | 0.01820627 | 0.2437271 |  |  | 0.04119677 | 0.2462724 | 0.103686 | 0.245966 | 0.1665507 | 0.2468262
[5 empty] | 0.01822 | 0.2453628 |  |  | 0.04152704 | 0.2479252 | 0.1039615 | 0.2476167 | 0.1673744 | 0.2484827
[5 empty] | 0.01923216 | 0.2469986 |  |  | 0.04135401 | 0.2495781 | 0.1043287 | 0.2492675 | 0.1662848 | 0.2501393
[5 empty] | 0.02024273 | 0.2486343 |  |  | 0.04167765 | 0.2512309 | 0.1039876 | 0.2509183 | 0.1672817 | 0.2517958
[5 empty] | 0.01925168 | 0.2502701 |  |  | 0.0412979 | 0.2528838 | 0.1043379 | 0.2525691 | 0.1665649 | 0.2534524
[5 empty] | 0.02025899 | 0.2519058 |  |  | 0.04141475 | 0.2545366 | 0.1047798 | 0.2542199 | 0.1668343 | 0.2551089
[5 empty] | 0.02026466 | 0.2535416 |  |  | 0.04172814 | 0.2561894 | 0.1047129 | 0.2558706 | 0.1678898 | 0.2567655
[5 empty] | 0.02026866 | 0.2551773 |  |  | 0.04143805 | 0.2578423 | 0.1039373 | 0.2575214 | 0.1668312 | 0.258422
[5 empty] | 0.02027098 | 0.2568131 |  |  | 0.04174443 | 0.2594951 | 0.1039529 | 0.2591722 | 0.1676583 | 0.2600786
[5 empty] | 0.01827109 | 0.2584488 |  |  | 0.04144726 | 0.2611479 | 0.1040595 | 0.260823 | 0.166671 | 0.2617351
[5 empty] | 0.02023768 | 0.2600846 |  |  | 0.04151895 | 0.2628008 | 0.104778 | 0.2624737 | 0.1665842 | 0.2633917
[5 empty] | 0.01815617 | 0.2617204 |  |  | 0.04158926 | 0.2644536 | 0.1037401 | 0.2641245 | 0.1675967 | 0.2650482
[5 empty] | 0.02003199 | 0.2633561 |  |  | 0.0410652 | 0.2661064 | 0.1030668 | 0.2657753 | 0.1661232 | 0.2667048
[5 empty] | 0.01987059 | 0.2649919 |  |  | 0.04065833 | 0.2677593 | 0.1022872 | 0.2674261 | 0.1650107 | 0.2683613
[5 empty] | 0.01967741 | 0.2666276 |  |  | 0.04058023 | 0.2694121 | 0.1018304 | 0.2690769 | 0.163906 | 0.2700179
[5 empty] | 0.01745791 | 0.2682634 |  |  | 0.03994246 | 0.2710649 | 0.1009252 | 0.2707276 | 0.1612561 | 0.2716744
[5 empty] | 0.01721752 | 0.2698991 |  |  | 0.0396566 | 0.2727178 | 0.09900063 | 0.2723784 | 0.1593079 | 0.273331
[5 empty] | 0.01796169 | 0.2715349 |  |  | 0.03913421 | 0.2743706 | 0.09818569 | 0.2740292 | 0.1573083 | 0.2749875
[5 empty] | 0.01869587 | 0.2731706 |  |  | 0.03838686 | 0.2760234 | 0.09640936 | 0.27568 | 0.1546042 | 0.2766441
[5 empty] | 0.01842551 | 0.2748064 |  |  | 0.03792612 | 0.2776763 | 0.0949006 | 0.2773308 | 0.1521426 | 0.2783006
[5 empty] | 0.01615604 | 0.2764421 |  |  | 0.03746356 | 0.2793291 | 0.09388839 | 0.2789815 | 0.1511704 | 0.2799572
[5 empty] | 0.01689291 | 0.2780779 |  |  | 0.03661076 | 0.2809819 | 0.09300171 | 0.2806323 | 0.1490344 | 0.2816137
[5 empty] | 0.01564157 | 0.2797136 |  |  | 0.03627926 | 0.2826348 | 0.09096955 | 0.2822831 | 0.1461817 | 0.2832703
[5 empty] | 0.01640746 | 0.2813494 |  |  | 0.03588066 | 0.2842876 | 0.09042087 | 0.2839339 | 0.1444591 | 0.2849268
[5 empty] | 0.01519245 | 0.2829851 |  |  | 0.03522489 | 0.2859405 | 0.08887941 | 0.2855846 | 0.1427098 | 0.2865834
[5 empty] | 0.01697961 | 0.2846209 |  |  | 0.03468243 | 0.2875933 | 0.08716825 | 0.2872354 | 0.1408238 | 0.28824
[5 empty] | 0.01576596 | 0.2862566 |  |  | 0.03453828 | 0.2892461 | 0.08645284 | 0.2888862 | 0.139331 | 0.2898965
[5 empty] | 0.01455148 | 0.2878924 |  |  | 0.03409241 | 0.290899 | 0.08513311 | 0.290537 | 0.1375312 | 0.2915531
[5 empty] | 0.01433618 | 0.2895281 |  |  | 0.03344478 | 0.2925518 | 0.08430898 | 0.2921878 | 0.1360243 | 0.2932096
[5 empty] | 0.01612002 | 0.2911639 |  |  | 0.03319538 | 0.2942046 | 0.08268039 | 0.2938385 | 0.1338102 | 0.2948662
[5 empty] | 0.013903 | 0.2927996 |  |  | 0.03274417 | 0.2958575 | 0.08234727 | 0.2954893 | 0.1322889 | 0.2965227
[5 empty] | 0.01468511 | 0.2944354 |  |  | 0.03239112 | 0.2975103 | 0.08110955 | 0.2971401 | 0.1292601 | 0.2981793
[5 empty] | 0.01446633 | 0.2960711 |  |  | 0.03183622 | 0.2991631 | 0.07966717 | 0.2987909 | 0.1282238 | 0.2998358
[5 empty] | 0.01524665 | 0.2977069 |  |  | 0.03107943 | 0.300816 | 0.07912005 | 0.3004417 | 0.1255798 | 0.3014924
[5 empty] | 0.01502605 | 0.2993427 |  |  | 0.03072073 | 0.3024688 | 0.07716812 | 0.3020924 | 0.1237282 | 0.3031489
[5 empty] | 0.01480453 | 0.3009784 |  |  | 0.03046008 | 0.3041216 | 0.07661133 | 0.3037432 | 0.1221686 | 0.3048055
[5 empty] | 0.01458208 | 0.3026142 |  |  | 0.02979746 | 0.3057745 | 0.07464959 | 0.305394 | 0.1206011 | 0.306462
[5 empty] | 0.01335867 | 0.3042499 |  |  | 0.02963284 | 0.3074273 | 0.07378284 | 0.3070448 | 0.1180255 | 0.3081186
[5 empty] | 0.01213429 | 0.3058857 |  |  | 0.0290662 | 0.3090801 | 0.07271101 | 0.3086955 | 0.1167418 | 0.3097751
[5 empty] | 0.01390894 | 0.3075214 |  |  | 0.02869751 | 0.310733 | 0.07153403 | 0.3103463 | 0.1147497 | 0.3114317
[5 empty] | 0.01168259 | 0.3091572 |  |  | 0.02822674 | 0.3123858 | 0.07005184 | 0.3119971 | 0.1122492 | 0.3130882
[5 empty] | 0.01145525 | 0.3107929 |  |  | 0.02745386 | 0.3140386 | 0.06876436 | 0.3136479 | 0.1113402 | 0.3147448
[5 empty] | 0.01322689 | 0.3124287 |  |  | 0.02697885 | 0.3156915 | 0.06767153 | 0.3152987 | 0.1088225 | 0.3164013
[5 empty] | 0.01299749 | 0.3140644 |  |  | 0.02670167 | 0.3173443 | 0.06717327 | 0.3169494 | 0.1074961 | 0.3180579
[5 empty] | 0.01176706 | 0.3157002 |  |  | 0.02602231 | 0.3189972 | 0.06536953 | 0.3186002 | 0.1045609 | 0.3197144
[5 empty] | 0.01253557 | 0.3173359 |  |  | 0.02584072 | 0.32065 | 0.06446022 | 0.320251 | 0.1037167 | 0.321371
[5 empty] | 0.01130301 | 0.3189717 |  |  | 0.0253569 | 0.3223028 | 0.06304529 | 0.3219018 | 0.1011634 | 0.3230275
[5 empty] | 0.01206938 | 0.3206074 |  |  | 0.0247708 | 0.3239557 | 0.06222466 | 0.3235525 | 0.0998009 | 0.3246841
[5 empty] | 0.01083464 | 0.3222432 |  |  | 0.02398241 | 0.3256085 | 0.06089826 | 0.3252033 | 0.09802911 | 0.3263406
[5 empty] | 0.01159881 | 0.3238789 |  |  | 0.02389169 | 0.3272613 | 0.05926603 | 0.3268541 | 0.09504791 | 0.3279972
[5 empty] | 0.009361847 | 0.3255147 |  |  | 0.02299861 | 0.3289142 | 0.0584279 | 0.3285049 | 0.09295719 | 0.3296537