## 1
Общество с ограниченной ответственностью "Инженерная геология" (ООО "ИнжГео") | [11 empty] | Общество с ограниченной ответственностью "Инженерная геология" (ООО "ИнжГео")
Юр. адрес: 117279, г. Москва, ул. Миклухо-Маклая, 36 а, этаж 5, пом. XXIII к. 76-84 | [11 empty] | Юр. адрес: 117279, г. Москва, ул. Миклухо-Маклая, 36 а, этаж 5, пом. XXIII к. 76-84 | [8 empty] | нагр |  |  | X0 | Y0 | R |  | нагр |  |  |  | X0 | Y0 | R | нагр |  |  |  | X0 | Y0 | R |  | нагр |  |  |  | X0 | Y0 | R
Телефон/факс +7 (495) 132-30-00, Адрес электронной почты inbox@inj-geo.ru | [11 empty] | Телефон/факс +7 (495) 132-30-00, Адрес электронной почты inbox@inj-geo.ru | [12 empty] | 0 | [7 empty] | 0 | [6 empty] | 0 | [7 empty] | 0
[21 empty] | девиатор | [6 empty] | девиатор | [6 empty] | девиатор | [7 empty] | девиатор
Испытательная лаборатория ООО «ИнжГео» | [11 empty] | Испытательная лаборатория ООО «ИнжГео» | [8 empty] | x0 | Угол | X | Y |  |  |  | x0 |  | Угол | X | Y |  |  | x0 |  | Угол | X | Y |  |  |  | x0 |  | Угол | X | Y
Адрес места осуществления деятельности лаборатории: г. Москва, просп. Вернадского, д. 51, стр. 1 | [11 empty] | Адрес места осуществления деятельности лаборатории: г. Москва, просп. Вернадского, д. 51, стр. 1 | [9 empty] | 0 | [7 empty] | 0 | [6 empty] | 0 | [7 empty] | 0
Телефон +7(910)4557682, E-mail: slg85@mail.ru | [11 empty] | Телефон +7(910)4557682, E-mail: slg85@mail.ru | [9 empty] | 5 | [7 empty] | 5 | [6 empty] | 5 | [7 empty] | 5
[22 empty] | 10 | [7 empty] | 10 | [6 empty] | 10 | [7 empty] | 10
[12 empty] | Протокол испытаний № 13-63/128 от 06-03-2023 | [9 empty] | 15 | [7 empty] | 15 | [6 empty] | 15 | [7 empty] | 15
[22 empty] | 20 | [7 empty] | 20 | [6 empty] | 20 | [7 empty] | 20
[12 empty] | Наименование и адрес заказчика: Переход трубопровода через р. Енисей | [9 empty] | 25 | [7 empty] | 25 | [6 empty] | 25 | [7 empty] | 25
[12 empty] | Наименование объекта: ООО Регионстрой | [9 empty] | 30 | [7 empty] | 30 | [6 empty] | 30 | [7 empty] | 30
Наименование используемого метода/методики: ГОСТ 12248.4-2020 | [11 empty] | Наименование используемого метода/методики: ГОСТ 12248.3-2020 | [9 empty] | 35 | [7 empty] | 35 | [6 empty] | 35 | [7 empty] | 35
Условия проведения испытания: температура окружающей среды (18 - 25)0С, влажность воздуха (40 - 75)% | [11 empty] | Условия проведения испытания: температура окружающей среды (18 - 25)0С, влажность воздуха (40 - 75)% | [9 empty] | 40 | [7 empty] | 40 | [6 empty] | 40 | [7 empty] | 40
[12 empty] | Дата получение объекта подлежащего испытаниям: 07-02-2023 | [9 empty] | 45 | [7 empty] | 45 | [6 empty] | 45 | [7 empty] | 45
[12 empty] | Дата испытания: 25.10.2022-19.11.2128 | [9 empty] | 50 | [7 empty] | 50 | [6 empty] | 50 | [7 empty] | 50
[22 empty] | 55 | [7 empty] | 55 | [6 empty] | 55 | [7 empty] | 55
Испытание грунтов методом трехосного сжатия | [11 empty] | Испытание грунтов методом трехосного сжатия | [9 empty] | 60 | [7 empty] | 60 | [6 empty] | 60 | [7 empty] | 60
[22 empty] | 65 | [7 empty] | 65 | [6 empty] | 65 | [7 empty] | 65
Лабораторный номер: | [6 empty] | We, д.е. = |  |  |  |  | Лабораторный номер: |  | 1163 |  |  |  | We, д.е. = | 0.6754203 |  |  | 70 | [7 empty] | 70 | [6 empty] | 70 | [7 empty] | 70
Номер скважины: | [6 empty] | ρ, г/см3 = |  |  |  |  | Номер скважины: |  | BH-062 |  |  |  | ρ, г/см3 = | 1.6 |  |  | 75 | [7 empty] | 75 | [6 empty] | 75 | [7 empty] | 75
Глубина отбора, м: | [6 empty] | ρs, г/см3 = |  |  |  |  | Глубина отбора, м: |  | 1.7 |  |  |  | ρs, г/см3 = | 2.72 |  |  | 80 | [7 empty] | 80 | [6 empty] | 80 | [7 empty] | 80
Наименование грунта: | [6 empty] | e, д.е. = |  |  |  |  | Наименование грунта: |  | Суглинок, после оттаивания текучий, легкий пылеватый |  |  |  | e, д.е. = | 1.84821451 |  |  | 85 | [7 empty] | 85 | [6 empty] | 85 | [7 empty] | 85
Схема проведения опыта: | [6 empty] | IL, д.е. = |  |  |  |  | Схема проведения опыта: |  | КД |  |  |  | IL, д.е. = | 3.935 |  |  | 90 | [7 empty] | 90 | [6 empty] | 90 | [7 empty] | 90
[22 empty] | 95 | [7 empty] | 95 | [6 empty] | 95 | [7 empty] | 95
[22 empty] | 100 | [7 empty] | 100 | [6 empty] | 100 | [7 empty] | 100
Результаты испытаний | [11 empty] | Результаты испытаний | [9 empty] | 105 | [7 empty] | 105 | [6 empty] | 105 | [7 empty] | 105
[22 empty] | 110 | [7 empty] | 110 | [6 empty] | 110 | [7 empty] | 110
[22 empty] | 115 | [7 empty] | 115 | [6 empty] | 115 | [7 empty] | 115
[22 empty] | 120 | [7 empty] | 120 | [6 empty] | 120 | [7 empty] | 120
[22 empty] | 125 | [7 empty] | 125 | [6 empty] | 125 | [7 empty] | 125
[22 empty] | 130 | [7 empty] | 130 | [6 empty] | 130 | [7 empty] | 130
[22 empty] | 135 | [7 empty] | 135 | [6 empty] | 135 | [7 empty] | 135
[22 empty] | 140 | [7 empty] | 140 | [6 empty] | 140 | [7 empty] | 140
[22 empty] | 145 | [7 empty] | 145 | [6 empty] | 145 | [7 empty] | 145
[22 empty] | 150 | [7 empty] | 150 | [6 empty] | 150 | [7 empty] | 150
[22 empty] | 155 | [7 empty] | 155 | [6 empty] | 155 | [7 empty] | 155
[22 empty] | 160 | [7 empty] | 160 | [6 empty] | 160 | [7 empty] | 160
[22 empty] | 165 | [7 empty] | 165 | [6 empty] | 165 | [7 empty] | 165
[22 empty] | 170 | [7 empty] | 170 | [6 empty] | 170 | [7 empty] | 170
[22 empty] | 175 | [7 empty] | 175 | [6 empty] | 175 | [7 empty] | 175
[22 empty] | 180 | [7 empty] | 180 | [6 empty] | 180 | [7 empty] | 180
[13 empty] | Давление в камере, Мпа σ3 | Вертикальная нагрузка, Мпа σ1 | Поровое давление, Мпа u
| K0, д.е. | 0.809191 |  |  |  |  | Коэфф. Точки | [5 empty] | 0.05 | 0.0808588 | [5 empty] | 1 | [6 empty] | σ3,кПа | σ1,кПа | u, кПа |  |  |  | 4
| q_zg, МПа | 0.04045955 | [10 empty] | 0.15 | 0.2280192 | [27 empty] | δ3, Мпа | δ1-δ3, МПа | δ1, МПа | δ1, КПа
|  |  | Модуль деформации, МПа: | [9 empty] | 0.25 | 0.3751797 | [21 empty] | С, МПа:
|  |  | Е0= |  | Точки модуля (полное напр.), МПа |  |  |  | 0.04045955 | 0.06473528 | [25 empty] | φ, град:
|  |  | E50 = |  | qf (полное напр.), МПа |  |  |  | 0.06274476 | [26 empty] | E, Мпа
|  |  | Коэф. Поперечной деформации, ϑ = | [9 empty] | Эффективные значения угла внутреннего трения и удельного сцепления ϕ', С' | [13 empty] | x | 0
[13 empty] | ϕ', град. = | 11 | [12 empty] | y |  |  |  | С, кПа | φ,°
[13 empty] | С', МПа = | 0.003
| Исполнитель: | [6 empty] | Морозов Д.С. |  |  |  |  | Исполнитель: |  |  |  |  | Морозов Д.С.
| Начальник исп. лаборатории: | [6 empty] | Семиколенова Л.Г. |  |  |  |  | Начальник исп. лаборатории: |  |  |  |  | Семиколенова Л.Г.
Лист 1 , всего листов 2 | [11 empty] | Лист 2 , всего листов 2
Частичное воспроизведение протокола испытаний без письменного разрешения ООО «ИнжГео» ЗАПРЕЩАЕТСЯ | [11 empty] | Частичное воспроизведение протокола испытаний без письменного разрешения ООО «ИнжГео» ЗАПРЕЩАЕТСЯ
[5 empty] | второй график |  | первый график | [9 empty] | К Пуассона
dev50 | epsE50 | ind | devE0 | epsE0 | dev | eps | sigma |  | dev1 | eps1 | dev2 | eps2 | dev3 | eps3 |  | Глины
0.01274476 | 0.009575338 |  |  |  | 0 | 0 |  |  | 0 | 0 | 0 | 0 | 0 | 0 |  | < 0 | 0,20-0,30
ind |  |  |  |  | 0.001417822 | 0.001630339 |  |  | 0.003403977 | 0.001641686 | 0.01072598 | 0.001642899 | 0.01913506 | 0.001639399 |  | 0-0,25 | 0,30-0,38
2 |  |  |  |  | 0.006068933 | 0.003191779 |  |  | 0.0075 | 0.003944408 | 0.0225 | 0.004024906 | 0.0375 | 0.0037927 |  | 0,25< | 0,38-0,45
E0 |  |  |  |  | 0.008279546 | 0.004891018 |  |  | 0.008479663 | 0.004925057 | 0.02517359 | 0.004928697 | 0.04267672 | 0.004918196 |  | Суглинки | 0,35-0,37
epsE0 | devE0 |  |  |  | 0.0101035 | 0.006521358 |  |  | 0.01039325 | 0.006566742 | 0.02901512 | 0.006571597 | 0.04892821 | 0.006557594 |  | Пески и супеси | 0,30-0,35
0.003191779 | 0.006068933 |  |  |  | 0.009638703 | 0.008151697 |  |  | 0.01236295 | 0.008208428 | 0.03178281 | 0.008214496 | 0.05370068 | 0.008196993
[5 empty] | 0.01274476 | 0.009575338 |  |  | 0.0136378 | 0.009850114 | 0.03480864 | 0.009857395 | 0.05775846 | 0.009836391
График E50 |  | График E |  |  | 0.01200458 | 0.01141238 |  |  | 0.0154294 | 0.01183322 | 0.03900962 | 0.01207472 | 0.06258983 | 0.0113781
eps | q | sigma |  |  | 0.01507468 | 0.01304272 |  |  | 0.01621904 | 0.01313348 | 0.04089037 | 0.01314319 | 0.06643111 | 0.01311519
Горизонтальная линия E50 |  | Касательная |  |  | 0.01509586 | 0.01467305 |  |  | 0.01755474 | 0.01477517 | 0.04362268 | 0.01478609 | 0.07175431 | 0.01475459
0 |  | a | b |  | 0.01506445 | 0.01630339 |  |  | 0.01886608 | 0.01641686 | 0.04677274 | 0.01642899 | 0.07607876 | 0.01639399
|  |  | 0 |  | 0.0179768 | 0.01793373 |  |  | 0.01974348 | 0.01805854 | 0.04970519 | 0.01807189 | 0.08104872 | 0.01803338
Вертикальная линия E50 |  | p1 и p2 |  |  | 0.01782924 | 0.01956407 |  |  | 0.02097733 | 0.01970023 | 0.05228467 | 0.01971479 | 0.08540847 | 0.01967278
| 0 | 0 |  |  | 0.01861812 | 0.02119441 |  |  | 0.02205803 | 0.02134191 | 0.05467581 | 0.02135769 | 0.08980229 | 0.02131218
[5 empty] | 0.01833977 | 0.02282475 |  |  | 0.02297598 | 0.0229836 | 0.05794323 | 0.02300059 | 0.09477443 | 0.02295158
Касательная линия E50 |  |  |  |  | 0.02099054 | 0.02445509 |  |  | 0.02402158 | 0.02462528 | 0.05995158 | 0.02464349 | 0.09846918 | 0.02459098
0 | 0 | Горизонтальная 1 |  |  | 0.02156677 | 0.02608543 |  |  | 0.02478522 | 0.02626697 | 0.06276549 | 0.02628639 | 0.1021308 | 0.02623038
[5 empty] | 0.02006479 | 0.02771577 |  |  | 0.02575731 | 0.02790866 | 0.06424959 | 0.02792929 | 0.1054036 | 0.02786978
Горизонтальная линия qкр |  |  |  |  | 0.02148095 | 0.02934611 |  |  | 0.02622824 | 0.02955034 | 0.06656852 | 0.02957218 | 0.1075318 | 0.02950917
Горизонтальная линия q |  | Горизонтальная 2 |  |  | 0.02081369 | 0.03097645 |  |  | 0.02698842 | 0.03119203 | 0.0678869 | 0.03121508 | 0.1103597 | 0.03114857
0 |  | 0 |  |  | 0.02311502 | 0.03260679 |  |  | 0.02752824 | 0.03283371 | 0.06916937 | 0.03285798 | 0.1110467 | 0.03278797
[5 empty] | 0.02140724 | 0.03423713 |  |  | 0.02759793 | 0.0344754 | 0.07011179 | 0.03450088 | 0.1128344 | 0.03442737
Вертикальная линия q |  |  |  |  | 0.0236884 | 0.03586747 |  |  | 0.027957 | 0.03611708 | 0.07092415 | 0.03614378 | 0.1146768 | 0.03606677
| 0 |  |  |  | 0.02295652 | 0.03749781 |  |  | 0.02860304 | 0.03775877 | 0.07150433 | 0.03778668 | 0.1161641 | 0.03770617
[5 empty] | 0.02220964 | 0.03912815 |  |  | 0.02893362 | 0.03940045 | 0.07264617 | 0.03942958 | 0.1165864 | 0.03934556
[5 empty] | 0.02444577 | 0.04075849 |  |  | 0.02904631 | 0.04104214 | 0.0738435 | 0.04107248 | 0.118134 | 0.04098496
[5 empty] | 0.02266296 | 0.04238883 |  |  | 0.02923867 | 0.04268383 | 0.07419014 | 0.04271538 | 0.1190969 | 0.04262436
[5 empty] | 0.02485923 | 0.04401916 |  |  | 0.02980826 | 0.04432551 | 0.07487993 | 0.04435828 | 0.1204653 | 0.04426376
[5 empty] | 0.02403262 | 0.0456495 |  |  | 0.03005265 | 0.0459672 | 0.07540669 | 0.04600118 | 0.1209295 | 0.04590316
[5 empty] | 0.02418115 | 0.04727984 |  |  | 0.0302694 | 0.04760888 | 0.07606427 | 0.04764407 | 0.1219795 | 0.04754256
[5 empty] | 0.02330285 | 0.04891018 |  |  | 0.03015609 | 0.04925057 | 0.07674648 | 0.04928697 | 0.1227056 | 0.04918196
[5 empty] | 0.02339576 | 0.05054052 |  |  | 0.03061027 | 0.05089225 | 0.07714716 | 0.05092987 | 0.1240978 | 0.05082135
[5 empty] | 0.02548952 | 0.05217086 |  |  | 0.03042952 | 0.05253394 | 0.07726015 | 0.05257277 | 0.1243464 | 0.05246075
[5 empty] | 0.02348732 | 0.0538012 |  |  | 0.03081139 | 0.05417562 | 0.07727927 | 0.05421567 | 0.1251797 | 0.05410015
[5 empty] | 0.02448594 | 0.05543154 |  |  | 0.0308588 | 0.05581731 | 0.07801923 | 0.05585857 | 0.1239734 | 0.05573955
[5 empty] | 0.02446677 | 0.05706188 |  |  | 0.03085615 | 0.057459 | 0.07791536 | 0.05750147 | 0.124657 | 0.05737895
[5 empty] | 0.02343196 | 0.05869222 |  |  | 0.03083551 | 0.05910068 | 0.07786929 | 0.05914437 | 0.124355 | 0.05901835
[5 empty] | 0.02338255 | 0.06032256 |  |  | 0.0306955 | 0.06074237 | 0.07787377 | 0.06078727 | 0.1237759 | 0.06065775
[5 empty] | 0.02531957 | 0.0619529 |  |  | 0.0305374 | 0.06238405 | 0.07753207 | 0.06243017 | 0.1240248 | 0.06229714
[5 empty] | 0.02324406 | 0.06358324 |  |  | 0.03036249 | 0.06402574 | 0.07744742 | 0.06407307 | 0.1236068 | 0.06393654
[5 empty] | 0.02515707 | 0.06521358 |  |  | 0.03057206 | 0.06566742 | 0.07662309 | 0.06571597 | 0.1234273 | 0.06557594
[5 empty] | 0.02305962 | 0.06684392 |  |  | 0.03046739 | 0.06730911 | 0.07706232 | 0.06735886 | 0.1229912 | 0.06721534
[5 empty] | 0.02395276 | 0.06847426 |  |  | 0.03034977 | 0.06895079 | 0.07636836 | 0.06900176 | 0.1229039 | 0.06885474
[5 empty] | 0.02283753 | 0.0701046 |  |  | 0.03002047 | 0.07059248 | 0.07594448 | 0.07064466 | 0.1223705 | 0.07049414
[5 empty] | 0.02271496 | 0.07173493 |  |  | 0.02998079 | 0.07223417 | 0.07609391 | 0.07228756 | 0.1215963 | 0.07213354
[5 empty] | 0.02358608 | 0.07336527 |  |  | 0.02963199 | 0.07387585 | 0.07531991 | 0.07393046 | 0.1205862 | 0.07377293
[5 empty] | 0.02445195 | 0.07499561 |  |  | 0.02947538 | 0.07551754 | 0.07512573 | 0.07557336 | 0.1199457 | 0.07541233
[5 empty] | 0.0223136 | 0.07662595 |  |  | 0.02931222 | 0.07715922 | 0.07441462 | 0.07721626 | 0.1187798 | 0.07705173
[5 empty] | 0.02317206 | 0.07825629 |  |  | 0.0293438 | 0.07880091 | 0.07428983 | 0.07885916 | 0.1185937 | 0.07869113
[5 empty] | 0.02402837 | 0.07988663 |  |  | 0.02897141 | 0.08044259 | 0.07335462 | 0.08050206 | 0.1179927 | 0.08033053
[5 empty] | 0.02188358 | 0.08151697 |  |  | 0.02909633 | 0.08208428 | 0.07341223 | 0.08214496 | 0.1178818 | 0.08196993
[5 empty] | 0.02273871 | 0.08314731 |  |  | 0.02871984 | 0.08372597 | 0.07296592 | 0.08378786 | 0.1168664 | 0.08360933
[5 empty] | 0.02159481 | 0.08477765 |  |  | 0.02854322 | 0.08536765 | 0.07261894 | 0.08543075 | 0.1155515 | 0.08524872
[5 empty] | 0.02345136 | 0.08640799 |  |  | 0.02846777 | 0.08700934 | 0.07207453 | 0.08707365 | 0.1149423 | 0.08688812
[5 empty] | 0.02229085 | 0.08803833 |  |  | 0.02829296 | 0.08865102 | 0.07113388 | 0.08871655 | 0.1147254 | 0.08852752
[5 empty] | 0.02111078 | 0.08966867 |  |  | 0.02809744 | 0.09029271 | 0.07134629 | 0.09035945 | 0.1138124 | 0.09016692
[5 empty] | 0.02291454 | 0.09129901 |  |  | 0.0276779 | 0.09193439 | 0.07039677 | 0.09200235 | 0.1124056 | 0.09180632
[5 empty] | 0.0217055 | 0.09292935 |  |  | 0.02773852 | 0.09357608 | 0.0700959 | 0.09364525 | 0.111222 | 0.09344572
[5 empty] | 0.02248705 | 0.09455969 |  |  | 0.02718348 | 0.09521776 | 0.06915427 | 0.09528815 | 0.1106784 | 0.09508511
[5 empty] | 0.02026257 | 0.09619003 |  |  | 0.02721697 | 0.09685945 | 0.06828249 | 0.09693105 | 0.1092916 | 0.09672451
[5 empty] | 0.02103544 | 0.09782037 |  |  | 0.02694316 | 0.09850114 | 0.06789113 | 0.09857395 | 0.1086787 | 0.09836391
[5 empty] | 0.02180905 | 0.09945071 |  |  | 0.02656623 | 0.1001428 | 0.06689079 | 0.1002168 | 0.1074564 | 0.1000033
[5 empty] | 0.01958677 | 0.101081 |  |  | 0.02619038 | 0.1017845 | 0.06679208 | 0.1018597 | 0.1062417 | 0.1016427
[5 empty] | 0.02037198 | 0.1027114 |  |  | 0.02581976 | 0.1034262 | 0.06590557 | 0.1035026 | 0.1050514 | 0.1032821
[5 empty] | 0.02116704 | 0.1043417 |  |  | 0.02585857 | 0.1050679 | 0.06494187 | 0.1051455 | 0.1041025 | 0.1049215
[5 empty] | 0.0209503 | 0.1059721 |  |  | 0.02530892 | 0.1067096 | 0.0641092 | 0.1067884 | 0.1032898 | 0.1065609
[5 empty] | 0.02071552 | 0.1076024 |  |  | 0.02514294 | 0.1083512 | 0.06384246 | 0.1084313 | 0.1014941 | 0.1082003
[5 empty] | 0.01846754 | 0.1092327 |  |  | 0.02495526 | 0.1099929 | 0.06331931 | 0.1100742 | 0.1002152 | 0.1098397
[5 empty] | 0.01921122 | 0.1108631 |  |  | 0.02475188 | 0.1116346 | 0.06205491 | 0.1117171 | 0.09967718 | 0.1114791
[5 empty] | 0.01995139 | 0.1124934 |  |  | 0.02413877 | 0.1132763 | 0.06116441 | 0.11336 | 0.09880424 | 0.1131185
[5 empty] | 0.01769289 | 0.1141238 |  |  | 0.02382191 | 0.114918 | 0.06036298 | 0.1150029 | 0.09742056 | 0.1147579
[5 empty] | 0.01944057 | 0.1157541 |  |  | 0.02380731 | 0.1165597 | 0.05956579 | 0.1166458 | 0.0954503 | 0.1163973
[5 empty] | 0.01919926 | 0.1173844 |  |  | 0.02340093 | 0.1182014 | 0.059488 | 0.1182887 | 0.09491764 | 0.1180367
[5 empty] | 0.01797381 | 0.1190148 |  |  | 0.02300876 | 0.119843 | 0.05834478 | 0.1199316 | 0.09344677 | 0.1196761
[5 empty] | 0.01676905 | 0.1206451 |  |  | 0.02283679 | 0.1214847 | 0.05775128 | 0.1215745 | 0.09186184 | 0.1213155
[5 empty] | 0.01758984 | 0.1222755 |  |  | 0.022691 | 0.1231264 | 0.05672267 | 0.1232174 | 0.09178704 | 0.1229549
[5 empty] | 0.01644101 | 0.1239058 |  |  | 0.02227738 | 0.1247681 | 0.05677412 | 0.1248603 | 0.09004654 | 0.1245943
[5 empty] | 0.0163274 | 0.1255361 |  |  | 0.02230191 | 0.1264098 | 0.05582079 | 0.1265032 | 0.08986452 | 0.1262337
[5 empty] | 0.01825385 | 0.1271665 |  |  | 0.02207057 | 0.1280515 | 0.05557784 | 0.1281461 | 0.08966515 | 0.1278731
[5 empty] | 0.01722521 | 0.1287968 |  |  | 0.02178935 | 0.1296932 | 0.05576044 | 0.129789 | 0.0893726 | 0.1295125
[5 empty] | 0.01822798 | 0.1304272 |  |  | 0.02176407 | 0.1313348 | 0.05578376 | 0.1314319 | 0.08860456 | 0.1311519
[5 empty] | 0.01823792 | 0.1320575 |  |  | 0.02196919 | 0.1329765 | 0.05539476 | 0.1330748 | 0.0891311 | 0.1327913
[5 empty] | 0.0172545 | 0.1336878 |  |  | 0.02188281 | 0.1346182 | 0.05562741 | 0.1347177 | 0.08869177 | 0.1344307
[5 empty] | 0.01627737 | 0.1353182 |  |  | 0.02210451 | 0.1362599 | 0.05518059 | 0.1363606 | 0.08898479 | 0.1360701
[5 empty] | 0.01730616 | 0.1369485 |  |  | 0.02213383 | 0.1379016 | 0.05525318 | 0.1380035 | 0.08870839 | 0.1377095
[5 empty] | 0.01734052 | 0.1385789 |  |  | 0.02187035 | 0.1395433 | 0.05584407 | 0.1396464 | 0.08896079 | 0.1393489
[5 empty] | 0.01638011 | 0.1402092 |  |  | 0.02201361 | 0.141185 | 0.05545215 | 0.1412893 | 0.08904021 | 0.1409883
[5 empty] | 0.01642455 | 0.1418395 |  |  | 0.02216319 | 0.1428266 | 0.05567629 | 0.1429322 | 0.09034488 | 0.1426277
[5 empty] | 0.0184735 | 0.1434699 |  |  | 0.02231864 | 0.1444683 | 0.0562154 | 0.1445751 | 0.08937303 | 0.1442671
[5 empty] | 0.01752659 | 0.1451002 |  |  | 0.02237951 | 0.14611 | 0.05636835 | 0.146218 | 0.09002287 | 0.1459065
[5 empty] | 0.01758349 | 0.1467305 |  |  | 0.02224538 | 0.1477517 | 0.05643403 | 0.1478609 | 0.09029262 | 0.1475459
[5 empty] | 0.01664381 | 0.1483609 |  |  | 0.0225158 | 0.1493934 | 0.05691132 | 0.1495038 | 0.09138052 | 0.1491853
[5 empty] | 0.01872911 | 0.1499912 |  |  | 0.02249075 | 0.1510351 | 0.05689917 | 0.1511467 | 0.09119474 | 0.1508247
[5 empty] | 0.01687129 | 0.1516216 |  |  | 0.02261326 | 0.1526768 | 0.05679431 | 0.1527896 | 0.09163485 | 0.1524641
[5 empty] | 0.01906035 | 0.1532519 |  |  | 0.02270305 | 0.1543184 | 0.05716243 | 0.1544325 | 0.0922392 | 0.1541035
[5 empty] | 0.01928557 | 0.1548822 |  |  | 0.02314685 | 0.1559601 | 0.0581699 | 0.1560754 | 0.09325415 | 0.1557429
[5 empty] | 0.01953619 | 0.1565126 |  |  | 0.02343137 | 0.1576018 | 0.05908309 | 0.1577183 | 0.09432609 | 0.1573823
[5 empty] | 0.01980148 | 0.1581429 |  |  | 0.02364335 | 0.1592435 | 0.05976835 | 0.1593612 | 0.09650139 | 0.1590217
[5 empty] | 0.01807069 | 0.1597733 |  |  | 0.02406951 | 0.1608852 | 0.06029206 | 0.1610041 | 0.09722642 | 0.1606611
[5 empty] | 0.0203331 | 0.1614036 |  |  | 0.02439658 | 0.1625269 | 0.06122057 | 0.162647 | 0.09864757 | 0.1623005
[5 empty] | 0.01957796 | 0.1630339 |  |  | 0.02461129 | 0.1641686 | 0.06182026 | 0.1642899 | 0.09951121 | 0.1639399
[5 empty] | 0.01979453 | 0.1646643 |  |  | 0.02480035 | 0.1658102 | 0.06305747 | 0.1659328 | 0.1012637 | 0.1655793
[5 empty] | 0.01998473 | 0.1662946 |  |  | 0.02505086 | 0.1674519 | 0.06339877 | 0.1675757 | 0.1025579 | 0.1672187
[5 empty] | 0.01916951 | 0.167925 |  |  | 0.02527996 | 0.1690936 | 0.06407949 | 0.1692186 | 0.1033828 | 0.168858
[5 empty] | 0.01934988 | 0.1695553 |  |  | 0.02570337 | 0.1707353 | 0.06464573 | 0.1708615 | 0.1038848 | 0.1704974
[5 empty] | 0.01952618 | 0.1711856 |  |  | 0.02582151 | 0.172377 | 0.06499855 | 0.1725044 | 0.1049658 | 0.1721368
[5 empty] | 0.02069876 | 0.172816 |  |  | 0.0261348 | 0.1740187 | 0.06553902 | 0.1741473 | 0.1049274 | 0.1737762
[5 empty] | 0.01986795 | 0.1744463 |  |  | 0.02604367 | 0.1756604 | 0.0659682 | 0.1757902 | 0.1057713 | 0.1754156
[5 empty] | 0.02103409 | 0.1760767 |  |  | 0.02624853 | 0.177302 | 0.06698717 | 0.1774331 | 0.1070992 | 0.177055
[5 empty] | 0.02019753 | 0.177707 |  |  | 0.0264498 | 0.1789437 | 0.067597 | 0.179076 | 0.1079128 | 0.1786944
[5 empty] | 0.02035861 | 0.1793373 |  |  | 0.02674791 | 0.1805854 | 0.06749874 | 0.1807189 | 0.1094138 | 0.1803338
[5 empty] | 0.02151766 | 0.1809677 |  |  | 0.02694328 | 0.1822271 | 0.06849346 | 0.1823618 | 0.109904 | 0.1819732
[5 empty] | 0.02267503 | 0.182598 |  |  | 0.02713632 | 0.1838688 | 0.06858224 | 0.1840047 | 0.110485 | 0.1836126
[5 empty] | 0.02283278 | 0.1842284 |  |  | 0.02732746 | 0.1855105 | 0.06916614 | 0.1856476 | 0.1109585 | 0.185252
[5 empty] | 0.02099966 | 0.1858587 |  |  | 0.02742371 | 0.1871522 | 0.06996075 | 0.1872905 | 0.1114598 | 0.1868914
[5 empty] | 0.02117192 | 0.187489 |  |  | 0.02793071 | 0.1887938 | 0.07058329 | 0.1889334 | 0.1126016 | 0.1885308
[5 empty] | 0.0213437 | 0.1891194 |  |  | 0.02794132 | 0.1904355 | 0.07071614 | 0.1905763 | 0.1133545 | 0.1901702
[5 empty] | 0.02250916 | 0.1907497 |  |  | 0.02824833 | 0.1920772 | 0.07104097 | 0.1922192 | 0.1140895 | 0.1918096
[5 empty] | 0.02366245 | 0.1923801 |  |  | 0.02844448 | 0.1937189 | 0.07193944 | 0.1938621 | 0.1158773 | 0.193449
[5 empty] | 0.0217977 | 0.1940104 |  |  | 0.02852256 | 0.1953606 | 0.07189323 | 0.195505 | 0.1160886 | 0.1950884
[5 empty] | 0.02190908 | 0.1956407 |  |  | 0.02867532 | 0.1970023 | 0.072484 | 0.1971479 | 0.1160943 | 0.1967278
[5 empty] | 0.02199073 | 0.1972711 |  |  | 0.02899553 | 0.198644 | 0.07289343 | 0.1987908 | 0.1167651 | 0.1983672
[5 empty] | 0.02405354 | 0.1989014 |  |  | 0.02897981 | 0.2002856 | 0.07311044 | 0.2004337 | 0.1178964 | 0.2000066
[5 empty] | 0.02211497 | 0.2005317 |  |  | 0.02915558 | 0.2019273 | 0.07320239 | 0.2020766 | 0.1174027 | 0.201646
[5 empty] | 0.02417503 | 0.2021621 |  |  | 0.02912968 | 0.203569 | 0.07349011 | 0.2037195 | 0.1182021 | 0.2032854
[5 empty] | 0.02223369 | 0.2037924 |  |  | 0.02900207 | 0.2052107 | 0.07347352 | 0.2053624 | 0.1187946 | 0.2049248
[5 empty] | 0.02429093 | 0.2054228 |  |  | 0.02937274 | 0.2068524 | 0.07415256 | 0.2070053 | 0.1181802 | 0.2065642
[5 empty] | 0.02234673 | 0.2070531 |  |  | 0.02944166 | 0.2084941 | 0.07382717 | 0.2086482 | 0.1194586 | 0.2082036
[5 empty] | 0.02240107 | 0.2086834 |  |  | 0.02920879 | 0.2101358 | 0.07389726 | 0.2102911 | 0.1189299 | 0.209843
[5 empty] | 0.02345393 | 0.2103138 |  |  | 0.02947412 | 0.2117774 | 0.07446279 | 0.211934 | 0.1192938 | 0.2114824
[5 empty] | 0.02450528 | 0.2119441 |  |  | 0.02963761 | 0.2134191 | 0.07452367 | 0.2135769 | 0.1199502 | 0.2131218
[5 empty] | 0.0235551 | 0.2135745 |  |  | 0.02949924 | 0.2150608 | 0.07477984 | 0.2152198 | 0.1192992 | 0.2147612
[5 empty] | 0.02360338 | 0.2152048 |  |  | 0.02965898 | 0.2167025 | 0.07523124 | 0.2168627 | 0.1207405 | 0.2164006
[5 empty] | 0.02265009 | 0.2168351 |  |  | 0.02961681 | 0.2183442 | 0.07537779 | 0.2185056 | 0.120974 | 0.21804
[5 empty] | 0.0236952 | 0.2184655 |  |  | 0.0295727 | 0.2199859 | 0.07491944 | 0.2201485 | 0.1208997 | 0.2196794
[5 empty] | 0.02473871 | 0.2200958 |  |  | 0.02982662 | 0.2216276 | 0.0749561 | 0.2217914 | 0.1202174 | 0.2213188
[5 empty] | 0.02378058 | 0.2217262 |  |  | 0.02977855 | 0.2232692 | 0.07518772 | 0.2234343 | 0.121427 | 0.2229582
[5 empty] | 0.02282079 | 0.2233565 |  |  | 0.02992845 | 0.2249109 | 0.07521423 | 0.2250772 | 0.1214284 | 0.2245976
[5 empty] | 0.02485933 | 0.2249868 |  |  | 0.03007631 | 0.2265526 | 0.07553555 | 0.2267201 | 0.1208216 | 0.226237
[5 empty] | 0.02489617 | 0.2266172 |  |  | 0.0301221 | 0.2281943 | 0.07605163 | 0.228363 | 0.1219064 | 0.2278764
[5 empty] | 0.02493129 | 0.2282475 |  |  | 0.03006578 | 0.229836 | 0.07606239 | 0.2300059 | 0.1217826 | 0.2295158
[5 empty] | 0.02496467 | 0.2298779 |  |  | 0.03020734 | 0.2314777 | 0.07636777 | 0.2316488 | 0.1216502 | 0.2311552
[5 empty] | 0.02499628 | 0.2315082 |  |  | 0.03024674 | 0.2331194 | 0.0763677 | 0.2332917 | 0.1220091 | 0.2327946
[5 empty] | 0.02302611 | 0.2331385 |  |  | 0.03018396 | 0.234761 | 0.07616211 | 0.2349346 | 0.1217592 | 0.234434
[5 empty] | 0.02505413 | 0.2347689 |  |  | 0.03011898 | 0.2364027 | 0.07645094 | 0.2365775 | 0.1228004 | 0.2360734
[5 empty] | 0.02308033 | 0.2363992 |  |  | 0.03025176 | 0.2380444 | 0.07643411 | 0.2382204 | 0.1222325 | 0.2377128
[5 empty] | 0.02310468 | 0.2380296 |  |  | 0.03028228 | 0.2396861 | 0.07641156 | 0.2398633 | 0.1232554 | 0.2393522
[5 empty] | 0.02312715 | 0.2396599 |  |  | 0.03011052 | 0.2413278 | 0.07668322 | 0.2415062 | 0.1221691 | 0.2409916
[5 empty] | 0.02514773 | 0.2412902 |  |  | 0.03023644 | 0.2429695 | 0.07644903 | 0.2431491 | 0.1222735 | 0.242631
[5 empty] | 0.0251664 | 0.2429206 |  |  | 0.03046002 | 0.2446112 | 0.07630892 | 0.244792 | 0.1233683 | 0.2442704
[5 empty] | 0.02318313 | 0.2445509 |  |  | 0.03028124 | 0.2462528 | 0.07706282 | 0.2464349 | 0.1224536 | 0.2459098
[5 empty] | 0.02419791 | 0.2461813 |  |  | 0.03030006 | 0.2478945 | 0.07661065 | 0.2480778 | 0.1231292 | 0.2475492
[5 empty] | 0.02321071 | 0.2478116 |  |  | 0.03041646 | 0.2495362 | 0.07695237 | 0.2497207 | 0.123695 | 0.2491886
[5 empty] | 0.02422151 | 0.2494419 |  |  | 0.03043041 | 0.2511779 | 0.07698789 | 0.2513636 | 0.1233508 | 0.250828
[5 empty] | 0.02423028 | 0.2510723 |  |  | 0.03054189 | 0.2528196 | 0.07691715 | 0.2530065 | 0.1229967 | 0.2524674
[5 empty] | 0.02523701 | 0.2527026 |  |  | 0.03045088 | 0.2544613 | 0.07654008 | 0.2546494 | 0.1236325 | 0.2541068
[5 empty] | 0.02324168 | 0.254333 |  |  | 0.03045733 | 0.256103 | 0.07725662 | 0.2562923 | 0.123058 | 0.2557462
[5 empty] | 0.02324426 | 0.2559633 |  |  | 0.03026123 | 0.2577446 | 0.0767667 | 0.2579352 | 0.1228732 | 0.2573856
[5 empty] | 0.02324228 | 0.2575936 |  |  | 0.03056255 | 0.2593863 | 0.07667024 | 0.2595781 | 0.1229776 | 0.259025
[5 empty] | 0.02519242 | 0.259224 |  |  | 0.0304234 | 0.261028 | 0.07697697 | 0.261221 | 0.1233011 | 0.2606644
[5 empty] | 0.02408393 | 0.2608543 |  |  | 0.03020998 | 0.2626697 | 0.0764952 | 0.2628639 | 0.1225261 | 0.2623038
[5 empty] | 0.02292353 | 0.2624846 |  |  | 0.0300306 | 0.2643114 | 0.07624581 | 0.2645068 | 0.121886 | 0.2639432
[5 empty] | 0.02471794 | 0.264115 |  |  | 0.02999356 | 0.2659531 | 0.07524983 | 0.2661497 | 0.1209145 | 0.2655826
[5 empty] | 0.02347386 | 0.2657453 |  |  | 0.02940716 | 0.2675948 | 0.07492829 | 0.2677926 | 0.1200451 | 0.267222
[5 empty] | 0.02219802 | 0.2673757 |  |  | 0.0293797 | 0.2692364 | 0.07370222 | 0.2694355 | 0.1181112 | 0.2688614
[5 empty] | 0.02189711 | 0.269006 |  |  | 0.02881947 | 0.2708781 | 0.07299265 | 0.2710784 | 0.1174464 | 0.2705008
[5 empty] | 0.02257787 | 0.2706363 |  |  | 0.02833477 | 0.2725198 | 0.0720206 | 0.2727213 | 0.1157843 | 0.2721402
[5 empty] | 0.023247 | 0.2722667 |  |  | 0.02823391 | 0.2741615 | 0.07080711 | 0.2743642 | 0.1137582 | 0.2737796
[5 empty] | 0.02091122 | 0.273897 |  |  | 0.02772518 | 0.2758032 | 0.0698732 | 0.2760071 | 0.1126019 | 0.275419
[5 empty] | 0.02157723 | 0.2755274 |  |  | 0.02721689 | 0.2774449 | 0.0687399 | 0.27765 | 0.1110488 | 0.2770584
[5 empty] | 0.02025177 | 0.2771577 |  |  | 0.02691733 | 0.2790866 | 0.06822825 | 0.2792929 | 0.1090324 | 0.2786978
[5 empty] | 0.02094153 | 0.278788 |  |  | 0.02653479 | 0.2807282 | 0.06685927 | 0.2809358 | 0.1068862 | 0.2803371
[5 empty] | 0.02165323 | 0.2804184 |  |  | 0.02617759 | 0.2823699 | 0.06585399 | 0.2825787 | 0.1058438 | 0.2819765
[5 empty] | 0.02038748 | 0.2820487 |  |  | 0.02565044 | 0.2840116 | 0.06522521 | 0.2842215 | 0.1044215 | 0.2836159
[5 empty] | 0.01912321 | 0.2836791 |  |  | 0.0253285 | 0.2856533 | 0.06421072 | 0.2858644 | 0.1034172 | 0.2852553
[5 empty] | 0.01985795 | 0.2853094 |  |  | 0.02520533 | 0.287295 | 0.06329311 | 0.2875073 | 0.1016079 | 0.2868947
[5 empty] | 0.01859166 | 0.2869397 |  |  | 0.02468091 | 0.2889367 | 0.06247235 | 0.2891502 | 0.1006936 | 0.2885341
[5 empty] | 0.01832434 | 0.2885701 |  |  | 0.02455523 | 0.2905783 | 0.06214838 | 0.2907931 | 0.09907413 | 0.2901735
[5 empty] | 0.01905597 | 0.2902004 |  |  | 0.02422826 | 0.29222 | 0.06142115 | 0.292436 | 0.09834945 | 0.2918129
[5 empty] | 0.01978653 | 0.2918308 |  |  | 0.02399998 | 0.2938617 | 0.06039062 | 0.2940789 | 0.09631949 | 0.2934523
[5 empty] | 0.01951601 | 0.2934611 |  |  | 0.02367038 | 0.2955034 | 0.05965672 | 0.2957218 | 0.09568415 | 0.2950917
[5 empty] | 0.01824439 | 0.2950914 |  |  | 0.02323943 | 0.2971451 | 0.05891942 | 0.2973647 | 0.09414337 | 0.2967311
[5 empty] | 0.01697166 | 0.2967218 |  |  | 0.02300711 | 0.2987868 | 0.05787866 | 0.2990076 | 0.09329706 | 0.2983705
[5 empty] | 0.01869779 | 0.2983521 |  |  | 0.02237341 | 0.3004285 | 0.0570344 | 0.3006505 | 0.09164515 | 0.3000099
[5 empty] | 0.01842278 | 0.2999825 |  |  | 0.0221383 | 0.3020701 | 0.05598657 | 0.3022934 | 0.09058755 | 0.3016493
[5 empty] | 0.01814661 | 0.3016128 |  |  | 0.02190177 | 0.3037118 | 0.05513514 | 0.3039363 | 0.08882418 | 0.3032887
[5 empty] | 0.01586926 | 0.3032431 |  |  | 0.0216638 | 0.3053535 | 0.05418006 | 0.3055792 | 0.08765497 | 0.3049281
[5 empty] | 0.01659071 | 0.3048735 |  |  | 0.02122436 | 0.3069952 | 0.05392126 | 0.3072221 | 0.08617984 | 0.3065675
[5 empty] | 0.01731096 | 0.3065038 |  |  | 0.02098343 | 0.3086369 | 0.05305871 | 0.308865 | 0.0840987 | 0.3082069
[5 empty] | 0.01602998 | 0.3081342 |  |  | 0.02044101 | 0.3102786 | 0.05209235 | 0.3105079 | 0.08271148 | 0.3098463
[5 empty] | 0.01574775 | 0.3097645 |  |  | 0.02029706 | 0.3119203 | 0.05102214 | 0.3121508 | 0.0811181 | 0.3114857
[5 empty] | 0.01546427 | 0.3113948 |  |  | 0.01985156 | 0.3135619 | 0.05014802 | 0.3137937 | 0.08041847 | 0.3131251
[5 empty] | 0.01417952 | 0.3130252 |  |  | 0.01950451 | 0.3152036 | 0.04946995 | 0.3154366 | 0.07951252 | 0.3147645
[5 empty] | 0.01389347 | 0.3146555 |  |  | 0.01925587 | 0.3168453 | 0.04818787 | 0.3170795 | 0.07710018 | 0.3164039
[5 empty] | 0.01460612 | 0.3162858 |  |  | 0.01890563 | 0.318487 | 0.04740173 | 0.3187224 | 0.07638135 | 0.3180433
[5 empty] | 0.01331745 | 0.3179162 |  |  | 0.01825377 | 0.3201287 | 0.04681149 | 0.3203653 | 0.07435596 | 0.3196827
[5 empty] | 0.01302744 | 0.3195465 |  |  | 0.01790027 | 0.3217704 | 0.04591709 | 0.3220082 | 0.07312394 | 0.3213221
[5 empty] | 0.01373608 | 0.3211769 |  |  | 0.01764511 | 0.3234121 | 0.04461849 | 0.3236511 | 0.07188519 | 0.3229615
[5 empty] | 0.01244335 | 0.3228072 |  |  | 0.01748826 | 0.3250537 | 0.04381564 | 0.325294 | 0.06973965 | 0.3246009
[5 empty] | 0.01414923 | 0.3244375 |  |  | 0.01682972 | 0.3266954 | 0.04270848 | 0.3269369 | 0.06878723 | 0.3262403